## 超声总体信息
报告编号 | ZJC026-24-UT-001
工程名称 | 钟园路对接强胜路道路工程
委托单位 | 中交一公局集团有限公司
材质 | Q345qD
坡口形式 | V型
检测时机 | 焊后24小时
焊接方式 | CO2气体保护焊
检测比例 | 100%
热处理状态 | TMCP
工件温度 | 15℃
表面状态 | 打磨光滑
仪器型号/编号 | 超声波探伤仪 SZ-C02
探头规格 | 5P9X9 70° 2.5P9X9 60°
耦合剂 | 化学浆糊
表面补偿 | 4dB
对比试块 | RB-2
标准试块 | CSK-IA
检测灵敏度 | Φ3×40
检验标准 | GB/T 11345-2023 检验等级 B
全熔透验收标准 | GB/T 29712-2023 验收等级 2
熔深验收标准 | Q/CR 9211-2015 验收等级 Ⅱ
母材检测结果 | 无影响横波检测缺陷

## 超声原始记录
构件名称 | 焊缝类型 | 焊缝名称 | 焊缝编号 | 板厚(mm) | 检测部位(m) | 检测总长度(m) | 检测日期 | 结论 | 抽检部位(m) | 检测长度（m） | 缺陷编号 | 缺陷当量（dB） | H（mm） | L（mm） | X（mm） | Y（mm） | 返修长度(mm) | 复探日期 | 检测人员 | 复检日期 | 复检人员
S-1XT1 | 对接焊缝 | 顶板拼板 | S-1XT1Ma/b | 32+18 | 0~2.36 | 2.36 | 2024.09.25 | 合格
S-1XT1 | 对接焊缝 | 檐板对接缝 | S-1YL1/YL2 | 12+12 | 0~0.35 | 0.35 | 2025.01.04 | 合格
S-1A | 对接焊缝 | 顶板拼板 | S-1AMa/b | 32+18 | 0~3.019 | 3.019 | 2024.09.25 | 合格
S-1A | 对接焊缝 | 底板拼板 | S-1ADa/b | 32+20 | 0~2.874 | 2.874 | 2024.10.11 | 合格
S-1A | 对接焊缝 | 腹板拼板 | S-1AFa/b | 20+16 | 0~2.321 | 2.321 | 2024.10.15 | 合格
S-1A | 熔深角焊缝 | 隔板与支座加劲角焊缝(≧80%熔深) | S-1ZG/1ZJ1a-1 | 28⊥28 | 0~2 | 2 | 2024.12.28 | 合格
S-1A | 熔深角焊缝 | 隔板与支座加劲角焊缝(≧80%熔深) | S-1ZG/1ZJ1a-2 | 28⊥28 | 0~2 | 2 | 2024.12.28 | 合格
S-1A | 熔深角焊缝 | 隔板与支座加劲角焊缝(≧80%熔深) | S-1ZG/1ZJ1a-3 | 28⊥28 | 0~2 | 2 | 2024.12.28 | 合格
S-1A | 熔深角焊缝 | 隔板与支座加劲角焊缝(≧80%熔深) | S-1ZG/1ZJ1a-4 | 28⊥28 | 0~2 | 2 | 2024.12.28 | 合格
S-1A | 熔深角焊缝 | 隔板与支座加劲角焊缝(≧80%熔深) | S-1ZG/1ZJ1a-5 | 28⊥28 | 0~2 | 2 | 2024.12.28 | 合格
S-1A | 熔深角焊缝 | 隔板与支座加劲角焊缝(≧80%熔深) | S-1ZG/1ZJ1a-6 | 28⊥28 | 0~2 | 2 | 2024.12.28 | 合格
S-1A | 熔深角焊缝 | 隔板与支座加劲角焊缝(≧80%熔深) | S-1ZG/1ZJ1b-1 | 28⊥28 | 0~2 | 2 | 2024.12.28 | 合格
S-1A | 熔深角焊缝 | 隔板与支座加劲角焊缝(≧80%熔深) | S-1ZG/1ZJ1b-2 | 28⊥28 | 0~2 | 2 | 2024.12.28 | 合格
S-1A | 熔深角焊缝 | 隔板与支座加劲角焊缝(≧80%熔深) | S-1ZG/1ZJ1b-3 | 28⊥28 | 0~2 | 2 | 2024.12.28 | 合格
S-1A | 熔深角焊缝 | 隔板与支座加劲角焊缝(≧80%熔深) | S-1ZG/1ZJ1b-4 | 28⊥28 | 0~2 | 2 | 2024.12.28 | 合格
S-1A | 熔深角焊缝 | 隔板与支座加劲角焊缝(≧80%熔深) | S-1ZG/1ZJ1b-5 | 28⊥28 | 0~2 | 2 | 2024.12.28 | 合格
S-1A | 熔深角焊缝 | 隔板与支座加劲角焊缝(≧80%熔深) | S-1ZG/1ZJ1b-6 | 28⊥28 | 0~2 | 2 | 2024.12.28 | 合格
S-1A | 熔深角焊缝 | 隔板与支座加劲角焊缝(≧80%熔深) | S-1ZG/1ZJ2a-1 | 28⊥28 | 0~2 | 2 | 2024.12.28 | 合格
S-1A | 熔深角焊缝 | 隔板与支座加劲角焊缝(≧80%熔深) | S-1ZG/1ZJ2a-2 | 28⊥28 | 0~2 | 2 | 2024.12.28 | 合格
S-1A | 熔深角焊缝 | 隔板与支座加劲角焊缝(≧80%熔深) | S-1ZG/1ZJ2b-1 | 28⊥28 | 0~2 | 2 | 2024.12.28 | 合格
S-1A | 熔深角焊缝 | 隔板与支座加劲角焊缝(≧80%熔深) | S-1ZG/1ZJ2b-2 | 28⊥28 | 0~2 | 2 | 2024.12.28 | 合格
S-1A | 对接焊缝 | 人孔圈对接缝 | S-5RJ1/RJ1-1 | 12+12 | 0~0.2 | 0.2 | 2024.11.12 | 合格
S-1A | 对接焊缝 | 人孔圈对接缝 | S-5RJ1/RJ1-2 | 12+12 | 0~0.2 | 0.2 | 2024.11.14 | 合格
S-1A | 对接焊缝 | 人孔圈对接缝 | S-5RJ2/RJ2-1 | 12+12 | 0~0.2 | 0.2 | 2024.11.14 | 合格
S-1A | 对接焊缝 | 人孔圈对接缝 | S-5RJ2/RJ2-2 | 12+12 | 0~0.2 | 0.2 | 2024.11.12 | 合格
S-1A | 对接焊缝 | 人孔圈对接缝 | S-5RJ3/RJ3-1 | 12+12 | 0~0.2 | 0.2 | 2024.11.12 | 合格
S-1A | 对接焊缝 | 人孔圈对接缝 | S-5RJ3/RJ3-2 | 12+12 | 0~0.2 | 0.2 | 2024.11.12 | 合格
S-1A | 对接焊缝 | 人孔圈对接缝 | S-7RJ1/RJ1-1 | 12+12 | 0~0.2 | 0.2 | 2024.11.12 | 合格
S-1A | 对接焊缝 | 人孔圈对接缝 | S-7RJ1/RJ1-2 | 12+12 | 0~0.2 | 0.2 | 2024.11.12 | 合格
S-1A | 对接焊缝 | 人孔圈对接缝 | S-7RJ2/RJ2-1 | 12+12 | 0~0.2 | 0.2 | 2024.11.12 | 合格
S-1A | 对接焊缝 | 人孔圈对接缝 | S-7RJ2/RJ2-2 | 12+12 | 0~0.2 | 0.2 | 2024.11.12 | 合格
S-1A | 对接焊缝 | 人孔圈对接缝 | S-7RJ3/RJ3-1 | 12+12 | 0~0.2 | 0.2 | 2024.11.14 | 合格
S-1A | 对接焊缝 | 人孔圈对接缝 | S-7RJ3/RJ3-2 | 12+12 | 0~0.2 | 0.2 | 2024.11.14 | 合格
S-1A | 对接焊缝 | 人孔圈对接缝 | S-9RJ1/RJ1-1 | 12+12 | 0~0.2 | 0.2 | 2024.11.14 | 合格
S-1A | 对接焊缝 | 人孔圈对接缝 | S-9RJ1/RJ1-2 | 12+12 | 0~0.2 | 0.2 | 2024.11.12 | 合格
S-1A | 对接焊缝 | 人孔圈对接缝 | S-9RJ2/RJ2-1 | 12+12 | 0~0.2 | 0.2 | 2024.11.12 | 合格
S-1A | 对接焊缝 | 人孔圈对接缝 | S-9RJ2/RJ2-2 | 12+12 | 0~0.2 | 0.2 | 2024.11.14 | 合格
S-1A | 对接焊缝 | 人孔圈对接缝 | S-9RJ3/RJ3-1 | 12+12 | 0~0.2 | 0.2 | 2024.11.14 | 合格
S-1A | 对接焊缝 | 人孔圈对接缝 | S-9RJ3/RJ3-2 | 12+12 | 0~0.2 | 0.2 | 2024.11.14 | 合格
S-1A | 熔透角焊缝 | 顶板与腹板角焊缝 | S-1AM/1AF | 16⊥20 | 0~13.38 | 13.38 | 2025.01.04 | 合格
S-1A | 熔透角焊缝 | 底板与腹板角焊缝 | S-1AD/1AF | 20⊥16 | 0~13.38 | 13.38 | 2025.01.04 | 不合格 |  |  | F1 | SL+10 | 11 | 260 | 11300 | 0 | 360 | 2025.01.05
S-1A | 熔透角焊缝 | 支座隔板与顶板角焊缝 | S-1ZG/1AM | 28⊥20 | 0~2.667 | 2.667 | 2024.12.25 | 合格
S-1A | 熔透角焊缝 | 支座隔板与底板角焊缝 | S-1ZG/1AD | 28⊥20 | 0~2.667 | 2.667 | 2024.12.25 | 合格
S-1A | 熔透角焊缝 | 支座隔板与腹板角焊缝 | S-1ZG/1AF | 28⊥16 | 0~2.295 | 2.295 | 2024.12.25 | 合格
S-1A | 熔深角焊缝 | 支座加劲与底板角焊缝(≧80%熔深) | S-1DB1/1AD | 28⊥28 | 0~0.25 | 0.25 | 2025.01.04 | 合格
S-1A | 熔深角焊缝 | 支座加劲与支座隔板角焊缝(≧80%熔深) | S-1DB1/1ZD | 28⊥28 | 0~0.8 | 0.8 | 2024.12.28 | 合格
S-1A | 熔深角焊缝 | 顶板与隔板角焊缝(≧80%熔深) | S-1AM/1HG1 | 18⊥34 | 0~2.717 | 2.717 | 2024.12.28 | 合格
S-1A | 熔深角焊缝 | 顶板与隔板角焊缝(≧80%熔深) | S-1AM/1HG2 | 18⊥34 | 0~2.717 | 2.717 | 2024.12.28 | 合格
S-1A | 熔深角焊缝 | 底板与隔板角焊缝(≧80%熔深) | S-1AD/1HG1 | 18⊥34 | 0~2.717 | 2.717 | 2024.12.28 | 合格
S-1A | 熔深角焊缝 | 底板与隔板角焊缝(≧80%熔深) | S-1AD/1HG2 | 18⊥34 | 0~2.717 | 2.717 | 2024.12.28 | 合格
S-1A | 熔深角焊缝 | 腹板与隔板角焊缝(≧80%熔深) | S-1AF/1HG1 | 18⊥34 | 0~2.295 | 2.295 | 2024.12.25 | 合格
S-1A | 熔深角焊缝 | 腹板与隔板角焊缝(≧80%熔深) | S-1AF/1HG2 | 18⊥34 | 0~2.295 | 2.295 | 2024.12.25 | 合格
S-1B | 对接焊缝 | 顶板拼板 | S-1BMa/b | 32+18 | 0~3.706 | 3.706 | 2024.09.25 | 合格
S-1B | 对接焊缝 | 底板拼板 | S-1BDa/b | 32+20 | 0~3.681 | 3.681 | 2024.10.11 | 合格
S-1B | 对接焊缝 | 腹板拼板 | S-1BF2a/b | 20+16 | 0~2.229 | 2.229 | 2024.10.15 | 合格
S-1B | 对接焊缝 | 人孔圈对接缝 | S-11RJ1/RJ1-1 | 12+12 | 0~0.2 | 0.2 | 2024.11.15 | 合格
S-1B | 对接焊缝 | 人孔圈对接缝 | S-11RJ1/RJ1-2 | 12+12 | 0~0.2 | 0.2 | 2024.11.15 | 合格
S-1B | 对接焊缝 | 人孔圈对接缝 | S-11RJ2/RJ2-1 | 12+12 | 0~0.2 | 0.2 | 2024.11.15 | 合格
S-1B | 对接焊缝 | 人孔圈对接缝 | S-11RJ2/RJ2-2 | 12+12 | 0~0.2 | 0.2 | 2024.11.12 | 合格
S-1B | 对接焊缝 | 人孔圈对接缝 | S-11RJ3/RJ3-1 | 12+12 | 0~0.2 | 0.2 | 2024.11.12 | 合格
S-1B | 对接焊缝 | 人孔圈对接缝 | S-11RJ3/RJ3-2 | 12+12 | 0~0.2 | 0.2 | 2024.11.12 | 合格
S-1B | 对接焊缝 | 人孔圈对接缝 | S-13RJ1/RJ1-1 | 12+12 | 0~0.2 | 0.2 | 2024.11.12 | 合格
S-1B | 对接焊缝 | 人孔圈对接缝 | S-13RJ1/RJ1-2 | 12+12 | 0~0.2 | 0.2 | 2024.11.12 | 合格
S-1B | 对接焊缝 | 人孔圈对接缝 | S-13RJ2/RJ2-1 | 12+12 | 0~0.2 | 0.2 | 2024.11.14 | 合格
S-1B | 对接焊缝 | 人孔圈对接缝 | S-13RJ2/RJ2-2 | 12+12 | 0~0.2 | 0.2 | 2024.11.14 | 合格
S-1B | 对接焊缝 | 人孔圈对接缝 | S-13RJ3/RJ3-1 | 12+12 | 0~0.2 | 0.2 | 2024.11.14 | 合格
S-1B | 对接焊缝 | 人孔圈对接缝 | S-13RJ3/RJ3-2 | 12+12 | 0~0.2 | 0.2 | 2024.11.14 | 合格
S-1B | 熔透角焊缝 | 顶板与腹板角焊缝 | S-1BM/1BF | 16⊥20 | 0~13.38 | 13.38 | 2025.01.04 | 合格
S-1B | 熔透角焊缝 | 底板与腹板角焊缝 | S-1BD/1BF | 20⊥16 | 0~13.38 | 13.38 | 2025.01.04 | 合格
S-1B | 熔透角焊缝 | 支座隔板与顶板角焊缝 | S-1ZG/1BM | 28⊥20 | 0~3.674 | 3.674 | 2024.12.25 | 合格
S-1B | 熔透角焊缝 | 支座隔板与底板角焊缝 | S-1ZG/1BD | 28⊥20 | 0~3.674 | 3.674 | 2024.12.25 | 合格
S-1B | 熔透角焊缝 | 支座隔板与腹板角焊缝 | S-1ZG/1BF | 28⊥16 | 0~2.242 | 2.242 | 2024.12.25 | 合格
S-1B | 熔深角焊缝 | 顶板与隔板角焊缝(≧80%熔深) | S-1BM/1HG1 | 18⊥34 | 0~2.241 | 2.241 | 2024.12.28 | 合格
S-1B | 熔深角焊缝 | 顶板与隔板角焊缝(≧80%熔深) | S-1BM/1HG2 | 18⊥34 | 0~2.203 | 2.203 | 2024.12.28 | 合格
S-1B | 熔深角焊缝 | 顶板与隔板角焊缝(≧80%熔深) | S-1BM/1HG3 | 18⊥34 | 0~2.241 | 2.241 | 2024.12.28 | 合格
S-1B | 熔深角焊缝 | 顶板与隔板角焊缝(≧80%熔深) | S-1BM/1HG4 | 18⊥34 | 0~2.203 | 2.203 | 2024.12.28 | 合格
S-1B | 熔深角焊缝 | 底板与隔板角焊缝(≧80%熔深) | S-1BD/1HG1 | 18⊥34 | 0~2.241 | 2.241 | 2024.12.28 | 合格
S-1B | 熔深角焊缝 | 底板与隔板角焊缝(≧80%熔深) | S-1BD/1HG2 | 18⊥34 | 0~2.203 | 2.203 | 2024.12.28 | 合格
S-1B | 熔深角焊缝 | 底板与隔板角焊缝(≧80%熔深) | S-1BD/1HG3 | 18⊥34 | 0~2.241 | 2.241 | 2024.12.28 | 合格
S-1B | 熔深角焊缝 | 底板与隔板角焊缝(≧80%熔深) | S-1BD/1HG4 | 18⊥34 | 0~2.203 | 2.203 | 2024.12.25 | 合格
S-1B | 熔深角焊缝 | 腹板与隔板角焊缝(≧80%熔深) | S-1BF/1HG1 | 18⊥34 | 0~1.877 | 1.877 | 2024.12.25 | 合格
S-1B | 熔深角焊缝 | 腹板与隔板角焊缝(≧80%熔深) | S-1BF/1HG2 | 18⊥34 | 0~1.777 | 1.777 | 2024.12.25 | 合格
S-1B | 熔深角焊缝 | 腹板与隔板角焊缝(≧80%熔深) | S-1BF/1HG3 | 18⊥34 | 0~1.877 | 1.877 | 2024.12.25 | 合格
S-1B | 熔深角焊缝 | 腹板与隔板角焊缝(≧80%熔深) | S-1BF/1HG4 | 18⊥34 | 0~1.777 | 1.777 | 2024.12.25 | 合格
S-1C | 对接焊缝 | 顶板拼板 | S-1CMa/b | 32+18 | 0~2.808 | 2.808 | 2024.09.25 | 合格
S-1C | 对接焊缝 | 底板拼板 | S-1CDa/b | 32+20 | 0~3.274 | 3.274 | 2024.10.11 | 合格
S-1C | 熔透角焊缝 | 顶板与腹板角焊缝 | S-1CM/1CF | 16⊥20 | 0~13.78 | 13.78 | 2025.01.07 | 合格
S-1C | 熔透角焊缝 | 底板与腹板角焊缝 | S-1CD/1CF | 20⊥16 | 0~13.78 | 13.78 | 2025.01.07 | 合格
S-1C | 熔透角焊缝 | 支座隔板与顶板角焊缝 | S-1ZG/1CM | 28⊥20 | 0~2.865 | 2.865 | 2024.12.25 | 合格
S-1C | 熔透角焊缝 | 支座隔板与底板角焊缝 | S-1ZG/1CD | 28⊥20 | 0~2.865 | 2.865 | 2024.12.25 | 合格
S-1C | 熔透角焊缝 | 支座隔板与腹板角焊缝 | S-1ZG/1CF | 28⊥16 | 0~2.169 | 2.169 | 2024.12.25 | 合格
S-1C | 熔深角焊缝 | 支座加劲与底板角焊缝(≧80%熔深) | S-1DB2/1CD | 28⊥28 | 0~0.25 | 0.25 | 2024.12.24 | 合格
S-1C | 熔深角焊缝 | 支座加劲与支座隔板角焊缝(≧80%熔深) | S-1DB2/1ZD | 28⊥28 | 0~0.73 | 0.73 | 2024.12.24 | 合格
S-1C | 熔深角焊缝 | 顶板与隔板角焊缝(≧80%熔深) | S-1CM/1HG1 | 18⊥34 | 0~2.815 | 2.815 | 2024.12.24 | 合格
S-1C | 熔深角焊缝 | 顶板与隔板角焊缝(≧80%熔深) | S-1CM/1HG2 | 18⊥34 | 0~2.815 | 2.815 | 2024.12.28 | 合格
S-1C | 熔深角焊缝 | 底板与隔板角焊缝(≧80%熔深) | S-1CD/1HG1 | 18⊥34 | 0~2.815 | 2.815 | 2024.12.28 | 合格
S-1C | 熔深角焊缝 | 底板与隔板角焊缝(≧80%熔深) | S-1CD/1HG2 | 18⊥34 | 0~2.815 | 2.815 | 2024.12.28 | 合格
S-1C | 熔深角焊缝 | 腹板与隔板角焊缝(≧80%熔深) | S-1CF/1HG1 | 18⊥34 | 0~2.168 | 2.168 | 2024.12.28 | 合格
S-1C | 熔深角焊缝 | 腹板与隔板角焊缝(≧80%熔深) | S-1CF/1HG2 | 18⊥34 | 0~2.168 | 2.168 | 2024.12.28 | 合格
S-1DT1 | 对接焊缝 | 顶板拼板 | S-1DT1Ma/b | 32+20 | 0~2.247 | 2.247 | 2024.09.25 | 合格
S-1DT2 | 对接焊缝 | 顶板拼板 | S-1DT2Ma/b | 32+20 | 0~2.611 | 2.611 | 2024.11.15 | 合格
S-2A | 对接焊缝 | 檐板对接缝 | S-2YL1/YL2 | 12+12 | 0~0.35 | 0.35 | 2024.12.28 | 合格
S-2A | 对接焊缝 | 人孔圈对接缝 | S-2RJ1/RJ1-1 | 12+12 | 0~0.2 | 0.2 | 2024.11.15 | 合格
S-2A | 对接焊缝 | 人孔圈对接缝 | S-2RJ1/RJ1-2 | 12+12 | 0~0.2 | 0.2 | 2024.11.15 | 合格
S-2A | 对接焊缝 | 人孔圈对接缝 | S-2RJ2/RJ2-1 | 12+12 | 0~0.2 | 0.2 | 2024.11.15 | 合格
S-2A | 对接焊缝 | 人孔圈对接缝 | S-2RJ2/RJ2-2 | 12+12 | 0~0.2 | 0.2 | 2024.11.15 | 合格
S-2A | 对接焊缝 | 人孔圈对接缝 | S-2RJ3/RJ3-1 | 12+12 | 0~0.2 | 0.2 | 2024.11.12 | 合格
S-2A | 对接焊缝 | 人孔圈对接缝 | S-2RJ3/RJ3-2 | 12+12 | 0~0.2 | 0.2 | 2024.11.12 | 合格
S-2A | 对接焊缝 | 人孔圈对接缝 | S-2RJ1/RJ1-1 | 12+12 | 0~0.2 | 0.2 | 2024.11.12 | 合格
S-2A | 对接焊缝 | 人孔圈对接缝 | S-2RJ1/RJ1-2 | 12+12 | 0~0.2 | 0.2 | 2024.11.12 | 合格
S-2A | 对接焊缝 | 人孔圈对接缝 | S-2RJ2/RJ2-1 | 12+12 | 0~0.2 | 0.2 | 2024.11.12 | 合格
S-2A | 对接焊缝 | 人孔圈对接缝 | S-2RJ2/RJ2-2 | 12+12 | 0~0.2 | 0.2 | 2024.11.12 | 合格
S-2A | 对接焊缝 | 人孔圈对接缝 | S-2RJ3/RJ3-1 | 12+12 | 0~0.2 | 0.2 | 2024.11.12 | 合格
S-2A | 对接焊缝 | 人孔圈对接缝 | S-2RJ3/RJ3-2 | 12+12 | 0~0.2 | 0.2 | 2024.11.15 | 合格
S-2A | 熔透角焊缝 | 顶板与腹板角焊缝 | S-2AM/2AF | 16⊥20 | 0~12.612 | 12.612 | 2024.12.28 | 合格
S-2A | 熔透角焊缝 | 底板与腹板角焊缝 | S-2AD/2AF | 20⊥16 | 0~12.612 | 12.612 | 2025.01.07 | 合格
S-2B | 对接焊缝 | 人孔圈对接缝 | S-2RJ1/RJ1-1 | 12+12 | 0~0.2 | 0.2 | 2024.11.15 | 合格
S-2B | 对接焊缝 | 人孔圈对接缝 | S-2RJ1/RJ1-2 | 12+12 | 0~0.2 | 0.2 | 2024.11.15 | 合格
S-2B | 对接焊缝 | 人孔圈对接缝 | S-2RJ2/RJ2-1 | 12+12 | 0~0.2 | 0.2 | 2024.11.15 | 合格
S-2B | 对接焊缝 | 人孔圈对接缝 | S-2RJ2/RJ2-2 | 12+12 | 0~0.2 | 0.2 | 2024.11.15 | 合格
S-2B | 对接焊缝 | 人孔圈对接缝 | S-2RJ3/RJ3-1 | 12+12 | 0~0.2 | 0.2 | 2024.11.15 | 合格
S-2B | 对接焊缝 | 人孔圈对接缝 | S-2RJ3/RJ3-2 | 12+12 | 0~0.2 | 0.2 | 2024.11.15 | 合格
S-2B | 对接焊缝 | 人孔圈对接缝 | S-2RJ1/RJ1-1 | 12+12 | 0~0.2 | 0.2 | 2024.11.15 | 合格
S-2B | 对接焊缝 | 人孔圈对接缝 | S-2RJ1/RJ1-2 | 12+12 | 0~0.2 | 0.2 | 2024.11.15 | 合格
S-2B | 对接焊缝 | 人孔圈对接缝 | S-2RJ2/RJ2-1 | 12+12 | 0~0.2 | 0.2 | 2024.11.15 | 合格
S-2B | 对接焊缝 | 人孔圈对接缝 | S-2RJ2/RJ2-2 | 12+12 | 0~0.2 | 0.2 | 2024.11.15 | 合格
S-2B | 对接焊缝 | 人孔圈对接缝 | S-2RJ3/RJ3-1 | 12+12 | 0~0.2 | 0.2 | 2024.11.15 | 合格
S-2B | 对接焊缝 | 人孔圈对接缝 | S-2RJ3/RJ3-2 | 12+12 | 0~0.2 | 0.2 | 2024.11.15 | 合格
S-2B | 对接焊缝 | 人孔圈对接缝 | S-2RJ1/RJ1-1 | 12+12 | 0~0.2 | 0.2 | 2024.11.12 | 合格
S-2B | 对接焊缝 | 人孔圈对接缝 | S-2RJ1/RJ1-2 | 12+12 | 0~0.2 | 0.2 | 2024.11.12 | 合格
S-2B | 对接焊缝 | 人孔圈对接缝 | S-2RJ2/RJ2-1 | 12+12 | 0~0.2 | 0.2 | 2024.11.12 | 合格
S-2B | 对接焊缝 | 人孔圈对接缝 | S-2RJ2/RJ2-2 | 12+12 | 0~0.2 | 0.2 | 2024.11.12 | 合格
S-2B | 对接焊缝 | 人孔圈对接缝 | S-2RJ3/RJ3-1 | 12+12 | 0~0.2 | 0.2 | 2024.11.12 | 合格
S-2B | 对接焊缝 | 人孔圈对接缝 | S-2RJ3/RJ3-2 | 12+12 | 0~0.2 | 0.2 | 2024.11.12 | 合格
S-2B | 熔透角焊缝 | 顶板与腹板角焊缝 | S-2BM/2BF | 16⊥20 | 0~13.813 | 13.813 | 2025.01.07 | 合格
S-2B | 熔透角焊缝 | 底板与腹板角焊缝 | S-2BD/2BF | 20⊥16 | 0~13.813 | 13.813 | 2025.01.07 | 合格
S-2C | 对接焊缝 | 人孔圈对接缝 | S-2RJ1/RJ1-1 | 12+12 | 0~0.2 | 0.2 | 2024.11.12 | 合格
S-2C | 对接焊缝 | 人孔圈对接缝 | S-2RJ1/RJ1-2 | 12+12 | 0~0.2 | 0.2 | 2024.11.15 | 合格
S-2C | 对接焊缝 | 人孔圈对接缝 | S-2RJ2/RJ2-1 | 12+12 | 0~0.2 | 0.2 | 2024.11.15 | 合格
S-2C | 对接焊缝 | 人孔圈对接缝 | S-2RJ2/RJ2-2 | 12+12 | 0~0.2 | 0.2 | 2024.11.15 | 合格
S-2C | 对接焊缝 | 人孔圈对接缝 | S-2RJ3/RJ3-1 | 12+12 | 0~0.2 | 0.2 | 2024.11.15 | 合格
S-2C | 对接焊缝 | 人孔圈对接缝 | S-2RJ3/RJ3-2 | 12+12 | 0~0.2 | 0.2 | 2024.11.15 | 合格
S-2C | 对接焊缝 | 人孔圈对接缝 | S-2RJ1/RJ1-1 | 12+12 | 0~0.2 | 0.2 | 2024.11.15 | 合格
S-2C | 对接焊缝 | 人孔圈对接缝 | S-2RJ1/RJ1-2 | 12+12 | 0~0.2 | 0.2 | 2024.11.15 | 合格
S-2C | 对接焊缝 | 人孔圈对接缝 | S-2RJ2/RJ2-1 | 12+12 | 0~0.2 | 0.2 | 2024.11.15 | 合格
S-2C | 对接焊缝 | 人孔圈对接缝 | S-2RJ2/RJ2-2 | 12+12 | 0~0.2 | 0.2 | 2024.11.15 | 合格
S-2C | 对接焊缝 | 人孔圈对接缝 | S-2RJ3/RJ3-1 | 12+12 | 0~0.2 | 0.2 | 2024.11.15 | 合格
S-2C | 对接焊缝 | 人孔圈对接缝 | S-2RJ3/RJ3-2 | 12+12 | 0~0.2 | 0.2 | 2024.11.12 | 合格
S-2C | 对接焊缝 | 人孔圈对接缝 | S-2RJ1/RJ1-1 | 12+12 | 0~0.2 | 0.2 | 2024.11.12 | 合格
S-2C | 对接焊缝 | 人孔圈对接缝 | S-2RJ1/RJ1-2 | 12+12 | 0~0.2 | 0.2 | 2024.11.12 | 合格
S-2C | 对接焊缝 | 人孔圈对接缝 | S-2RJ2/RJ2-1 | 12+12 | 0~0.2 | 0.2 | 2024.11.15 | 合格
S-2C | 对接焊缝 | 人孔圈对接缝 | S-2RJ2/RJ2-2 | 12+12 | 0~0.2 | 0.2 | 2024.11.15 | 合格
S-2C | 对接焊缝 | 人孔圈对接缝 | S-2RJ3/RJ3-1 | 12+12 | 0~0.2 | 0.2 | 2024.11.15 | 合格
S-2C | 对接焊缝 | 人孔圈对接缝 | S-2RJ3/RJ3-2 | 12+12 | 0~0.2 | 0.2 | 2024.11.15 | 合格
S-2C | 熔透角焊缝 | 顶板与腹板角焊缝 | S-2CM/2CF | 16⊥20 | 0~14.961 | 14.961 | 2025.01.07 | 不合格 |  |  | F1 | SL+6 | 10 | 300 | 4560 | 0 | 400 | 2025.01.08
S-2C | 熔透角焊缝 | 底板与腹板角焊缝 | S-2CD/2CF | 20⊥16 | 0~14.961 | 14.961 | 2025.01.07 | 合格
S-3XT1 | 对接焊缝 | 顶板拼板 | S-3XT1Ma/b | 18+32 | 0~2.358 | 2.358 | 2024.09.25 | 合格
S-3XT1 | 对接焊缝 | 檐板对接缝 | S-3YL1/YL2 | 12+12 | 0~0.35 | 0.35 | 2025.01.07 | 合格
S-3A | 对接焊缝 | 顶板拼板 | S-3AMa/b | 18+32 | 0~3.006 | 3.006 | 2024.10.11 | 合格
S-3A | 对接焊缝 | 底板拼板 | S-3ADa/b | 32+20 | 0~2.87 | 2.87 | 2024.09.25 | 合格
S-3A | 对接焊缝 | 人孔圈对接缝 | S-RJ1/RJ2 | 12+12 | 0~0.2 | 0.2 | 2024.09.25 | 合格
S-3A | 对接焊缝 | 人孔圈对接缝 | S-RJ2/RJ3 | 12+12 | 0~0.2 | 0.2 | 2024.11.15 | 合格
S-3A | 对接焊缝 | 人孔圈对接缝 | S-RJ3/RJ4 | 12+12 | 0~0.2 | 0.2 | 2024.11.15 | 合格
S-3A | 对接焊缝 | 人孔圈对接缝 | S-RJ4/RJ1 | 12+12 | 0~0.2 | 0.2 | 2024.11.15 | 合格
S-3A | 对接焊缝 | 人孔圈对接缝 | S-RJ1/RJ2 | 12+12 | 0~0.2 | 0.2 | 2024.10.11 | 合格
S-3A | 对接焊缝 | 人孔圈对接缝 | S-RJ2/RJ3 | 12+12 | 0~0.2 | 0.2 | 2024.10.11 | 合格
S-3A | 对接焊缝 | 人孔圈对接缝 | S-RJ3/RJ4 | 12+12 | 0~0.2 | 0.2 | 2024.10.11 | 合格
S-3A | 对接焊缝 | 人孔圈对接缝 | S-RJ4/RJ1 | 12+12 | 0~0.2 | 0.2 | 2024.10.11 | 合格
S-3A | 对接焊缝 | 人孔圈对接缝 | S-RJ1/RJ2 | 12+12 | 0~0.2 | 0.2 | 2024.10.11 | 合格
S-3A | 对接焊缝 | 人孔圈对接缝 | S-RJ2/RJ3 | 12+12 | 0~0.2 | 0.2 | 2024.11.17 | 合格
S-3A | 对接焊缝 | 人孔圈对接缝 | S-RJ3/RJ4 | 12+12 | 0~0.2 | 0.2 | 2024.11.17 | 合格
S-3A | 对接焊缝 | 人孔圈对接缝 | S-RJ4/RJ1 | 12+12 | 0~0.2 | 0.2 | 2024.11.17 | 合格
S-3A | 熔深角焊缝 | 隔板与支座加劲角焊缝(≧80%熔深) | S-3ZG/1ZJ2a-1 | 28⊥28 | 0~2 | 2 | 2024.12.24 | 合格
S-3A | 熔深角焊缝 | 隔板与支座加劲角焊缝(≧80%熔深) | S-3ZG/1ZJ2a-2 | 28⊥28 | 0~2 | 2 | 2024.12.24 | 合格
S-3A | 熔深角焊缝 | 隔板与支座加劲角焊缝(≧80%熔深) | S-3ZG/1ZJ2b-1 | 28⊥28 | 0~2 | 2 | 2024.12.24 | 合格
S-3A | 熔深角焊缝 | 隔板与支座加劲角焊缝(≧80%熔深) | S-3ZG/1ZJ2b-2 | 28⊥28 | 0~2 | 2 | 2024.12.24 | 合格
S-3A | 熔透角焊缝 | 顶板与腹板角焊缝 | S-3AM/3AF | 16⊥20 | 0~13.38 | 13.38 | 2024.12.28 | 合格
S-3A | 熔透角焊缝 | 底板与腹板角焊缝 | S-3AD/3AF | 20⊥16 | 0~13.38 | 13.38 | 2024.12.28 | 合格
S-3A | 熔透角焊缝 | 支座隔板与顶板角焊缝 | S-3ZG/3AM | 28⊥20 | 0~2.667 | 2.667 | 2024.12.28 | 合格
S-3A | 熔透角焊缝 | 支座隔板与底板角焊缝 | S-3ZG/3AD | 28⊥20 | 0~2.667 | 2.667 | 2024.12.28 | 合格
S-3A | 熔透角焊缝 | 支座隔板与腹板角焊缝 | S-3ZG/3AF | 28⊥16 | 0~2.295 | 2.295 | 2024.12.28 | 合格
S-3A | 熔深角焊缝 | 支座加劲与底板角焊缝(≧80%熔深) | S-3AD/3ZJ1a-1 | 28⊥28 | 0~0.699 | 0.699 | 2024.12.28 | 合格
S-3A | 熔深角焊缝 | 支座加劲与底板角焊缝(≧80%熔深) | S-3AD/3ZJ1a-2 | 28⊥28 | 0~0.699 | 0.699 | 2024.12.28 | 合格
S-3A | 熔深角焊缝 | 支座加劲与底板角焊缝(≧80%熔深) | S-3AD/3ZJ1a-3 | 28⊥28 | 0~0.699 | 0.699 | 2024.12.28 | 合格
S-3A | 熔深角焊缝 | 支座加劲与底板角焊缝(≧80%熔深) | S-3AD/3ZJ1b-1 | 28⊥28 | 0~0.699 | 0.699 | 2024.12.28 | 合格
S-3A | 熔深角焊缝 | 支座加劲与底板角焊缝(≧80%熔深) | S-3AD/3ZJ1b-2 | 28⊥28 | 0~0.699 | 0.699 | 2025.01.07 | 合格
S-3A | 熔深角焊缝 | 支座加劲与底板角焊缝(≧80%熔深) | S-3AD/3ZJ1b-3 | 28⊥28 | 0~0.699 | 0.699 | 2025.01.07 | 合格
S-3A | 熔深角焊缝 | 支座加劲与隔板角焊缝(≧80%熔深) | S-3HG/3ZJ1a-1 | 28⊥28 | 0~1.565 | 1.565 | 2025.01.07 | 合格
S-3A | 熔深角焊缝 | 支座加劲与隔板角焊缝(≧80%熔深) | S-3HG/3ZJ1a-2 | 28⊥28 | 0~1.565 | 1.565 | 2025.01.07 | 合格
S-3A | 熔深角焊缝 | 支座加劲与隔板角焊缝(≧80%熔深) | S-3HG/3ZJ1a-3 | 28⊥28 | 0~1.565 | 1.565 | 2025.01.07 | 合格
S-3A | 熔深角焊缝 | 支座加劲与隔板角焊缝(≧80%熔深) | S-3HG/3ZJ1b-1 | 28⊥28 | 0~1.565 | 1.565 | 2025.01.07 | 合格
S-3A | 熔深角焊缝 | 支座加劲与隔板角焊缝(≧80%熔深) | S-3HG/3ZJ1b-2 | 28⊥28 | 0~1.565 | 1.565 | 2025.01.07 | 合格
S-3A | 熔深角焊缝 | 支座加劲与隔板角焊缝(≧80%熔深) | S-3HG/3ZJ1b-3 | 28⊥28 | 0~1.565 | 1.565 | 2025.01.07 | 合格
S-3A | 熔深角焊缝 | 顶板与隔板角焊缝(≧80%熔深) | S-3AM/3HG1 | 18⊥30 | 0~2.295 | 2.295 | 2024.12.24 | 合格
S-3A | 熔深角焊缝 | 顶板与隔板角焊缝(≧80%熔深) | S-3AM/3HG2 | 18⊥30 | 0~2.294 | 2.294 | 2024.12.24 | 合格
S-3A | 熔深角焊缝 | 顶板与隔板角焊缝(≧80%熔深) | S-3AM/3HG3 | 18⊥30 | 0~2.295 | 2.295 | 2024.12.24 | 合格
S-3A | 熔深角焊缝 | 顶板与隔板角焊缝(≧80%熔深) | S-3AM/3HG4 | 18⊥30 | 0~2.294 | 2.294 | 2024.12.24 | 合格
S-3A | 熔深角焊缝 | 底板与隔板角焊缝(≧80%熔深) | S-3AD/3HG1 | 20⊥30 | 0~2.295 | 2.295 | 2024.12.24 | 合格
S-3A | 熔深角焊缝 | 底板与隔板角焊缝(≧80%熔深) | S-3AD/3HG2 | 20⊥30 | 0~2.294 | 2.294 | 2024.12.24 | 合格
S-3A | 熔深角焊缝 | 底板与隔板角焊缝(≧80%熔深) | S-3AD/3HG3 | 20⊥30 | 0~2.295 | 2.295 | 2024.12.24 | 合格
S-3A | 熔深角焊缝 | 底板与隔板角焊缝(≧80%熔深) | S-3AD/3HG4 | 20⊥30 | 0~2.294 | 2.294 | 2024.12.24 | 合格
S-3A | 熔深角焊缝 | 腹板与隔板角焊缝(≧80%熔深) | S-3AF/3HG1 | 20⊥30 | 0~2.868 | 2.868 | 2025.01.09 | 合格
S-3A | 熔深角焊缝 | 腹板与隔板角焊缝(≧80%熔深) | S-3AF/3HG2 | 20⊥30 | 0~2.866 | 2.866 | 2025.01.09 | 合格
S-3A | 熔深角焊缝 | 腹板与隔板角焊缝(≧80%熔深) | S-3AF/3HG3 | 20⊥30 | 0~2.863 | 2.863 | 2025.01.09 | 合格
S-3A | 熔深角焊缝 | 腹板与隔板角焊缝(≧80%熔深) | S-3AF/3HG4 | 20⊥30 | 0~2.86 | 2.86 | 2025.01.09 | 合格
S-3B | 对接焊缝 | 顶板拼板 | S-3BMa/b | 18+32 | 0~3.699 | 3.699 | 2024.09.25 | 合格
S-3B | 对接焊缝 | 底板拼板 | S-3BDa/b | 32+20 | 0~3.678 | 3.678 | 2024.10.15 | 合格
S-3B | 对接焊缝 | 人孔圈对接缝 | S-RJ3/RJ3-1 | 12+12 | 0~0.2 | 0.2 | 2024.11.17 | 合格
S-3B | 对接焊缝 | 人孔圈对接缝 | S-RJ3/RJ3-2 | 12+12 | 0~0.2 | 0.2 | 2024.11.17 | 合格
S-3B | 熔透角焊缝 | 顶板与腹板角焊缝 | S-3BM/3BF | 16⊥20 | 0~13.38 | 13.38 | 2025.01.09 | 合格
S-3B | 熔透角焊缝 | 底板与腹板角焊缝 | S-3BD/3BF | 20⊥16 | 0~13.38 | 13.38 | 2025.01.09 | 合格
S-3B | 对接焊缝 | 人孔圈对接缝 | S-RJ1/RJ2 | 12+12 | 0~0.2 | 0.2 | 2024.11.17 | 合格
S-3B | 对接焊缝 | 人孔圈对接缝 | S-RJ2/RJ3 | 12+12 | 0~0.2 | 0.2 | 2024.11.17 | 合格
S-3B | 对接焊缝 | 人孔圈对接缝 | S-RJ3/RJ4 | 12+12 | 0~0.2 | 0.2 | 2024.10.11 | 合格
S-3B | 对接焊缝 | 人孔圈对接缝 | S-RJ4/RJ1 | 12+12 | 0~0.2 | 0.2 | 2024.10.11 | 合格
S-3B | 对接焊缝 | 人孔圈对接缝 | S-RJ1/RJ2 | 12+12 | 0~0.2 | 0.2 | 2024.10.11 | 合格
S-3B | 对接焊缝 | 人孔圈对接缝 | S-RJ2/RJ3 | 12+12 | 0~0.2 | 0.2 | 2024.10.11 | 合格
S-3B | 对接焊缝 | 人孔圈对接缝 | S-RJ3/RJ4 | 12+12 | 0~0.2 | 0.2 | 2024.10.11 | 合格
S-3B | 对接焊缝 | 人孔圈对接缝 | S-RJ4/RJ1 | 12+12 | 0~0.2 | 0.2 | 2024.10.11 | 合格
S-3B | 熔透角焊缝 | 支座隔板与顶板角焊缝 | S-3ZG/3BM | 28⊥20 | 0~3.674 | 3.674 | 2025.01.09 | 合格
S-3B | 熔透角焊缝 | 支座隔板与底板角焊缝 | S-3ZG/3BD | 28⊥20 | 0~3.674 | 3.674 | 2025.01.09 | 合格
S-3B | 熔透角焊缝 | 支座隔板与腹板角焊缝 | S-3ZG/3BF | 28⊥16 | 0~2.242 | 2.242 | 2025.01.09 | 合格
S-3B | 熔深角焊缝 | 顶板与隔板角焊缝(≧80%熔深) | S-3BM/3HG1 | 18⊥30 | 0~2.241 | 2.241 | 2025.01.09 | 合格
S-3B | 熔深角焊缝 | 顶板与隔板角焊缝(≧80%熔深) | S-3BM/3HG2 | 18⊥30 | 0~2.203 | 2.203 | 2024.12.24 | 合格
S-3B | 熔深角焊缝 | 顶板与隔板角焊缝(≧80%熔深) | S-3BM/3HG3 | 18⊥30 | 0~2.241 | 2.241 | 2024.12.24 | 合格
S-3B | 熔深角焊缝 | 顶板与隔板角焊缝(≧80%熔深) | S-3BM/3HG4 | 18⊥30 | 0~2.203 | 2.203 | 2024.12.24 | 合格
S-3B | 熔深角焊缝 | 底板与隔板角焊缝(≧80%熔深) | S-3BD/3HG1 | 20⊥30 | 0~2.241 | 2.241 | 2024.12.24 | 合格
S-3B | 熔深角焊缝 | 底板与隔板角焊缝(≧80%熔深) | S-3BD/3HG2 | 20⊥30 | 0~2.203 | 2.203 | 2024.12.24 | 合格
S-3B | 熔深角焊缝 | 底板与隔板角焊缝(≧80%熔深) | S-3BD/3HG3 | 20⊥30 | 0~2.241 | 2.241 | 2024.12.24 | 合格
S-3B | 熔深角焊缝 | 底板与隔板角焊缝(≧80%熔深) | S-3BD/3HG4 | 20⊥30 | 0~2.203 | 2.203 | 2024.12.24 | 合格
S-3B | 熔深角焊缝 | 腹板与隔板角焊缝(≧80%熔深) | S-3BF/3HG1 | 20⊥30 | 0~2.241 | 2.241 | 2024.12.24 | 合格
S-3B | 熔深角焊缝 | 腹板与隔板角焊缝(≧80%熔深) | S-3BF/3HG2 | 20⊥30 | 0~2.203 | 2.203 | 2024.12.24 | 合格
S-3B | 熔深角焊缝 | 腹板与隔板角焊缝(≧80%熔深) | S-3BF/3HG3 | 20⊥30 | 0~2.241 | 2.241 | 2024.12.24 | 合格
S-3B | 熔深角焊缝 | 腹板与隔板角焊缝(≧80%熔深) | S-3BF/3HG4 | 20⊥30 | 0~2.203 | 2.203 | 2025.01.10 | 合格
S-3C | 对接焊缝 | 顶板拼板 | S-3CMa/b | 18+32 | 0~2.8 | 2.8 | 2024.10.15 | 合格
S-3C | 对接焊缝 | 底板拼板 | S-3CDa/b | 32+20 | 0~3.27 | 3.27 | 2024.10.11 | 合格
S-3C | 对接焊缝 | 人孔圈对接缝 | S-RJ1/RJ2 | 12+12 | 0~0.2 | 0.2 | 2024.11.17 | 合格
S-3C | 对接焊缝 | 人孔圈对接缝 | S-RJ2/RJ3 | 12+12 | 0~0.2 | 0.2 | 2024.11.17 | 合格
S-3C | 对接焊缝 | 人孔圈对接缝 | S-RJ3/RJ4 | 12+12 | 0~0.2 | 0.2 | 2024.11.17 | 合格
S-3C | 对接焊缝 | 人孔圈对接缝 | S-RJ4/RJ1 | 12+12 | 0~0.2 | 0.2 | 2024.11.17 | 合格
S-3C | 熔透角焊缝 | 顶板与腹板角焊缝 | S-3CM/3CF | 16⊥20 | 0~13.78 | 13.78 | 2025.01.09 | 合格
S-3C | 熔透角焊缝 | 底板与腹板角焊缝 | S-3CD/3CF | 20⊥16 | 0~13.78 | 13.78 | 2025.01.09 | 合格
S-3C | 熔透角焊缝 | 支座隔板与顶板角焊缝 | S-3ZG/3CM | 28⊥20 | 0~2.865 | 2.865 | 2025.01.09 | 合格
S-3C | 熔透角焊缝 | 支座隔板与底板角焊缝 | S-3ZG/3CD | 28⊥20 | 0~2.865 | 2.865 | 2025.01.09 | 合格
S-3C | 熔透角焊缝 | 支座隔板与腹板角焊缝 | S-3ZG/3CF | 28⊥16 | 0~2.169 | 2.169 | 2025.01.09 | 合格
S-3C | 熔深角焊缝 | 支座加劲与底板角焊缝(≧80%熔深) | S-3CD/3ZJ1a-1 | 28⊥28 | 0~0.699 | 0.699 | 2024.12.23 | 合格
S-3C | 熔深角焊缝 | 支座加劲与底板角焊缝(≧80%熔深) | S-3CD/3ZJ1a-2 | 28⊥28 | 0~0.699 | 0.699 | 2024.12.23 | 合格
S-3C | 熔深角焊缝 | 支座加劲与底板角焊缝(≧80%熔深) | S-3CD/3ZJ1a-3 | 28⊥28 | 0~0.699 | 0.699 | 2024.12.23 | 合格
S-3C | 熔深角焊缝 | 支座加劲与底板角焊缝(≧80%熔深) | S-3CD/3ZJ1b-1 | 28⊥28 | 0~0.699 | 0.699 | 2024.12.23 | 合格
S-3C | 熔深角焊缝 | 支座加劲与底板角焊缝(≧80%熔深) | S-3CD/3ZJ1b-2 | 28⊥28 | 0~0.699 | 0.699 | 2024.12.23 | 合格
S-3C | 熔深角焊缝 | 支座加劲与底板角焊缝(≧80%熔深) | S-3CD/3ZJ1b-3 | 28⊥28 | 0~0.699 | 0.699 | 2024.12.23 | 合格
S-3C | 熔深角焊缝 | 支座加劲与隔板角焊缝(≧80%熔深) | S-3HG/3ZJ1a-1 | 28⊥28 | 0~1.565 | 1.565 | 2024.12.23 | 合格
S-3C | 熔深角焊缝 | 支座加劲与隔板角焊缝(≧80%熔深) | S-3HG/3ZJ1a-2 | 28⊥28 | 0~1.565 | 1.565 | 2024.12.23 | 合格
S-3C | 熔深角焊缝 | 支座加劲与隔板角焊缝(≧80%熔深) | S-3HG/3ZJ1a-3 | 28⊥28 | 0~1.565 | 1.565 | 2024.12.23 | 合格
S-3C | 熔深角焊缝 | 支座加劲与隔板角焊缝(≧80%熔深) | S-3HG/3ZJ1b-1 | 28⊥28 | 0~1.565 | 1.565 | 2024.12.23 | 合格
S-3C | 熔深角焊缝 | 支座加劲与隔板角焊缝(≧80%熔深) | S-3HG/3ZJ1b-2 | 28⊥28 | 0~1.565 | 1.565 | 2024.12.23 | 合格
S-3C | 熔深角焊缝 | 支座加劲与隔板角焊缝(≧80%熔深) | S-3HG/3ZJ1b-3 | 28⊥28 | 0~1.565 | 1.565 | 2024.12.23 | 合格
S-3C | 熔深角焊缝 | 顶板与隔板角焊缝(≧80%熔深) | S-3CM/3HG1 | 18⊥30 | 0~2.989 | 2.989 | 2024.12.23 | 合格
S-3C | 熔深角焊缝 | 顶板与隔板角焊缝(≧80%熔深) | S-3CM/3HG2 | 18⊥30 | 0~2.988 | 2.988 | 2024.12.23 | 合格
S-3C | 熔深角焊缝 | 顶板与隔板角焊缝(≧80%熔深) | S-3CM/3HG3 | 18⊥30 | 0~2.989 | 2.989 | 2024.12.23 | 合格
S-3C | 熔深角焊缝 | 顶板与隔板角焊缝(≧80%熔深) | S-3CM/3HG4 | 18⊥30 | 0~2.988 | 2.988 | 2024.12.23 | 合格
S-3C | 熔深角焊缝 | 腹板与隔板角焊缝(≧80%熔深) | S-3CF/3HG1 | 20⊥30 | 0~2.168 | 2.168 | 2024.12.23 | 合格
S-3C | 熔深角焊缝 | 腹板与隔板角焊缝(≧80%熔深) | S-3CF/3HG2 | 20⊥30 | 0~2.168 | 2.168 | 2024.12.23 | 合格
S-3C | 熔深角焊缝 | 腹板与隔板角焊缝(≧80%熔深) | S-3CF/3HG3 | 20⊥30 | 0~2.168 | 2.168 | 2024.12.23 | 合格
S-3C | 熔深角焊缝 | 腹板与隔板角焊缝(≧80%熔深) | S-3CF/3HG4 | 20⊥30 | 0~2.182 | 2.182 | 2024.12.23 | 合格
S-4XT1 | 对接焊缝 | 顶板拼板 | S-4XT1Ma/b | 18+32 | 0~2.354 | 2.354 | 2024.10.13 | 合格
S-4XT1 | 对接焊缝 | 檐板对接缝 | S-4YL1/YL2 | 12+12 | 0~0.35 | 0.35 | 2025.01.09 | 合格
S-4A | 对接焊缝 | 顶板拼板 | S-4AMa/b | 18+32 | 0~3.002 | 3.002 | 2024.10.13 | 合格
S-4A | 对接焊缝 | 底板拼板 | S-4ADa/b | 32+20 | 0~2.869 | 2.869 | 2024.10.15 | 合格
S-4A | 对接焊缝 | 腹板拼板 | S-4AFa/b | 20+16 | 0~2.321 | 2.321 | 2024.10.15 | 合格
S-4A | 对接焊缝 | 人孔圈对接缝 | S-RJ1/RJ2 | 12+12 | 0~0.2 | 0.2 | 2024.11.17 | 合格
S-4A | 对接焊缝 | 人孔圈对接缝 | S-RJ2/RJ3 | 12+12 | 0~0.2 | 0.2 | 2024.11.17 | 合格
S-4A | 对接焊缝 | 人孔圈对接缝 | S-RJ3/RJ4 | 12+12 | 0~0.2 | 0.2 | 2024.11.17 | 合格
S-4A | 对接焊缝 | 人孔圈对接缝 | S-RJ4/RJ1 | 12+12 | 0~0.2 | 0.2 | 2024.11.17 | 合格
S-4A | 对接焊缝 | 人孔圈对接缝 | S-RJ1/RJ2 | 12+12 | 0~0.2 | 0.2 | 2024.11.17 | 合格
S-4A | 对接焊缝 | 人孔圈对接缝 | S-RJ2/RJ3 | 12+12 | 0~0.2 | 0.2 | 2024.11.17 | 合格
S-4A | 对接焊缝 | 人孔圈对接缝 | S-RJ3/RJ4 | 12+12 | 0~0.2 | 0.2 | 2024.11.17 | 合格
S-4A | 对接焊缝 | 人孔圈对接缝 | S-RJ4/RJ1 | 12+12 | 0~0.2 | 0.2 | 2024.11.17 | 合格
S-4A | 熔透角焊缝 | 顶板与腹板角焊缝 | S-4AM/4AF | 16⊥20 | 0~10.038 | 10.038 | 2025.01.09 | 合格
S-4A | 熔透角焊缝 | 底板与腹板角焊缝 | S-4AD/4AF | 20⊥16 | 0~10.038 | 10.038 | 2025.01.09 | 合格
S-4B | 对接焊缝 | 顶板拼板 | S-4BMa/b | 18+32 | 0~3.002 | 3.002 | 2024.10.11 | 合格
S-4B | 对接焊缝 | 底板拼板 | S-4BDa/b | 32+20 | 0~3.676 | 3.676 | 2024.10.11 | 合格
S-4B | 对接焊缝 | 腹板拼板 | S-4BFa/b | 20+16 | 0~2.229 | 2.229 | 2024.10.15 | 合格
S-4B | 对接焊缝 | 人孔圈对接缝 | S-RJ1/RJ2 | 12+12 | 0~0.2 | 0.2 | 2024.11.19 | 合格
S-4B | 对接焊缝 | 人孔圈对接缝 | S-RJ2/RJ3 | 12+12 | 0~0.2 | 0.2 | 2024.11.19 | 合格
S-4B | 对接焊缝 | 人孔圈对接缝 | S-RJ3/RJ4 | 12+12 | 0~0.2 | 0.2 | 2024.11.19 | 合格
S-4B | 对接焊缝 | 人孔圈对接缝 | S-RJ4/RJ1 | 12+12 | 0~0.2 | 0.2 | 2024.11.19 | 合格
S-4B | 对接焊缝 | 人孔圈对接缝 | S-RJ1/RJ2 | 12+12 | 0~0.2 | 0.2 | 2024.11.12 | 合格
S-4B | 对接焊缝 | 人孔圈对接缝 | S-RJ2/RJ3 | 12+12 | 0~0.2 | 0.2 | 2024.11.12 | 合格
S-4B | 对接焊缝 | 人孔圈对接缝 | S-RJ3/RJ4 | 12+12 | 0~0.2 | 0.2 | 2024.11.12 | 合格
S-4B | 对接焊缝 | 人孔圈对接缝 | S-RJ4/RJ1 | 12+12 | 0~0.2 | 0.2 | 2024.11.12 | 合格
S-4B | 熔透角焊缝 | 顶板与腹板角焊缝 | S-4BM/4BF | 16⊥20 | 0~10.036 | 10.036 | 2025.01.09 | 合格
S-4B | 熔透角焊缝 | 底板与腹板角焊缝 | S-4BD/4BF | 20⊥16 | 0~10.036 | 10.036 | 2025.01.09 | 合格
S-4C | 对接焊缝 | 顶板拼板 | S-4CMa/b | 18+32 | 0~2.795 | 2.795 | 2024.11.12 | 合格
S-4C | 对接焊缝 | 底板拼板 | S-4CDa/b | 32+20 | 0~3.269 | 3.269 | 2024.11.12 | 合格
S-4C | 对接焊缝 | 人孔圈对接缝 | S-RJ1/RJ2 | 12+12 | 0~0.2 | 0.2 | 2024.11.12 | 合格
S-4C | 对接焊缝 | 人孔圈对接缝 | S-RJ2/RJ3 | 12+12 | 0~0.2 | 0.2 | 2024.11.19 | 合格
S-4C | 对接焊缝 | 人孔圈对接缝 | S-RJ3/RJ4 | 12+12 | 0~0.2 | 0.2 | 2024.11.19 | 合格
S-4C | 对接焊缝 | 人孔圈对接缝 | S-RJ4/RJ1 | 12+12 | 0~0.2 | 0.2 | 2024.10.13 | 合格
S-4C | 熔透角焊缝 | 顶板与腹板角焊缝 | S-4CM/4CF | 16⊥20 | 0~10.032 | 10.032 | 2025.01.10 | 合格
S-4C | 熔透角焊缝 | 底板与腹板角焊缝 | S-4CD/4CF | 20⊥16 | 0~10.032 | 10.032 | 2025.01.10 | 合格
S-4DT1 | 对接焊缝 | 顶板拼板 | S-4DT1Ma/b | 18+32 | 0~2.246 | 2.246 | 2024.10.11 | 合格
S-4DT2 | 对接焊缝 | 顶板拼板 | S-4DT2Ma/b | 20+32 | 0~2.608 | 2.608 | 2024.10.13 | 合格
S-4DT2 | 对接焊缝 | 檐板对接缝 | S-5YL1/YL2 | 12+12 | 0~0.35 | 0.35 | 2025.01.10 | 合格
S-5A | 对接焊缝 | 人孔圈对接缝 | S-RJ1/RJ2 | 12+12 | 0~0.2 | 0.2 | 2024.11.19 | 合格
S-5A | 对接焊缝 | 人孔圈对接缝 | S-RJ2/RJ3 | 12+12 | 0~0.2 | 0.2 | 2024.11.19 | 合格
S-5A | 对接焊缝 | 人孔圈对接缝 | S-RJ3/RJ4 | 12+12 | 0~0.2 | 0.2 | 2024.11.19 | 合格
S-5A | 对接焊缝 | 人孔圈对接缝 | S-RJ4/RJ1 | 12+12 | 0~0.2 | 0.2 | 2024.10.13 | 合格
S-5A | 对接焊缝 | 人孔圈对接缝 | S-RJ1/RJ2 | 12+12 | 0~0.2 | 0.2 | 2024.10.13 | 合格
S-5A | 对接焊缝 | 人孔圈对接缝 | S-RJ2/RJ3 | 12+12 | 0~0.2 | 0.2 | 2024.10.13 | 合格
S-5A | 对接焊缝 | 人孔圈对接缝 | S-RJ3/RJ4 | 12+12 | 0~0.2 | 0.2 | 2024.10.13 | 合格
S-5A | 对接焊缝 | 人孔圈对接缝 | S-RJ4/RJ1 | 12+12 | 0~0.2 | 0.2 | 2024.10.13 | 合格
S-5A | 熔透角焊缝 | 顶板与腹板角焊缝 | S-5AM/5AF | 16⊥20 | 0~11.986 | 11.986 | 2025.01.10 | 合格
S-5A | 熔透角焊缝 | 底板与腹板角焊缝 | S-5AD/5AF | 20⊥16 | 0~11.986 | 11.986 | 2025.01.10 | 合格
S-5B | 对接焊缝 | 人孔圈对接缝 | S-RJ1/RJ2 | 12+12 | 0~0.2 | 0.2 | 2024.11.19 | 合格
S-5B | 对接焊缝 | 人孔圈对接缝 | S-RJ2/RJ3 | 12+12 | 0~0.2 | 0.2 | 2024.11.19 | 合格
S-5B | 对接焊缝 | 人孔圈对接缝 | S-RJ3/RJ4 | 12+12 | 0~0.2 | 0.2 | 2024.11.19 | 合格
S-5B | 对接焊缝 | 人孔圈对接缝 | S-RJ4/RJ1 | 12+12 | 0~0.2 | 0.2 | 2024.11.19 | 合格
S-5B | 对接焊缝 | 人孔圈对接缝 | S-RJ1/RJ2 | 12+12 | 0~0.2 | 0.2 | 2024.11.19 | 合格
S-5B | 对接焊缝 | 人孔圈对接缝 | S-RJ2/RJ3 | 12+12 | 0~0.2 | 0.2 | 2024.11.19 | 合格
S-5B | 对接焊缝 | 人孔圈对接缝 | S-RJ3/RJ4 | 12+12 | 0~0.2 | 0.2 | 2024.11.19 | 合格
S-5B | 对接焊缝 | 人孔圈对接缝 | S-RJ4/RJ1 | 12+12 | 0~0.2 | 0.2 | 2024.11.19 | 合格
S-5B | 熔透角焊缝 | 顶板与腹板角焊缝 | S-5BM/5BF | 16⊥20 | 0~11.983 | 11.983 | 2025.01.10 | 不合格 |  |  | F1 | SL+7.4 | 12 | 410 | 7940 | 0 | 510 | 2025.01.11
S-5B | 熔透角焊缝 | 底板与腹板角焊缝 | S-5BD/5BF | 20⊥16 | 0~11.983 | 11.983 | 2025.01.10 | 合格
S-5C | 对接焊缝 | 人孔圈对接缝 | S-RJ1/RJ2 | 12+12 | 0~0.2 | 0.2 | 2024.11.19 | 合格
S-5C | 对接焊缝 | 人孔圈对接缝 | S-RJ2/RJ3 | 12+12 | 0~0.2 | 0.2 | 2024.11.19 | 合格
S-5C | 对接焊缝 | 人孔圈对接缝 | S-RJ3/RJ4 | 12+12 | 0~0.2 | 0.2 | 2024.10.13 | 合格
S-5C | 对接焊缝 | 人孔圈对接缝 | S-RJ4/RJ1 | 12+12 | 0~0.2 | 0.2 | 2024.10.13 | 合格
S-5C | 对接焊缝 | 人孔圈对接缝 | S-RJ1/RJ2 | 12+12 | 0~0.2 | 0.2 | 2024.10.13 | 合格
S-5C | 对接焊缝 | 人孔圈对接缝 | S-RJ2/RJ3 | 12+12 | 0~0.2 | 0.2 | 2024.10.13 | 合格
S-5C | 对接焊缝 | 人孔圈对接缝 | S-RJ3/RJ4 | 12+12 | 0~0.2 | 0.2 | 2024.10.13 | 合格
S-5C | 对接焊缝 | 人孔圈对接缝 | S-RJ4/RJ1 | 12+12 | 0~0.2 | 0.2 | 2024.11.19 | 合格
S-5C | 熔透角焊缝 | 顶板与腹板角焊缝 | S-5CM/5CF | 16⊥20 | 0~11.982 | 11.982 | 2025.01.10 | 合格
S-5C | 熔透角焊缝 | 底板与腹板角焊缝 | S-5CD/5CF | 20⊥16 | 0~11.982 | 11.982 | 2025.01.10 | 合格
S-6A | 对接焊缝 | 人孔圈对接缝 | S-RJ1/RJ2 | 12+12 | 0~0.2 | 0.2 | 2024.8.15 | 合格
S-6A | 对接焊缝 | 人孔圈对接缝 | S-RJ2/RJ3 | 12+12 | 0~0.2 | 0.2 | 2024.8.15 | 合格
S-6A | 对接焊缝 | 人孔圈对接缝 | S-RJ3/RJ4 | 12+12 | 0~0.2 | 0.2 | 2024.8.15 | 合格
S-6A | 对接焊缝 | 人孔圈对接缝 | S-RJ4/RJ1 | 12+12 | 0~0.2 | 0.2 | 2024.8.15 | 合格
S-6A | 对接焊缝 | 人孔圈对接缝 | S-RJ1/RJ2 | 12+12 | 0~0.2 | 0.2 | 2024.8.15 | 合格
S-6A | 对接焊缝 | 人孔圈对接缝 | S-RJ2/RJ3 | 12+12 | 0~0.2 | 0.2 | 2024.8.15 | 合格
S-6A | 对接焊缝 | 人孔圈对接缝 | S-RJ3/RJ4 | 12+12 | 0~0.2 | 0.2 | 2024.8.15 | 合格
S-6A | 对接焊缝 | 人孔圈对接缝 | S-RJ4/RJ1 | 12+12 | 0~0.2 | 0.2 | 2024.8.15 | 合格
S-6A | 对接焊缝 | 人孔圈对接缝 | S-RJ1/RJ2 | 12+12 | 0~0.2 | 0.2 | 2024.8.15 | 合格
S-6A | 对接焊缝 | 人孔圈对接缝 | S-RJ2/RJ3 | 12+12 | 0~0.2 | 0.2 | 2024.8.15 | 合格
S-6A | 对接焊缝 | 人孔圈对接缝 | S-RJ3/RJ4 | 12+12 | 0~0.2 | 0.2 | 2024.8.15 | 合格
S-6A | 对接焊缝 | 人孔圈对接缝 | S-RJ4/RJ1 | 12+12 | 0~0.2 | 0.2 | 2024.8.25 | 合格
S-6A | 熔透角焊缝 | 顶板与腹板角焊缝 | S-6AM/6AF | 16⊥20 | 0~15.946 | 15.946 | 2024.11.25 | 合格
S-6A | 熔透角焊缝 | 底板与腹板角焊缝 | S-6AD/6AF | 20⊥16 | 0~15.946 | 15.946 | 2024.11.25 | 合格
S-6B | 对接焊缝 | 人孔圈对接缝 | S-RJ1/RJ2 | 12+12 | 0~0.2 | 0.2 | 2024.8.15 | 合格
S-6B | 对接焊缝 | 人孔圈对接缝 | S-RJ2/RJ3 | 12+12 | 0~0.2 | 0.2 | 2024.8.15 | 合格
S-6B | 对接焊缝 | 人孔圈对接缝 | S-RJ3/RJ4 | 12+12 | 0~0.2 | 0.2 | 2024.8.15 | 合格
S-6B | 对接焊缝 | 人孔圈对接缝 | S-RJ4/RJ1 | 12+12 | 0~0.2 | 0.2 | 2024.8.15 | 合格
S-6B | 对接焊缝 | 人孔圈对接缝 | S-RJ1/RJ2 | 12+12 | 0~0.2 | 0.2 | 2024.8.15 | 合格
S-6B | 对接焊缝 | 人孔圈对接缝 | S-RJ2/RJ3 | 12+12 | 0~0.2 | 0.2 | 2024.8.15 | 合格
S-6B | 对接焊缝 | 人孔圈对接缝 | S-RJ3/RJ4 | 12+12 | 0~0.2 | 0.2 | 2024.8.15 | 合格
S-6B | 对接焊缝 | 人孔圈对接缝 | S-RJ4/RJ1 | 12+12 | 0~0.2 | 0.2 | 2024.8.15 | 合格
S-6B | 对接焊缝 | 人孔圈对接缝 | S-RJ1/RJ2 | 12+12 | 0~0.2 | 0.2 | 2024.8.15 | 合格
S-6B | 对接焊缝 | 人孔圈对接缝 | S-RJ2/RJ3 | 12+12 | 0~0.2 | 0.2 | 2024.8.15 | 合格
S-6B | 对接焊缝 | 人孔圈对接缝 | S-RJ3/RJ4 | 12+12 | 0~0.2 | 0.2 | 2024.8.15 | 合格
S-6B | 对接焊缝 | 人孔圈对接缝 | S-RJ4/RJ1 | 12+12 | 0~0.2 | 0.2 | 2024.8.15 | 合格
S-6B | 熔透角焊缝 | 顶板与腹板角焊缝 | S-6BM/6BF | 20⊥16 | 0~15.977 | 15.977 | 2024.11.25 | 合格
S-6B | 熔透角焊缝 | 底板与腹板角焊缝 | S-6BD/6BF | 20⊥16 | 0~15.977 | 15.977 | 2024.11.25 | 合格
S-6C | 对接焊缝 | 人孔圈对接缝 | S-RJ1/RJ2 | 12+12 | 0~0.2 | 0.2 | 2024.8.15 | 合格
S-6C | 对接焊缝 | 人孔圈对接缝 | S-RJ2/RJ3 | 12+12 | 0~0.2 | 0.2 | 2024.8.15 | 合格
S-6C | 对接焊缝 | 人孔圈对接缝 | S-RJ3/RJ4 | 12+12 | 0~0.2 | 0.2 | 2024.8.15 | 合格
S-6C | 对接焊缝 | 人孔圈对接缝 | S-RJ4/RJ1 | 12+12 | 0~0.2 | 0.2 | 2024.8.15 | 合格
S-6C | 对接焊缝 | 人孔圈对接缝 | S-RJ1/RJ2 | 12+12 | 0~0.2 | 0.2 | 2024.8.15 | 合格
S-6C | 对接焊缝 | 人孔圈对接缝 | S-RJ2/RJ3 | 12+12 | 0~0.2 | 0.2 | 2024.8.15 | 合格
S-6C | 对接焊缝 | 人孔圈对接缝 | S-RJ3/RJ4 | 12+12 | 0~0.2 | 0.2 | 2024.8.15 | 合格
S-6C | 对接焊缝 | 人孔圈对接缝 | S-RJ4/RJ1 | 12+12 | 0~0.2 | 0.2 | 2024.8.15 | 合格
S-6C | 熔透角焊缝 | 顶板与腹板角焊缝 | S-6CM/6BF | 20⊥16 | 0~15.977 | 15.977 | 2024.11.25 | 不合格 |  |  | F1 | SL+8.2 | 11 | 330 | 14000 | 0 | 430 | 2024.11.26
S-6C | 熔透角焊缝 | 底板与腹板角焊缝 | S-6CD/6BF | 20⊥16 | 0~15.977 | 15.977 | 2024.11.25 | 合格
S-7XT2 | 对接焊缝 | 顶板拼板 | S-7XT2Ma/b | 18+32 | 0~2.358 | 2.358 | 2024.8.21 | 合格
S-7XT2 | 对接焊缝 | 檐板对接缝 | S-6YL1/YL2 | 12+12 | 0~0.35 | 0.35 | 2024.11.25 | 合格
S-7A | 对接焊缝 | 顶板拼板 | S-7AMa/b | 18+32 | 0~3.013 | 3.013 | 2024.8.21 | 合格
S-7A | 对接焊缝 | 底板拼板 | S-7ADa/b | 32+20 | 0~2.869 | 2.869 | 2024.8.21 | 合格
S-7A | 对接焊缝 | 人孔圈对接缝 | S-RJ1/RJ2 | 12+12 | 0~0.2 | 0.2 | 2024.8.18 | 合格
S-7A | 对接焊缝 | 人孔圈对接缝 | S-RJ2/RJ3 | 12+12 | 0~0.2 | 0.2 | 2024.8.18 | 合格
S-7A | 对接焊缝 | 人孔圈对接缝 | S-RJ3/RJ4 | 12+12 | 0~0.2 | 0.2 | 2024.8.18 | 合格
S-7A | 对接焊缝 | 人孔圈对接缝 | S-RJ4/RJ1 | 12+12 | 0~0.2 | 0.2 | 2024.8.18 | 合格
S-7A | 对接焊缝 | 人孔圈对接缝 | S-RJ1/RJ2 | 12+12 | 0~0.2 | 0.2 | 2024.8.18 | 合格
S-7A | 对接焊缝 | 人孔圈对接缝 | S-RJ2/RJ3 | 12+12 | 0~0.2 | 0.2 | 2024.8.18 | 合格
S-7A | 对接焊缝 | 人孔圈对接缝 | S-RJ3/RJ4 | 12+12 | 0~0.2 | 0.2 | 2024.8.18 | 合格
S-7A | 对接焊缝 | 人孔圈对接缝 | S-RJ4/RJ1 | 12+12 | 0~0.2 | 0.2 | 2024.8.18 | 合格
S-7A | 对接焊缝 | 人孔圈对接缝 | S-RJ1/RJ2 | 12+12 | 0~0.2 | 0.2 | 2024.8.18 | 合格
S-7A | 对接焊缝 | 人孔圈对接缝 | S-RJ2/RJ3 | 12+12 | 0~0.2 | 0.2 | 2024.8.18 | 合格
S-7A | 对接焊缝 | 人孔圈对接缝 | S-RJ3/RJ4 | 12+12 | 0~0.2 | 0.2 | 2024.8.18 | 合格
S-7A | 对接焊缝 | 人孔圈对接缝 | S-RJ4/RJ1 | 12+12 | 0~0.2 | 0.2 | 2024.8.18 | 合格
S-7A | 熔透角焊缝 | 顶板与腹板角焊缝 | S-7AM/7AF | 16⊥20 | 0~15.835 | 15.835 | 2024.11.26 | 合格
S-7A | 熔透角焊缝 | 底板与腹板角焊缝 | S-7AD/7AF | 20⊥16 | 0~15.835 | 15.835 | 2024.11.26 | 合格
S-7A | 对接焊缝 | 腹板拼板 | S-7AFa/b | 20+16 | 0~2.321 | 2.321 | 2024.8.20 | 合格
S-7B | 对接焊缝 | 顶板拼板 | S-7BMa/b | 18+32 | 0~3.704 | 3.704 | 2024.8.20 | 合格
S-7B | 对接焊缝 | 底板拼板 | S-7BDa/b | 32+20 | 0~3.676 | 3.676 | 2024.8.20 | 合格
S-7B | 对接焊缝 | 腹板拼板 | S-7BFa/b | 20+16 | 0~2.255 | 2.255 | 2024.8.20 | 合格
S-7B | 对接焊缝 | 人孔圈对接缝 | S-RJ7/RJ7-1 | 12+12 | 0~0.2 | 0.2 | 2024.8.18 | 合格
S-7B | 对接焊缝 | 人孔圈对接缝 | S-RJ7/RJ7-2 | 12+12 | 0~0.2 | 0.2 | 2024.8.18 | 合格
S-7B | 对接焊缝 | 人孔圈对接缝 | S-RJ1/RJ2 | 12+12 | 0~0.2 | 0.2 | 2024.8.18 | 合格
S-7B | 对接焊缝 | 人孔圈对接缝 | S-RJ2/RJ3 | 12+12 | 0~0.2 | 0.2 | 2024.8.18 | 合格
S-7B | 对接焊缝 | 人孔圈对接缝 | S-RJ3/RJ4 | 12+12 | 0~0.2 | 0.2 | 2024.8.18 | 合格
S-7B | 对接焊缝 | 人孔圈对接缝 | S-RJ4/RJ1 | 12+12 | 0~0.2 | 0.2 | 2024.8.18 | 合格
S-7B | 对接焊缝 | 人孔圈对接缝 | S-RJ1/RJ2 | 12+12 | 0~0.2 | 0.2 | 2024.8.18 | 合格
S-7B | 对接焊缝 | 人孔圈对接缝 | S-RJ2/RJ3 | 12+12 | 0~0.2 | 0.2 | 2024.8.18 | 合格
S-7B | 对接焊缝 | 人孔圈对接缝 | S-RJ3/RJ4 | 12+12 | 0~0.2 | 0.2 | 2024.8.18 | 合格
S-7B | 对接焊缝 | 人孔圈对接缝 | S-RJ4/RJ1 | 12+12 | 0~0.2 | 0.2 | 2024.8.18 | 合格
S-7B | 对接焊缝 | 人孔圈对接缝 | S-RJ1/RJ2 | 12+12 | 0~0.2 | 0.2 | 2024.8.18 | 合格
S-7B | 对接焊缝 | 人孔圈对接缝 | S-RJ2/RJ3 | 12+12 | 0~0.2 | 0.2 | 2024.8.18 | 合格
S-7B | 对接焊缝 | 人孔圈对接缝 | S-RJ3/RJ4 | 12+12 | 0~0.2 | 0.2 | 2024.8.18 | 合格
S-7B | 对接焊缝 | 人孔圈对接缝 | S-RJ4/RJ1 | 12+12 | 0~0.2 | 0.2 | 2024.8.18 | 合格
S-7B | 熔透角焊缝 | 顶板与腹板角焊缝 | S-7BM/7BF | 20⊥16 | 0~15.85 | 15.85 | 2024.11.26 | 合格
S-7B | 熔透角焊缝 | 底板与腹板角焊缝 | S-7BD/7BF | 20⊥16 | 0~15.85 | 15.85 | 2024.11.26 | 合格
S-7C | 对接焊缝 | 顶板拼板 | S-7CMa/b | 18+32 | 0~3.013 | 3.013 | 2024.8.20 | 合格
S-7C | 对接焊缝 | 底板拼板 | S-7CDa/b | 32+20 | 0~3.269 | 3.269 | 2024.8.20 | 合格
S-7C | 对接焊缝 | 人孔圈对接缝 | S-RJ1/RJ2 | 12+12 | 0~0.2 | 0.2 | 2024.8.18 | 合格
S-7C | 对接焊缝 | 人孔圈对接缝 | S-RJ2/RJ3 | 12+12 | 0~0.2 | 0.2 | 2024.8.18 | 合格
S-7C | 对接焊缝 | 人孔圈对接缝 | S-RJ3/RJ4 | 12+12 | 0~0.2 | 0.2 | 2024.8.18 | 合格
S-7C | 对接焊缝 | 人孔圈对接缝 | S-RJ4/RJ1 | 12+12 | 0~0.2 | 0.2 | 2024.8.18 | 合格
S-7C | 对接焊缝 | 人孔圈对接缝 | S-RJ1/RJ2 | 12+12 | 0~0.2 | 0.2 | 2024.8.18 | 合格
S-7C | 对接焊缝 | 人孔圈对接缝 | S-RJ2/RJ3 | 12+12 | 0~0.2 | 0.2 | 2024.8.18 | 合格
S-7C | 对接焊缝 | 人孔圈对接缝 | S-RJ3/RJ4 | 12+12 | 0~0.2 | 0.2 | 2024.8.18 | 合格
S-7C | 对接焊缝 | 人孔圈对接缝 | S-RJ4/RJ1 | 12+12 | 0~0.2 | 0.2 | 2024.8.18 | 合格
S-7C | 熔透角焊缝 | 顶板与腹板角焊缝 | S-7CM/6BF | 20⊥16 | 0~15.876 | 15.876 | 2024.11.23 | 合格
S-7C | 熔透角焊缝 | 底板与腹板角焊缝 | S-7CD/6BF | 20⊥16 | 0~15.876 | 15.876 | 2024.11.23 | 合格
S-7DT3 | 对接焊缝 | 顶板拼板 | S-7DT3Ma/b | 20+32 | 0~2.245 | 2.245 | 2024.8.18 | 合格
S-7DT4 | 对接焊缝 | 顶板拼板 | S-7DT4Ma/b | 20+32 | 0~2.608 | 2.608 | 2024.8.18 | 合格
S-7DT4 | 对接焊缝 | 檐板对接缝 | S-7YL1/YL2 | 12+12 | 0~0.35 | 0.35 | 2024.8.18 | 合格
S-8XT2 | 对接焊缝 | 顶板拼板 | S-8XT2Ma/b | 18+32 | 0~2.359 | 2.359 | 2024.8.18 | 合格
S-8XT2 | 对接焊缝 | 檐板对接缝 | S-8YL1/YL2 | 12+12 | 0~0.35 | 0.35 | 2024.8.18 | 合格
S-8A | 对接焊缝 | 顶板拼板 | S-8AMa/b | 18+32 | 0~3.024 | 3.024 | 2024.8.20 | 合格
S-8A | 对接焊缝 | 底板拼板 | S-8ADa/b | 32+20 | 0~2.87 | 2.87 | 2024.8.20 | 合格
S-8A | 对接焊缝 | 腹板拼板 | S-8AFa/b | 20+16 | 0~2.324 | 2.324 | 2024.8.20 | 合格
S-8A | 对接焊缝 | 人孔圈对接缝 | S-8RJ10/RJ10-1 | 12+12 | 0~0.2 | 0.2 | 2024.8.18 | 合格
S-8A | 对接焊缝 | 人孔圈对接缝 | S-8RJ10/RJ10-2 | 12+12 | 0~0.2 | 0.2 | 2024.8.18 | 合格
S-8A | 熔深角焊缝 | 隔板与支座加劲角焊缝(≧80%熔深) | S-8ZG/8ZJ2a-1 | 28⊥28 | 0~2 | 2 | 2024.9.23 | 合格
S-8A | 熔深角焊缝 | 隔板与支座加劲角焊缝(≧80%熔深) | S-8ZG/8ZJ2a-2 | 28⊥28 | 0~2 | 2 | 2024.9.23 | 合格
S-8A | 熔深角焊缝 | 隔板与支座加劲角焊缝(≧80%熔深) | S-8ZG/8ZJ2b-1 | 28⊥28 | 0~2 | 2 | 2024.9.23 | 合格
S-8A | 熔深角焊缝 | 隔板与支座加劲角焊缝(≧80%熔深) | S-8ZG/8ZJ2b-2 | 28⊥28 | 0~2 | 2 | 2024.9.23 | 合格
S-8A | 对接焊缝 | 人孔圈对接缝 | S-RJ1/RJ2 | 12+12 | 0~0.2 | 0.2 | 2024.8.18 | 合格
S-8A | 对接焊缝 | 人孔圈对接缝 | S-RJ2/RJ3 | 12+12 | 0~0.2 | 0.2 | 2024.8.18 | 合格
S-8A | 对接焊缝 | 人孔圈对接缝 | S-RJ3/RJ4 | 12+12 | 0~0.2 | 0.2 | 2024.8.18 | 合格
S-8A | 对接焊缝 | 人孔圈对接缝 | S-RJ4/RJ1 | 12+12 | 0~0.2 | 0.2 | 2024.8.18 | 合格
S-8A | 对接焊缝 | 人孔圈对接缝 | S-RJ1/RJ2 | 12+12 | 0~0.2 | 0.2 | 2024.8.18 | 合格
S-8A | 对接焊缝 | 人孔圈对接缝 | S-RJ2/RJ3 | 12+12 | 0~0.2 | 0.2 | 2024.8.18 | 合格
S-8A | 对接焊缝 | 人孔圈对接缝 | S-RJ3/RJ4 | 12+12 | 0~0.2 | 0.2 | 2024.8.18 | 合格
S-8A | 对接焊缝 | 人孔圈对接缝 | S-RJ4/RJ1 | 12+12 | 0~0.2 | 0.2 | 2024.8.18 | 合格
S-8A | 对接焊缝 | 人孔圈对接缝 | S-RJ1/RJ2 | 12+12 | 0~0.2 | 0.2 | 2024.8.18 | 合格
S-8A | 对接焊缝 | 人孔圈对接缝 | S-RJ2/RJ3 | 12+12 | 0~0.2 | 0.2 | 2024.8.18 | 合格
S-8A | 对接焊缝 | 人孔圈对接缝 | S-RJ3/RJ4 | 12+12 | 0~0.2 | 0.2 | 2024.8.18 | 合格
S-8A | 对接焊缝 | 人孔圈对接缝 | S-RJ4/RJ1 | 12+12 | 0~0.2 | 0.2 | 2024.8.18 | 合格
S-8A | 熔透角焊缝 | 顶板与腹板角焊缝 | S-8AM/8AF | 16⊥20 | 0~14.935 | 14.935 | 2024.11.23 | 合格
S-8A | 熔透角焊缝 | 底板与腹板角焊缝 | S-8AD/8AF | 20⊥16 | 0~14.935 | 14.935 | 2024.11.23 | 合格
S-8A | 熔透角焊缝 | 支座隔板与顶板角焊缝 | S-8ZG/8AM | 28⊥20 | 0~2.768 | 2.768 | 2024.11.25 | 合格
S-8A | 熔透角焊缝 | 支座隔板与底板角焊缝 | S-8ZG/8AD | 28⊥20 | 0~2.768 | 2.768 | 2024.11.25 | 合格
S-8A | 熔透角焊缝 | 支座隔板与腹板角焊缝 | S-8ZG/8AF | 28⊥16 | 0~2.296 | 2.296 | 2024.11.25 | 合格
S-8A | 熔深角焊缝 | 支座加劲与底板角焊缝(≧80%熔深) | S-8AD/8ZJ1a-1 | 28⊥28 | 0~0.704 | 0.704 | 2024.11.24 | 合格
S-8A | 熔深角焊缝 | 支座加劲与底板角焊缝(≧80%熔深) | S-8AD/8ZJ1a-2 | 28⊥28 | 0~0.704 | 0.704 | 2024.11.24 | 合格
S-8A | 熔深角焊缝 | 支座加劲与底板角焊缝(≧80%熔深) | S-8AD/8ZJ1a-3 | 28⊥28 | 0~0.704 | 0.704 | 2024.11.24 | 合格
S-8A | 熔深角焊缝 | 支座加劲与底板角焊缝(≧80%熔深) | S-8AD/8ZJ1a-4 | 28⊥28 | 0~0.704 | 0.704 | 2024.11.24 | 合格
S-8A | 熔深角焊缝 | 支座加劲与底板角焊缝(≧80%熔深) | S-8AD/8ZJ1a-5 | 28⊥28 | 0~0.704 | 0.704 | 2024.11.24 | 合格
S-8A | 熔深角焊缝 | 支座加劲与底板角焊缝(≧80%熔深) | S-8AD/8ZJ1a-6 | 28⊥28 | 0~0.704 | 0.704 | 2024.11.24 | 合格
S-8A | 熔深角焊缝 | 支座加劲与底板角焊缝(≧80%熔深) | S-8AD/8ZJ1b-1 | 28⊥28 | 0~0.704 | 0.704 | 2024.11.24 | 合格
S-8A | 熔深角焊缝 | 支座加劲与底板角焊缝(≧80%熔深) | S-8AD/8ZJ1b-2 | 28⊥28 | 0~0.704 | 0.704 | 2024.11.24 | 合格
S-8A | 熔深角焊缝 | 支座加劲与底板角焊缝(≧80%熔深) | S-8AD/8ZJ1b-3 | 28⊥28 | 0~0.704 | 0.704 | 2024.11.24 | 合格
S-8A | 熔深角焊缝 | 支座加劲与底板角焊缝(≧80%熔深) | S-8AD/8ZJ1b-4 | 28⊥28 | 0~0.704 | 0.704 | 2024.11.24 | 合格
S-8A | 熔深角焊缝 | 支座加劲与底板角焊缝(≧80%熔深) | S-8AD/8ZJ1b-5 | 28⊥28 | 0~0.704 | 0.704 | 2024.11.24 | 合格
S-8A | 熔深角焊缝 | 支座加劲与底板角焊缝(≧80%熔深) | S-8AD/8ZJ1b-6 | 28⊥28 | 0~0.704 | 0.704 | 2024.11.24 | 合格
S-8A | 熔深角焊缝 | 支座加劲与隔板角焊缝(≧80%熔深) | S-8HG/8ZJ1a-1 | 28⊥28 | 0~1.55 | 1.55 | 2024.11.24 | 合格
S-8A | 熔深角焊缝 | 支座加劲与隔板角焊缝(≧80%熔深) | S-8HG/8ZJ1a-2 | 28⊥28 | 0~1.55 | 1.55 | 2024.11.24 | 合格
S-8A | 熔深角焊缝 | 支座加劲与隔板角焊缝(≧80%熔深) | S-8HG/8ZJ1a-3 | 28⊥28 | 0~1.55 | 1.55 | 2024.11.24 | 合格
S-8A | 熔深角焊缝 | 支座加劲与隔板角焊缝(≧80%熔深) | S-8HG/8ZJ1a-4 | 28⊥28 | 0~1.55 | 1.55 | 2024.11.24 | 合格
S-8A | 熔深角焊缝 | 支座加劲与隔板角焊缝(≧80%熔深) | S-8HG/8ZJ1a-5 | 28⊥28 | 0~1.55 | 1.55 | 2024.11.24 | 合格
S-8A | 熔深角焊缝 | 支座加劲与隔板角焊缝(≧80%熔深) | S-8HG/8ZJ1a-6 | 28⊥28 | 0~1.55 | 1.55 | 2024.11.24 | 合格
S-8A | 熔深角焊缝 | 支座加劲与隔板角焊缝(≧80%熔深) | S-8HG/8ZJ1b-1 | 28⊥28 | 0~1.55 | 1.55 | 2024.11.24 | 合格
S-8A | 熔深角焊缝 | 支座加劲与隔板角焊缝(≧80%熔深) | S-8HG/8ZJ1b-2 | 28⊥28 | 0~1.55 | 1.55 | 2024.11.24 | 合格
S-8A | 熔深角焊缝 | 支座加劲与隔板角焊缝(≧80%熔深) | S-8HG/8ZJ1b-3 | 28⊥28 | 0~1.55 | 1.55 | 2024.11.24 | 合格
S-8A | 熔深角焊缝 | 支座加劲与隔板角焊缝(≧80%熔深) | S-8HG/8ZJ1b-4 | 28⊥28 | 0~1.55 | 1.55 | 2024.11.24 | 合格
S-8A | 熔深角焊缝 | 支座加劲与隔板角焊缝(≧80%熔深) | S-8HG/8ZJ1b-5 | 28⊥28 | 0~1.55 | 1.55 | 2024.11.24 | 合格
S-8A | 熔深角焊缝 | 支座加劲与隔板角焊缝(≧80%熔深) | S-8HG/8ZJ1b-6 | 28⊥28 | 0~1.55 | 1.55 | 2024.11.24 | 合格
S-8A | 熔深角焊缝 | 顶板与隔板角焊缝(≧80%熔深) | S-8AM/8HG1 | 18⊥30 | 0~2.819 | 2.819 | 2024.11.20 | 合格
S-8A | 熔深角焊缝 | 顶板与隔板角焊缝(≧80%熔深) | S-8AM/8HG2 | 18⊥30 | 0~2.819 | 2.819 | 2024.11.20 | 合格
S-8A | 熔深角焊缝 | 顶板与隔板角焊缝(≧80%熔深) | S-8AM/8HG3 | 18⊥30 | 0~2.819 | 2.819 | 2024.11.20 | 合格
S-8A | 熔深角焊缝 | 顶板与隔板角焊缝(≧80%熔深) | S-8AM/8HG4 | 18⊥30 | 0~2.819 | 2.819 | 2024.11.20 | 合格
S-8A | 熔深角焊缝 | 底板与隔板角焊缝(≧80%熔深) | S-8AD/8HG1 | 20⊥30 | 0~2.819 | 2.819 | 2024.11.20 | 合格
S-8A | 熔深角焊缝 | 底板与隔板角焊缝(≧80%熔深) | S-8AD/8HG2 | 20⊥30 | 0~2.819 | 2.819 | 2024.11.20 | 合格
S-8A | 熔深角焊缝 | 底板与隔板角焊缝(≧80%熔深) | S-8AD/8HG3 | 20⊥30 | 0~2.819 | 2.819 | 2024.11.20 | 合格
S-8A | 熔深角焊缝 | 底板与隔板角焊缝(≧80%熔深) | S-8AD/8HG4 | 20⊥30 | 0~2.819 | 2.819 | 2024.11.20 | 合格
S-8A | 熔深角焊缝 | 腹板与隔板角焊缝(≧80%熔深) | S-8AF/8HG1 | 20⊥30 | 0~2.868 | 2.868 | 2024.11.20 | 合格
S-8A | 熔深角焊缝 | 腹板与隔板角焊缝(≧80%熔深) | S-8AF/8HG2 | 20⊥30 | 0~2.866 | 2.866 | 2024.11.20 | 合格
S-8A | 熔深角焊缝 | 腹板与隔板角焊缝(≧80%熔深) | S-8AF/8HG3 | 20⊥30 | 0~2.863 | 2.863 | 2024.11.20 | 合格
S-8A | 熔深角焊缝 | 腹板与隔板角焊缝(≧80%熔深) | S-8AF/8HG4 | 20⊥30 | 0~2.86 | 2.86 | 2024.11.20 | 合格
S-8B | 对接焊缝 | 顶板拼板 | S-8BMa/b | 18+32 | 0~3.696 | 3.696 | 2024.8.15 | 合格
S-8B | 对接焊缝 | 底板拼板 | S-8BDa/b | 32+20 | 0~3.678 | 3.678 | 2024.8.15 | 合格
S-8B | 对接焊缝 | 腹板拼板 | S-8BF2a/b | 20+16 | 0~2.232 | 2.232 | 2024.8.15 | 合格
S-8B | 对接焊缝 | 人孔圈对接缝 | S-RJ1/RJ2 | 12+12 | 0~0.2 | 0.2 | 2024.8.19 | 合格
S-8B | 对接焊缝 | 人孔圈对接缝 | S-RJ2/RJ3 | 12+12 | 0~0.2 | 0.2 | 2024.8.19 | 合格
S-8B | 对接焊缝 | 人孔圈对接缝 | S-RJ3/RJ4 | 12+12 | 0~0.2 | 0.2 | 2024.8.19 | 合格
S-8B | 对接焊缝 | 人孔圈对接缝 | S-RJ4/RJ1 | 12+12 | 0~0.2 | 0.2 | 2024.8.19 | 合格
S-8B | 对接焊缝 | 人孔圈对接缝 | S-RJ1/RJ2 | 12+12 | 0~0.2 | 0.2 | 2024.8.19 | 合格
S-8B | 对接焊缝 | 人孔圈对接缝 | S-RJ2/RJ3 | 12+12 | 0~0.2 | 0.2 | 2024.8.19 | 合格
S-8B | 对接焊缝 | 人孔圈对接缝 | S-RJ3/RJ4 | 12+12 | 0~0.2 | 0.2 | 2024.8.19 | 合格
S-8B | 对接焊缝 | 人孔圈对接缝 | S-RJ4/RJ1 | 12+12 | 0~0.2 | 0.2 | 2024.8.19 | 合格
S-8B | 熔透角焊缝 | 顶板与腹板角焊缝 | S-8BM/8BF | 16⊥20 | 0~13.38 | 13.38 | 2024.11.21 | 合格
S-8B | 熔透角焊缝 | 底板与腹板角焊缝 | S-8BD/8BF | 20⊥16 | 0~13.38 | 13.38 | 2024.11.21 | 合格
S-8B | 熔透角焊缝 | 支座隔板与顶板角焊缝 | S-8ZG/8BM | 28⊥20 | 0~3.674 | 3.674 | 2024.11.21 | 合格
S-8B | 熔透角焊缝 | 支座隔板与底板角焊缝 | S-8ZG/8BD | 28⊥20 | 0~3.674 | 3.674 | 2024.11.21 | 合格
S-8B | 熔透角焊缝 | 支座隔板与腹板角焊缝 | S-8ZG/8BF | 28⊥16 | 0~2.242 | 2.242 | 2024.11.21 | 合格
S-8B | 熔深角焊缝 | 顶板与隔板角焊缝(≧80%熔深) | S-8BM/8HG1 | 18⊥30 | 0~2.242 | 2.242 | 2024.11.21 | 合格
S-8B | 熔深角焊缝 | 顶板与隔板角焊缝(≧80%熔深) | S-8BM/8HG2 | 18⊥30 | 0~2.203 | 2.203 | 2024.11.21 | 合格
S-8B | 熔深角焊缝 | 顶板与隔板角焊缝(≧80%熔深) | S-8BM/8HG3 | 18⊥30 | 0~2.241 | 2.241 | 2024.11.21 | 合格
S-8B | 熔深角焊缝 | 顶板与隔板角焊缝(≧80%熔深) | S-8BM/8HG4 | 18⊥30 | 0~2.201 | 2.201 | 2024.11.21 | 合格
S-8B | 熔深角焊缝 | 顶板与隔板角焊缝(≧80%熔深) | S-8BM/8HG5 | 18⊥30 | 0~2.242 | 2.242 | 2024.11.21 | 合格
S-8B | 熔深角焊缝 | 顶板与隔板角焊缝(≧80%熔深) | S-8BM/8HG6 | 18⊥30 | 0~2.203 | 2.203 | 2024.11.21 | 合格
S-8B | 熔深角焊缝 | 顶板与隔板角焊缝(≧80%熔深) | S-8BM/8HG7 | 18⊥30 | 0~2.241 | 2.241 | 2024.11.21 | 合格
S-8B | 熔深角焊缝 | 顶板与隔板角焊缝(≧80%熔深) | S-8BM/8HG8 | 18⊥30 | 0~2.203 | 2.203 | 2024.11.21 | 合格
S-8B | 熔深角焊缝 | 底板与隔板角焊缝(≧80%熔深) | S-8BD/8HG1 | 20⊥30 | 0~2.242 | 2.242 | 2024.11.21 | 合格
S-8B | 熔深角焊缝 | 底板与隔板角焊缝(≧80%熔深) | S-8BD/8HG2 | 20⊥30 | 0~2.203 | 2.203 | 2024.11.21 | 合格
S-8B | 熔深角焊缝 | 底板与隔板角焊缝(≧80%熔深) | S-8BD/8HG3 | 20⊥30 | 0~2.241 | 2.241 | 2024.11.21 | 合格
S-8B | 熔深角焊缝 | 底板与隔板角焊缝(≧80%熔深) | S-8BD/8HG4 | 20⊥30 | 0~2.201 | 2.201 | 2024.11.21 | 合格
S-8B | 熔深角焊缝 | 底板与隔板角焊缝(≧80%熔深) | S-8BD/8HG5 | 20⊥30 | 0~2.242 | 2.242 | 2024.11.21 | 合格
S-8B | 熔深角焊缝 | 底板与隔板角焊缝(≧80%熔深) | S-8BD/8HG6 | 20⊥30 | 0~2.203 | 2.203 | 2024.11.21 | 合格
S-8B | 熔深角焊缝 | 底板与隔板角焊缝(≧80%熔深) | S-8BD/8HG7 | 20⊥30 | 0~2.241 | 2.241 | 2024.11.21 | 合格
S-8B | 熔深角焊缝 | 底板与隔板角焊缝(≧80%熔深) | S-8BD/8HG8 | 20⊥30 | 0~2.203 | 2.203 | 2024.11.21 | 合格
S-8C | 对接焊缝 | 顶板拼板 | S-8CMa/b | 18+32 | 0~3.024 | 3.024 | 2024.8.21 | 合格
S-8C | 对接焊缝 | 底板拼板 | S-8CDa/b | 32+20 | 0~3.271 | 3.271 | 2024.8.21 | 合格
S-8C | 熔透角焊缝 | 顶板与腹板角焊缝 | S-8CM/8CF | 16⊥20 | 0~13.78 | 13.78 | 2024.12.08 | 合格
S-8C | 熔透角焊缝 | 底板与腹板角焊缝 | S-8CD/8CF | 20⊥16 | 0~13.78 | 13.78 | 2024.12.08 | 合格
S-8C | 熔透角焊缝 | 支座隔板与顶板角焊缝 | S-8ZG/8CM | 28⊥20 | 0~2.865 | 2.865 | 2024.12.08 | 合格
S-8C | 熔透角焊缝 | 支座隔板与底板角焊缝 | S-8ZG/8CD | 28⊥20 | 0~2.865 | 2.865 | 2024.12.08 | 合格
S-8C | 熔透角焊缝 | 支座隔板与腹板角焊缝 | S-8ZG/8CF | 28⊥16 | 0~2.169 | 2.169 | 2024.12.08 | 合格
S-8C | 熔深角焊缝 | 支座加劲与底板角焊缝(≧80%熔深) | S-8CD/8ZJ1a-1 | 28⊥28 | 0~0.699 | 0.699 | 2024.12.06 | 合格
S-8C | 熔深角焊缝 | 支座加劲与底板角焊缝(≧80%熔深) | S-8CD/8ZJ1a-2 | 28⊥28 | 0~0.699 | 0.699 | 2024.12.06 | 合格
S-8C | 熔深角焊缝 | 支座加劲与底板角焊缝(≧80%熔深) | S-8CD/8ZJ1a-3 | 28⊥28 | 0~0.699 | 0.699 | 2024.12.06 | 合格
S-8C | 熔深角焊缝 | 支座加劲与底板角焊缝(≧80%熔深) | S-8CD/8ZJ1b-1 | 28⊥28 | 0~0.699 | 0.699 | 2024.12.06 | 合格
S-8C | 熔深角焊缝 | 支座加劲与底板角焊缝(≧80%熔深) | S-8CD/8ZJ1b-2 | 28⊥28 | 0~0.699 | 0.699 | 2024.12.06 | 合格
S-8C | 熔深角焊缝 | 支座加劲与底板角焊缝(≧80%熔深) | S-8CD/8ZJ1b-3 | 28⊥28 | 0~0.699 | 0.699 | 2024.12.06 | 合格
S-8C | 熔深角焊缝 | 支座加劲与隔板角焊缝(≧80%熔深) | S-8HG/8ZJ1a-1 | 28⊥28 | 0~1.565 | 1.565 | 2024.12.06 | 合格
S-8C | 熔深角焊缝 | 支座加劲与隔板角焊缝(≧80%熔深) | S-8HG/8ZJ1a-2 | 28⊥28 | 0~1.565 | 1.565 | 2024.12.06 | 合格
S-8C | 熔深角焊缝 | 支座加劲与隔板角焊缝(≧80%熔深) | S-8HG/8ZJ1a-3 | 28⊥28 | 0~1.565 | 1.565 | 2024.12.06 | 合格
S-8C | 熔深角焊缝 | 支座加劲与隔板角焊缝(≧80%熔深) | S-8HG/8ZJ1b-1 | 28⊥28 | 0~1.565 | 1.565 | 2024.12.06 | 合格
S-8C | 熔深角焊缝 | 支座加劲与隔板角焊缝(≧80%熔深) | S-8HG/8ZJ1b-2 | 28⊥28 | 0~1.565 | 1.565 | 2024.12.06 | 合格
S-8C | 熔深角焊缝 | 支座加劲与隔板角焊缝(≧80%熔深) | S-8HG/8ZJ1b-3 | 28⊥28 | 0~1.565 | 1.565 | 2024.12.06 | 合格
S-8C | 熔深角焊缝 | 顶板与隔板角焊缝(≧80%熔深) | S-8CM/8HG1 | 18⊥30 | 0~2.168 | 2.168 | 2024.12.06 | 合格
S-8C | 熔深角焊缝 | 顶板与隔板角焊缝(≧80%熔深) | S-8CM/8HG2 | 18⊥30 | 0~2.166 | 2.166 | 2024.12.06 | 合格
S-8C | 熔深角焊缝 | 顶板与隔板角焊缝(≧80%熔深) | S-8CM/8HG3 | 18⊥30 | 0~2.169 | 2.169 | 2024.12.06 | 合格
S-8C | 熔深角焊缝 | 顶板与隔板角焊缝(≧80%熔深) | S-8CM/8HG4 | 18⊥30 | 0~2.168 | 2.168 | 2024.12.06 | 合格
S-8C | 熔深角焊缝 | 底板与隔板角焊缝(≧80%熔深) | S-8CD/8HG1 | 20⊥30 | 0~2.168 | 2.168 | 2024.12.06 | 合格
S-8C | 熔深角焊缝 | 底板与隔板角焊缝(≧80%熔深) | S-8CD/8HG2 | 20⊥30 | 0~2.166 | 2.166 | 2024.12.06 | 合格
S-8C | 熔深角焊缝 | 底板与隔板角焊缝(≧80%熔深) | S-8CD/8HG3 | 20⊥30 | 0~2.169 | 2.169 | 2024.12.06 | 合格
S-8C | 熔深角焊缝 | 底板与隔板角焊缝(≧80%熔深) | S-8CD/8HG4 | 20⊥30 | 0~2.168 | 2.168 | 2024.12.06 | 合格
S-8C | 熔深角焊缝 | 腹板与隔板角焊缝(≧80%熔深) | S-8CF/8HG1 | 20⊥30 | 0~2.909 | 2.909 | 2024.12.06 | 合格
S-8C | 熔深角焊缝 | 腹板与隔板角焊缝(≧80%熔深) | S-8CF/8HG2 | 20⊥30 | 0~2.909 | 2.909 | 2024.12.06 | 合格
S-8C | 熔深角焊缝 | 腹板与隔板角焊缝(≧80%熔深) | S-8CF/8HG3 | 20⊥30 | 0~2.912 | 2.912 | 2024.12.06 | 合格
S-8C | 熔深角焊缝 | 腹板与隔板角焊缝(≧80%熔深) | S-8CF/8HG4 | 20⊥30 | 0~2.911 | 2.911 | 2024.12.06 | 合格
S-8DT3 | 对接焊缝 | 顶板拼板 | S-8DT3Ma/b | 20+32 | 0~2.244 | 2.244 | 2024.8.21 | 合格
S-8DT4 | 对接焊缝 | 顶板拼板 | S-8DT4Ma/b | 20+32 | 0~2.244 | 2.244 | 2024.8.21 | 合格
S-8DT4 | 对接焊缝 | 檐板对接缝 | S-9YL1/YL2 | 12+12 | 0~0.35 | 0.35 | 2024.12.08 | 合格
S-9A | 对接焊缝 | 人孔圈对接缝 | S-RJ1/RJ2 | 12+12 | 0~0.2 | 0.2 | 2024.8.20 | 合格
S-9A | 对接焊缝 | 人孔圈对接缝 | S-RJ2/RJ3 | 12+12 | 0~0.2 | 0.2 | 2024.8.20 | 合格
S-9A | 对接焊缝 | 人孔圈对接缝 | S-RJ3/RJ4 | 12+12 | 0~0.2 | 0.2 | 2024.8.20 | 合格
S-9A | 对接焊缝 | 人孔圈对接缝 | S-RJ4/RJ1 | 12+12 | 0~0.2 | 0.2 | 2024.8.20 | 合格
S-9A | 对接焊缝 | 人孔圈对接缝 | S-RJ1/RJ2 | 12+12 | 0~0.2 | 0.2 | 2024.8.20 | 合格
S-9A | 对接焊缝 | 人孔圈对接缝 | S-RJ2/RJ3 | 12+12 | 0~0.2 | 0.2 | 2024.8.20 | 合格
S-9A | 对接焊缝 | 人孔圈对接缝 | S-RJ3/RJ4 | 12+12 | 0~0.2 | 0.2 | 2024.8.20 | 合格
S-9A | 对接焊缝 | 人孔圈对接缝 | S-RJ4/RJ1 | 12+12 | 0~0.2 | 0.2 | 2024.8.20 | 合格
S-9A | 对接焊缝 | 人孔圈对接缝 | S-RJ1/RJ2 | 12+12 | 0~0.2 | 0.2 | 2024.8.20 | 合格
S-9A | 对接焊缝 | 人孔圈对接缝 | S-RJ2/RJ3 | 12+12 | 0~0.2 | 0.2 | 2024.8.20 | 合格
S-9A | 对接焊缝 | 人孔圈对接缝 | S-RJ3/RJ4 | 12+12 | 0~0.2 | 0.2 | 2024.8.20 | 合格
S-9A | 对接焊缝 | 人孔圈对接缝 | S-RJ4/RJ1 | 12+12 | 0~0.2 | 0.2 | 2024.8.20 | 合格
S-9A | 熔透角焊缝 | 顶板与腹板角焊缝 | S-9AM/9AF | 16⊥20 | 0~12.243 | 12.243 | 2024.12.09 | 合格
S-9A | 熔透角焊缝 | 底板与腹板角焊缝 | S-9AD/9AF | 20⊥16 | 0~12.243 | 12.243 | 2024.12.09 | 合格
S-9B | 熔透角焊缝 | 顶板与腹板角焊缝 | S-9BM/9BF | 20⊥16 | 0~12.407 | 12.407 | 2024.12.09 | 合格
S-9B | 熔透角焊缝 | 底板与腹板角焊缝 | S-9BD/9BF | 20⊥16 | 0~12.407 | 12.407 | 2024.12.09 | 合格
S-9C | 对接焊缝 | 人孔圈对接缝 | S-RJ1/RJ2 | 12+12 | 0~0.2 | 0.2 | 2024.8.20 | 合格
S-9C | 对接焊缝 | 人孔圈对接缝 | S-RJ2/RJ3 | 12+12 | 0~0.2 | 0.2 | 2024.8.20 | 合格
S-9C | 对接焊缝 | 人孔圈对接缝 | S-RJ3/RJ4 | 12+12 | 0~0.2 | 0.2 | 2024.8.20 | 合格
S-9C | 对接焊缝 | 人孔圈对接缝 | S-RJ4/RJ1 | 12+12 | 0~0.2 | 0.2 | 2024.8.20 | 合格
S-9C | 对接焊缝 | 人孔圈对接缝 | S-RJ1/RJ2 | 12+12 | 0~0.2 | 0.2 | 2024.8.20 | 合格
S-9C | 对接焊缝 | 人孔圈对接缝 | S-RJ2/RJ3 | 12+12 | 0~0.2 | 0.2 | 2024.8.20 | 合格
S-9C | 对接焊缝 | 人孔圈对接缝 | S-RJ3/RJ4 | 12+12 | 0~0.2 | 0.2 | 2024.8.20 | 合格
S-9C | 对接焊缝 | 人孔圈对接缝 | S-RJ4/RJ1 | 12+12 | 0~0.2 | 0.2 | 2024.8.20 | 合格
S-9C | 对接焊缝 | 人孔圈对接缝 | S-RJ1/RJ2 | 12+12 | 0~0.2 | 0.2 | 2024.8.20 | 合格
S-9C | 对接焊缝 | 人孔圈对接缝 | S-RJ2/RJ3 | 12+12 | 0~0.2 | 0.2 | 2024.8.20 | 合格
S-9C | 对接焊缝 | 人孔圈对接缝 | S-RJ3/RJ4 | 12+12 | 0~0.2 | 0.2 | 2024.8.20 | 合格
S-9C | 对接焊缝 | 人孔圈对接缝 | S-RJ4/RJ1 | 12+12 | 0~0.2 | 0.2 | 2024.8.20 | 合格
S-9C | 熔透角焊缝 | 顶板与腹板角焊缝 | S-9CM/6BF | 20⊥16 | 0~12.516 | 12.516 | 2024.12.10 | 合格
S-9C | 熔透角焊缝 | 底板与腹板角焊缝 | S-9CD/6BF | 20⊥16 | 0~12.516 | 12.516 | 2024.12.10 | 合格
S-10XT1 | 对接焊缝 | 檐板对接缝 | S-10YL1/YL2 | 12+12 | 0~0.35 | 0.35 | 2024.12.10 | 合格
S-10A | 对接焊缝 | 顶板拼板 | S-10AMa/b | 18+32 | 0~3.01 | 3.01 | 2024.8.21 | 合格
S-10A | 对接焊缝 | 底板拼板 | S-10ADa/b | 32+20 | 0~2.87 | 2.87 | 2024.8.21 | 合格
S-10A | 对接焊缝 | 腹板拼板 | S-10AFa/b | 20+16 | 0~2.324 | 2.324 | 2024.8.21 | 合格
S-10A | 熔深角焊缝 | 隔板与支座加劲角焊缝(≧80%熔深) | S-10ZG/10ZJ2a-1 | 28⊥28 | 0~2 | 2 | 2024.12.10 | 合格
S-10A | 熔深角焊缝 | 隔板与支座加劲角焊缝(≧80%熔深) | S-10ZG/10ZJ2a-2 | 28⊥28 | 0~2 | 2 | 2024.12.10 | 合格
S-10A | 熔深角焊缝 | 隔板与支座加劲角焊缝(≧80%熔深) | S-10ZG/10ZJ2b-1 | 28⊥28 | 0~2 | 2 | 2024.12.10 | 合格
S-10A | 熔深角焊缝 | 隔板与支座加劲角焊缝(≧80%熔深) | S-10ZG/10ZJ2b-2 | 28⊥28 | 0~2 | 2 | 2024.12.10 | 合格
S-10A | 对接焊缝 | 人孔圈对接缝 | S-RJ1/RJ2 | 12+12 | 0~0.2 | 0.2 | 2024.8.20 | 合格
S-10A | 对接焊缝 | 人孔圈对接缝 | S-RJ2/RJ3 | 12+12 | 0~0.2 | 0.2 | 2024.8.20 | 合格
S-10A | 对接焊缝 | 人孔圈对接缝 | S-RJ3/RJ4 | 12+12 | 0~0.2 | 0.2 | 2024.8.20 | 合格
S-10A | 对接焊缝 | 人孔圈对接缝 | S-RJ4/RJ1 | 12+12 | 0~0.2 | 0.2 | 2024.8.20 | 合格
S-10A | 对接焊缝 | 人孔圈对接缝 | S-RJ1/RJ2 | 12+12 | 0~0.2 | 0.2 | 2024.8.20 | 合格
S-10A | 对接焊缝 | 人孔圈对接缝 | S-RJ2/RJ3 | 12+12 | 0~0.2 | 0.2 | 2024.8.20 | 合格
S-10A | 对接焊缝 | 人孔圈对接缝 | S-RJ3/RJ4 | 12+12 | 0~0.2 | 0.2 | 2024.8.20 | 合格
S-10A | 对接焊缝 | 人孔圈对接缝 | S-RJ4/RJ1 | 12+12 | 0~0.2 | 0.2 | 2024.8.20 | 合格
S-10A | 对接焊缝 | 人孔圈对接缝 | S-RJ1/RJ2 | 12+12 | 0~0.2 | 0.2 | 2024.8.20 | 合格
S-10A | 对接焊缝 | 人孔圈对接缝 | S-RJ2/RJ3 | 12+12 | 0~0.2 | 0.2 | 2024.8.20 | 合格
S-10A | 对接焊缝 | 人孔圈对接缝 | S-RJ3/RJ4 | 12+12 | 0~0.2 | 0.2 | 2024.8.20 | 合格
S-10A | 对接焊缝 | 人孔圈对接缝 | S-RJ4/RJ1 | 12+12 | 0~0.2 | 0.2 | 2024.8.20 | 合格
S-10A | 熔透角焊缝 | 顶板与腹板角焊缝 | S-10AM/10AF | 16⊥20 | 0~14.882 | 14.882 | 2024.12.11 | 合格
S-10A | 熔透角焊缝 | 底板与腹板角焊缝 | S-10AD/10AF | 20⊥16 | 0~14.882 | 14.882 | 2024.12.11 | 合格
S-10A | 熔透角焊缝 | 支座隔板与顶板角焊缝 | S-8ZG/10AM | 28⊥20 | 0~2.79 | 2.79 | 2024.12.11 | 合格
S-10A | 熔透角焊缝 | 支座隔板与底板角焊缝 | S-8ZG/10AD | 28⊥20 | 0~2.79 | 2.79 | 2024.12.11 | 合格
S-10A | 熔透角焊缝 | 支座隔板与腹板角焊缝 | S-8ZG/10AF | 28⊥16 | 0~2.839 | 2.839 | 2024.12.11 | 合格
S-10A | 熔深角焊缝 | 支座加劲与底板角焊缝(≧80%熔深) | S-10AD/8ZJ1a-1 | 28⊥28 | 0~0.702 | 0.702 | 2024.12.12 | 合格
S-10A | 熔深角焊缝 | 支座加劲与底板角焊缝(≧80%熔深) | S-10AD/8ZJ1a-2 | 28⊥28 | 0~0.702 | 0.702 | 2024.12.12 | 合格
S-10A | 熔深角焊缝 | 支座加劲与底板角焊缝(≧80%熔深) | S-10AD/8ZJ1a-3 | 28⊥28 | 0~0.702 | 0.702 | 2024.12.12 | 合格
S-10A | 熔深角焊缝 | 支座加劲与底板角焊缝(≧80%熔深) | S-10AD/8ZJ1a-4 | 28⊥28 | 0~0.702 | 0.702 | 2024.12.12 | 合格
S-10A | 熔深角焊缝 | 支座加劲与底板角焊缝(≧80%熔深) | S-10AD/8ZJ1a-5 | 28⊥28 | 0~0.702 | 0.702 | 2024.12.12 | 合格
S-10A | 熔深角焊缝 | 支座加劲与底板角焊缝(≧80%熔深) | S-10AD/8ZJ1a-6 | 28⊥28 | 0~0.702 | 0.702 | 2024.12.12 | 合格
S-10A | 熔深角焊缝 | 支座加劲与底板角焊缝(≧80%熔深) | S-10AD/8ZJ1b-1 | 28⊥28 | 0~0.702 | 0.702 | 2024.12.12 | 合格
S-10A | 熔深角焊缝 | 支座加劲与底板角焊缝(≧80%熔深) | S-10AD/8ZJ1b-2 | 28⊥28 | 0~0.702 | 0.702 | 2024.12.12 | 合格
S-10A | 熔深角焊缝 | 支座加劲与底板角焊缝(≧80%熔深) | S-10AD/8ZJ1b-3 | 28⊥28 | 0~0.702 | 0.702 | 2024.12.12 | 合格
S-10A | 熔深角焊缝 | 支座加劲与底板角焊缝(≧80%熔深) | S-10AD/8ZJ1b-4 | 28⊥28 | 0~0.702 | 0.702 | 2024.12.12 | 合格
S-10A | 熔深角焊缝 | 支座加劲与底板角焊缝(≧80%熔深) | S-10AD/8ZJ1b-5 | 28⊥28 | 0~0.702 | 0.702 | 2024.12.12 | 合格
S-10A | 熔深角焊缝 | 支座加劲与底板角焊缝(≧80%熔深) | S-10AD/8ZJ1b-6 | 28⊥28 | 0~0.702 | 0.702 | 2024.12.12 | 合格
S-10A | 熔深角焊缝 | 支座加劲与隔板角焊缝(≧80%熔深) | S-10HG/8ZJ1a-1 | 28⊥28 | 0~1.558 | 1.558 | 2024.12.12 | 合格
S-10A | 熔深角焊缝 | 支座加劲与隔板角焊缝(≧80%熔深) | S-10HG/8ZJ1a-2 | 28⊥28 | 0~1.558 | 1.558 | 2024.12.12 | 合格
S-10A | 熔深角焊缝 | 支座加劲与隔板角焊缝(≧80%熔深) | S-10HG/8ZJ1a-3 | 28⊥28 | 0~1.558 | 1.558 | 2024.12.12 | 合格
S-10A | 熔深角焊缝 | 支座加劲与隔板角焊缝(≧80%熔深) | S-10HG/8ZJ1a-4 | 28⊥28 | 0~1.558 | 1.558 | 2024.12.12 | 合格
S-10A | 熔深角焊缝 | 支座加劲与隔板角焊缝(≧80%熔深) | S-10HG/8ZJ1a-5 | 28⊥28 | 0~1.558 | 1.558 | 2024.12.12 | 合格
S-10A | 熔深角焊缝 | 支座加劲与隔板角焊缝(≧80%熔深) | S-10HG/8ZJ1a-6 | 28⊥28 | 0~1.558 | 1.558 | 2024.12.12 | 合格
S-10A | 熔深角焊缝 | 支座加劲与隔板角焊缝(≧80%熔深) | S-10HG/8ZJ1b-1 | 28⊥28 | 0~1.558 | 1.558 | 2024.12.12 | 合格
S-10A | 熔深角焊缝 | 支座加劲与隔板角焊缝(≧80%熔深) | S-10HG/8ZJ1b-2 | 28⊥28 | 0~1.558 | 1.558 | 2024.12.12 | 合格
S-10A | 熔深角焊缝 | 支座加劲与隔板角焊缝(≧80%熔深) | S-10HG/8ZJ1b-3 | 28⊥28 | 0~1.558 | 1.558 | 2024.12.12 | 合格
S-10A | 熔深角焊缝 | 支座加劲与隔板角焊缝(≧80%熔深) | S-10HG/8ZJ1b-4 | 28⊥28 | 0~1.558 | 1.558 | 2024.12.12 | 合格
S-10A | 熔深角焊缝 | 支座加劲与隔板角焊缝(≧80%熔深) | S-10HG/8ZJ1b-5 | 28⊥28 | 0~1.558 | 1.558 | 2024.12.12 | 合格
S-10A | 熔深角焊缝 | 支座加劲与隔板角焊缝(≧80%熔深) | S-10HG/8ZJ1b-6 | 28⊥28 | 0~1.558 | 1.558 | 2024.12.12 | 合格
S-10A | 熔深角焊缝 | 顶板与隔板角焊缝(≧80%熔深) | S-10AM/10HG1 | 18⊥30 | 0~2.304 | 2.304 | 2024.12.12 | 合格
S-10A | 熔深角焊缝 | 顶板与隔板角焊缝(≧80%熔深) | S-10AM/10HG2 | 18⊥30 | 0~2.303 | 2.303 | 2024.12.12 | 合格
S-10A | 熔深角焊缝 | 顶板与隔板角焊缝(≧80%熔深) | S-10AM/10HG3 | 18⊥30 | 0~2.303 | 2.303 | 2024.12.12 | 合格
S-10A | 熔深角焊缝 | 顶板与隔板角焊缝(≧80%熔深) | S-10AM/10HG4 | 18⊥30 | 0~2.303 | 2.303 | 2024.12.12 | 合格
S-10A | 熔深角焊缝 | 底板与隔板角焊缝(≧80%熔深) | S-10AD/10HG1 | 20⊥30 | 0~2.304 | 2.304 | 2024.12.12 | 合格
S-10A | 熔深角焊缝 | 底板与隔板角焊缝(≧80%熔深) | S-10AD/10HG2 | 20⊥30 | 0~2.303 | 2.303 | 2024.12.12 | 合格
S-10A | 熔深角焊缝 | 底板与隔板角焊缝(≧80%熔深) | S-10AD/10HG3 | 20⊥30 | 0~2.303 | 2.303 | 2024.12.12 | 合格
S-10A | 熔深角焊缝 | 底板与隔板角焊缝(≧80%熔深) | S-10AD/10HG4 | 20⊥30 | 0~2.303 | 2.303 | 2024.12.12 | 合格
S-10A | 熔深角焊缝 | 腹板与隔板角焊缝(≧80%熔深) | S-10AF/10HG1 | 20⊥30 | 0~2.329 | 2.329 | 2024.12.12 | 合格
S-10A | 熔深角焊缝 | 腹板与隔板角焊缝(≧80%熔深) | S-10AF/10HG2 | 20⊥30 | 0~2.316 | 2.316 | 2024.12.12 | 合格
S-10A | 熔深角焊缝 | 腹板与隔板角焊缝(≧80%熔深) | S-10AF/10HG3 | 20⊥30 | 0~2.304 | 2.304 | 2024.12.12 | 合格
S-10A | 熔深角焊缝 | 腹板与隔板角焊缝(≧80%熔深) | S-10AF/10HG4 | 20⊥30 | 0~2.304 | 2.304 | 2024.12.12 | 合格
S-10B | 对接焊缝 | 底板拼板 | S-10BDa/b | 32+20 | 0~3.677 | 3.677 | 2024.8.21 | 合格
S-10B | 对接焊缝 | 腹板拼板 | S-10BF1a/b | 20+16 | 0~2.231 | 2.231 | 2024.8.21 | 合格
S-10B | 对接焊缝 | 人孔圈对接缝 | S-RJ10/RJ10-1 | 12+12 | 0~0.2 | 0.2 | 2024.8.23 | 合格
S-10B | 对接焊缝 | 人孔圈对接缝 | S-RJ10/RJ10-2 | 12+12 | 0~0.2 | 0.2 | 2024.8.23 | 合格
S-10B | 对接焊缝 | 人孔圈对接缝 | S-RJ1/RJ2 | 12+12 | 0~0.2 | 0.2 | 2024.8.23 | 合格
S-10B | 对接焊缝 | 人孔圈对接缝 | S-RJ2/RJ3 | 12+12 | 0~0.2 | 0.2 | 2024.8.23 | 合格
S-10B | 对接焊缝 | 人孔圈对接缝 | S-RJ3/RJ4 | 12+12 | 0~0.2 | 0.2 | 2024.8.23 | 合格
S-10B | 对接焊缝 | 人孔圈对接缝 | S-RJ4/RJ1 | 12+12 | 0~0.2 | 0.2 | 2024.8.23 | 合格
S-10B | 对接焊缝 | 人孔圈对接缝 | S-RJ1/RJ2 | 12+12 | 0~0.2 | 0.2 | 2024.8.23 | 合格
S-10B | 对接焊缝 | 人孔圈对接缝 | S-RJ2/RJ3 | 12+12 | 0~0.2 | 0.2 | 2024.8.23 | 合格
S-10B | 对接焊缝 | 人孔圈对接缝 | S-RJ3/RJ4 | 12+12 | 0~0.2 | 0.2 | 2024.8.23 | 合格
S-10B | 对接焊缝 | 人孔圈对接缝 | S-RJ4/RJ1 | 12+12 | 0~0.2 | 0.2 | 2024.8.23 | 合格
S-10B | 熔透角焊缝 | 顶板与腹板角焊缝 | S-10BM/10BF | 16⊥20 | 0~13.38 | 13.38 | 2024.12.07 | 合格
S-10B | 熔透角焊缝 | 底板与腹板角焊缝 | S-10BD/10BF | 20⊥16 | 0~13.38 | 13.38 | 2024.12.07 | 合格
S-10B | 熔透角焊缝 | 支座隔板与顶板角焊缝 | S-8ZG/10BM | 28⊥20 | 0~3.674 | 3.674 | 2024.8.23 | 合格
S-10B | 熔透角焊缝 | 支座隔板与底板角焊缝 | S-8ZG/10BD | 28⊥20 | 0~3.674 | 3.674 | 2024.8.23 | 合格
S-10B | 熔透角焊缝 | 支座隔板与腹板角焊缝 | S-8ZG/10BF | 28⊥16 | 0~2.242 | 2.242 | 2024.8.23 | 合格
S-10B | 熔深角焊缝 | 顶板与隔板角焊缝(≧80%熔深) | S-10BM/10HG1 | 18⊥30 | 0~2.248 | 2.248 | 2024.12.06 | 合格
S-10B | 熔深角焊缝 | 顶板与隔板角焊缝(≧80%熔深) | S-10BM/10HG2 | 18⊥30 | 0~2.209 | 2.209 | 2024.12.06 | 合格
S-10B | 熔深角焊缝 | 顶板与隔板角焊缝(≧80%熔深) | S-10BM/10HG3 | 18⊥30 | 0~2.246 | 2.246 | 2024.12.06 | 合格
S-10B | 熔深角焊缝 | 顶板与隔板角焊缝(≧80%熔深) | S-10BM/10HG4 | 18⊥30 | 0~2.207 | 2.207 | 2024.12.06 | 合格
S-10B | 熔深角焊缝 | 顶板与隔板角焊缝(≧80%熔深) | S-10BM/10HG5 | 18⊥30 | 0~2.247 | 2.247 | 2024.12.06 | 合格
S-10B | 熔深角焊缝 | 顶板与隔板角焊缝(≧80%熔深) | S-10BM/10HG6 | 18⊥30 | 0~2.207 | 2.207 | 2024.12.06 | 合格
S-10B | 熔深角焊缝 | 顶板与隔板角焊缝(≧80%熔深) | S-10BM/10HG7 | 18⊥30 | 0~2.247 | 2.247 | 2024.12.06 | 合格
S-10B | 熔深角焊缝 | 顶板与隔板角焊缝(≧80%熔深) | S-10BM/10HG8 | 18⊥30 | 0~2.207 | 2.207 | 2024.12.06 | 合格
S-10B | 熔深角焊缝 | 底板与隔板角焊缝(≧80%熔深) | S-10BD/10HG1 | 20⊥30 | 0~2.248 | 2.248 | 2024.12.06 | 合格
S-10B | 熔深角焊缝 | 底板与隔板角焊缝(≧80%熔深) | S-10BD/10HG2 | 20⊥30 | 0~2.209 | 2.209 | 2024.12.06 | 合格
S-10B | 熔深角焊缝 | 底板与隔板角焊缝(≧80%熔深) | S-10BD/10HG3 | 20⊥30 | 0~2.246 | 2.246 | 2024.12.06 | 合格
S-10B | 熔深角焊缝 | 底板与隔板角焊缝(≧80%熔深) | S-10BD/10HG4 | 20⊥30 | 0~2.207 | 2.207 | 2024.12.06 | 合格
S-10B | 熔深角焊缝 | 底板与隔板角焊缝(≧80%熔深) | S-10BD/10HG5 | 20⊥30 | 0~2.247 | 2.247 | 2024.12.06 | 合格
S-10B | 熔深角焊缝 | 底板与隔板角焊缝(≧80%熔深) | S-10BD/10HG6 | 20⊥30 | 0~2.207 | 2.207 | 2024.12.06 | 合格
S-10B | 熔深角焊缝 | 底板与隔板角焊缝(≧80%熔深) | S-10BD/10HG7 | 20⊥30 | 0~2.247 | 2.247 | 2024.12.06 | 合格
S-10B | 熔深角焊缝 | 底板与隔板角焊缝(≧80%熔深) | S-10BD/10HG8 | 20⊥30 | 0~2.207 | 2.207 | 2024.12.06 | 合格
S-10B | 熔深角焊缝 | 腹板与隔板角焊缝(≧80%熔深) | S-10BF/10HG1 | 20⊥30 | 0~1.951 | 1.951 | 2024.12.06 | 合格
S-10B | 熔深角焊缝 | 腹板与隔板角焊缝(≧80%熔深) | S-10BF/10HG2 | 20⊥30 | 0~1.855 | 1.855 | 2024.12.06 | 合格
S-10B | 熔深角焊缝 | 腹板与隔板角焊缝(≧80%熔深) | S-10BF/10HG3 | 20⊥30 | 0~1.951 | 1.951 | 2024.12.06 | 合格
S-10B | 熔深角焊缝 | 腹板与隔板角焊缝(≧80%熔深) | S-10BF/10HG4 | 20⊥30 | 0~1.855 | 1.855 | 2024.12.06 | 合格
S-10B | 熔深角焊缝 | 腹板与隔板角焊缝(≧80%熔深) | S-10BF/10HG5 | 20⊥30 | 0~1.953 | 1.953 | 2024.12.06 | 合格
S-10B | 熔深角焊缝 | 腹板与隔板角焊缝(≧80%熔深) | S-10BF/10HG6 | 20⊥30 | 0~1.857 | 1.857 | 2024.12.06 | 合格
S-10B | 熔深角焊缝 | 腹板与隔板角焊缝(≧80%熔深) | S-10BF/10HG7 | 20⊥30 | 0~1.954 | 1.954 | 2024.12.06 | 合格
S-10B | 熔深角焊缝 | 腹板与隔板角焊缝(≧80%熔深) | S-10BF/10HG8 | 20⊥30 | 0~1.858 | 1.858 | 2024.12.06 | 合格
S-10C | 对接焊缝 | 顶板拼板 | S-10CMa/b | 18+32 | 0~3.01 | 3.01 | 2024.8.21 | 合格
S-10C | 对接焊缝 | 底板拼板 | S-10CDa/b | 32+20 | 0~3.27 | 3.27 | 2024.8.21 | 合格
S-10C | 熔透角焊缝 | 顶板与腹板角焊缝 | S-10CM/10CF | 16⊥20 | 0~15.522 | 15.522 | 2024.12.07 | 不合格 |  |  | F1 | SL+5.2 | 8 | 800 | 6590 | 0 | 900 | 2024.12.08
S-10C | 熔透角焊缝 | 底板与腹板角焊缝 | S-10CD/10CF | 20⊥16 | 0~15.522 | 15.522 | 2024.12.07 | 合格
S-10C | 熔透角焊缝 | 支座隔板与顶板角焊缝 | S-8ZG/10CM | 28⊥20 | 0~2.981 | 2.981 | 2024.8.23 | 合格
S-10C | 熔透角焊缝 | 支座隔板与底板角焊缝 | S-8ZG/10CD | 28⊥20 | 0~2.981 | 2.981 | 2024.8.23 | 合格
S-10C | 熔透角焊缝 | 支座隔板与腹板角焊缝 | S-8ZG/10CF | 28⊥16 | 0~2.175 | 2.175 | 2024.8.23 | 合格
S-10C | 熔深角焊缝 | 支座加劲与底板角焊缝(≧80%熔深) | S-10CD/8ZJ1a-1 | 28⊥28 | 0~0.702 | 0.702 | 2024.12.07 | 合格
S-10C | 熔深角焊缝 | 支座加劲与底板角焊缝(≧80%熔深) | S-10CD/8ZJ1a-2 | 28⊥28 | 0~0.702 | 0.702 | 2024.12.07 | 合格
S-10C | 熔深角焊缝 | 支座加劲与底板角焊缝(≧80%熔深) | S-10CD/8ZJ1a-3 | 28⊥28 | 0~0.702 | 0.702 | 2024.12.07 | 合格
S-10C | 熔深角焊缝 | 支座加劲与底板角焊缝(≧80%熔深) | S-10CD/8ZJ1b-1 | 28⊥28 | 0~0.702 | 0.702 | 2024.12.07 | 合格
S-10C | 熔深角焊缝 | 支座加劲与底板角焊缝(≧80%熔深) | S-10CD/8ZJ1b-2 | 28⊥28 | 0~0.702 | 0.702 | 2024.12.07 | 合格
S-10C | 熔深角焊缝 | 支座加劲与底板角焊缝(≧80%熔深) | S-10CD/8ZJ1b-3 | 28⊥28 | 0~0.702 | 0.702 | 2024.12.07 | 合格
S-10C | 熔深角焊缝 | 支座加劲与隔板角焊缝(≧80%熔深) | S-10HG/8ZJ1a-1 | 28⊥28 | 0~1.558 | 1.558 | 2024.12.07 | 合格
S-10C | 熔深角焊缝 | 支座加劲与隔板角焊缝(≧80%熔深) | S-10HG/8ZJ1a-2 | 28⊥28 | 0~1.558 | 1.558 | 2024.12.07 | 合格
S-10C | 熔深角焊缝 | 支座加劲与隔板角焊缝(≧80%熔深) | S-10HG/8ZJ1a-3 | 28⊥28 | 0~1.558 | 1.558 | 2024.12.07 | 合格
S-10C | 熔深角焊缝 | 支座加劲与隔板角焊缝(≧80%熔深) | S-10HG/8ZJ1b-1 | 28⊥28 | 0~1.558 | 1.558 | 2024.12.07 | 合格
S-10C | 熔深角焊缝 | 支座加劲与隔板角焊缝(≧80%熔深) | S-10HG/8ZJ1b-2 | 28⊥28 | 0~1.558 | 1.558 | 2024.12.07 | 合格
S-10C | 熔深角焊缝 | 支座加劲与隔板角焊缝(≧80%熔深) | S-10HG/8ZJ1b-3 | 28⊥28 | 0~1.558 | 1.558 | 2024.12.07 | 合格
S-10C | 熔深角焊缝 | 顶板与隔板角焊缝(≧80%熔深) | S-10CM/10HG1 | 18⊥30 | 0~2.178 | 2.178 | 2024.12.07 | 合格
S-10C | 熔深角焊缝 | 顶板与隔板角焊缝(≧80%熔深) | S-10CM/10HG2 | 18⊥30 | 0~2.175 | 2.175 | 2024.12.07 | 合格
S-10C | 熔深角焊缝 | 顶板与隔板角焊缝(≧80%熔深) | S-10CM/10HG3 | 18⊥30 | 0~2.176 | 2.176 | 2024.12.07 | 合格
S-10C | 熔深角焊缝 | 顶板与隔板角焊缝(≧80%熔深) | S-10CM/10HG4 | 18⊥30 | 0~2.176 | 2.176 | 2024.12.07 | 合格
S-10C | 熔深角焊缝 | 底板与隔板角焊缝(≧80%熔深) | S-10CD/10HG1 | 20⊥30 | 0~2.178 | 2.178 | 2024.12.07 | 合格
S-10C | 熔深角焊缝 | 底板与隔板角焊缝(≧80%熔深) | S-10CD/10HG2 | 20⊥30 | 0~2.175 | 2.175 | 2024.12.07 | 合格
S-10C | 熔深角焊缝 | 底板与隔板角焊缝(≧80%熔深) | S-10CD/10HG3 | 20⊥30 | 0~2.176 | 2.176 | 2024.12.07 | 合格
S-10C | 熔深角焊缝 | 底板与隔板角焊缝(≧80%熔深) | S-10CD/10HG4 | 20⊥30 | 0~2.176 | 2.176 | 2024.12.07 | 合格
S-10C | 熔深角焊缝 | 腹板与隔板角焊缝(≧80%熔深) | S-10CF/10HG1 | 20⊥30 | 0~2.201 | 2.201 | 2024.12.07 | 合格
S-10C | 熔深角焊缝 | 腹板与隔板角焊缝(≧80%熔深) | S-10CF/10HG2 | 20⊥30 | 0~2.19 | 2.19 | 2024.12.07 | 合格
S-10C | 熔深角焊缝 | 腹板与隔板角焊缝(≧80%熔深) | S-10CF/10HG3 | 20⊥30 | 0~2.176 | 2.176 | 2024.12.07 | 合格
S-10C | 熔深角焊缝 | 腹板与隔板角焊缝(≧80%熔深) | S-10CF/10HG4 | 20⊥30 | 0~2.176 | 2.176 | 2024.12.07 | 合格
S-10XT1 | 对接焊缝 | 顶板拼板 | S-10XT1Ma/b | 18+32 | 0~2.358 | 2.358 | 2024.8.25 | 合格
S-10DT1 | 对接焊缝 | 顶板拼板 | S-10DT1Ma/b | 20+32 | 0~2.246 | 2.246 | 2024.8.25 | 合格
S-10DT2 | 对接焊缝 | 顶板拼板 | S-10DT2Ma/b | 20+32 | 0~2.246 | 2.246 | 2024.8.25 | 合格