## 超声总体信息
报告编号 | ZJC028-24-UT-001
工程名称 | 中吴大道西延智慧快速路工程（一期）先导段施工项目ZWDD-SG2标
委托单位 | 江苏常鑫路桥集团有限公司、江苏润通项目管理有限公司、苏交科集团检测认证有限公司
材质 | Q345qD
坡口形式 | V型
检测时机 | 焊后24小时
焊接方式 | CO2气体保护焊
检测比例 | 100%
热处理状态 | TMCP
工件温度 | 15℃
表面状态 | 打磨光滑
仪器型号/编号 | 超声波探伤仪 SZ-C41
探头规格 | 5P9X9 70° 2.5P9X9 60°
耦合剂 | 化学浆糊
表面补偿 | 4dB
对比试块 | RB-2
标准试块 | CSK-IA
检测灵敏度 | Φ3×40
检验标准 | GB/T 11345-2023 检验等级 B
全熔透验收标准 | Q/CR 9211-2015 验收等级 Ⅰ
熔深验收标准 | Q/CR 9211-2015 验收等级 Ⅱ
母材检测结果 | 无影响横波检测缺陷

## 超声原始记录
构件名称 | 焊缝类型 | 焊缝名称 | 焊缝编号 | 板厚(mm) | 检测部位(m) | 检测总长度(m) | 检测日期 | 结论 | 抽检部位(m) | 检测长度（m） | 缺陷编号 | 缺陷当量（dB） | H（mm） | L（mm） | X（mm） | Y（mm） | 返修长度(mm) | 复探日期 | 检测人员 | 复检日期 | 复检人员
YWX3-1 | 对接焊缝 | 顶板纵向对接焊缝 | T-ZD1 | 32+20 | 0~4.75 | 4.75 | 2024.12.31 | 合格
YWX3-1 | 对接焊缝 | 顶板纵向对接焊缝 | T-ZD2 | 24+16 | 0~9.681 | 9.681 | 2024.12.31 | 合格
YWX3-1 | 对接焊缝 | 顶板纵向对接焊缝 | T-ZD3 | 32+32 | 0~9.15 | 9.15 | 2024.12.31 | 合格
YWX3-1 | 对接焊缝 | 顶板纵向对接焊缝 | T-ZD4 | 32+32 | 0~9.15 | 9.15 | 2024.12.31 | 合格
YWX3-1 | 对接焊缝 | 顶板纵向对接焊缝 | T-ZD5 | 20+32 | 0~3.499 | 3.499 | 2024.12.31 | 合格
YWX3-1 | 对接焊缝 | 顶板横向对接焊缝 | T-HD1 | 32+32 | 0~0.38 | 0.38 | 2024.12.31 | 合格
YWX3-1 | 对接焊缝 | 顶板横向对接焊缝 | T-HD2 | 32+32 | 0~0.45 | 0.45 | 2024.12.31 | 合格
YWX3-1 | 对接焊缝 | 顶板横向对接焊缝 | T-HD3 | 32+24 | 0~2.7 | 2.7 | 2024.12.31 | 合格
YWX3-1 | 对接焊缝 | 顶板横向对接焊缝 | T-HD4 | 16+20 | 0~0.88 | 0.88 | 2024.12.31 | 合格
YWX3-1 | 对接焊缝 | 底板横向对接焊缝 | D-HD1 | 24+32 | 0~2.6 | 2.6 | 2024.12.31 | 合格
YWX3-1 | 对接焊缝 | 底板横向对接焊缝 | D-HD2 | 14+16 | 0~1.415 | 1.415 | 2024.12.31 | 合格
YWX3-1 | 对接焊缝 | 底板纵向对接焊缝 | D-ZD1 | 24+14 | 0~3.698 | 3.698 | 2024.12.31 | 合格
YWX3-1 | 对接焊缝 | 底板纵向对接焊缝 | D-ZD2 | 32+16 | 0~14.699 | 14.699 | 2024.12.31 | 合格
YWX3-1 | 对接焊缝 | 腹板横向对接焊缝 | F-HD1 | 24+28 | 0~1.905 | 1.905 | 2024.12.31 | 合格
YWX3-1 | 对接焊缝 | 腹板横向对接焊缝 | F-HD2 | 24+28 | 0~1.905 | 1.905 | 2024.12.31 | 合格
YWX3-1 | 熔透角焊缝 | 腹板与顶板角接焊缝 | FT-R1 | 24⊥20 | 0~18.397 | 18.397 | 2024.12.31 | 合格
YWX3-1 | 熔透角焊缝 | 腹板与顶板角接焊缝 | FT-R2 | 24⊥20 | 0~18.397 | 18.397 | 2024.12.31 | 合格
YWX3-1 | 熔透角焊缝 | 腹板与底板角接焊缝 | FD-R1 | 24⊥32 | 0~18.397 | 18.397 | 2024.12.31 | 合格
YWX3-1 | 熔透角焊缝 | 腹板与底板角接焊缝 | FD-R2 | 24⊥32 | 0~18.397 | 18.397 | 2024.12.31 | 合格
YWX3-1 | 熔透角焊缝 | 外隔板与腹板角接焊缝 | WGF-P1 | 16⊥24 | 0~1.89 | 1.89 | 2024.12.31 | 合格
YWX3-1 | 熔透角焊缝 | 外隔板与腹板角接焊缝 | WGF-P2 | 16⊥24 | 0~1.89 | 1.89 | 2024.12.31 | 合格
YWX3-1 | 熔透角焊缝 | 外隔板与腹板角接焊缝 | WGF-P3 | 16⊥24 | 0~1.89 | 1.89 | 2024.12.31 | 合格
YWX3-1 | 熔透角焊缝 | 外隔板与腹板角接焊缝 | WGF-P4 | 16⊥24 | 0~1.89 | 1.89 | 2024.12.31 | 合格
YWX3-1 | 熔透角焊缝 | 吊耳处隔板与腹板角接焊缝 | DRGF-P1 | 16⊥24 | 0~1.108 | 1.108 | 2024.12.31 | 合格
YWX3-1 | 熔透角焊缝 | 吊耳处隔板与腹板角接焊缝 | DRGF-P2 | 16⊥24 | 0~1.108 | 1.108 | 2024.12.31 | 合格
YWX3-1 | 熔透角焊缝 | 吊耳处隔板与腹板角接焊缝 | DRGF-P3 | 16⊥24 | 0~1.108 | 1.108 | 2024.12.31 | 合格
YWX3-1 | 熔透角焊缝 | 吊耳处隔板与腹板角接焊缝 | DRGF-P4 | 16⊥24 | 0~1.108 | 1.108 | 2024.12.31 | 合格
YWX3-1 | 熔透角焊缝 | 吊耳与顶板熔透角焊缝 | DRD-R1 | 50⊥32 | 0~1 | 1 | 2024.12.31 | 合格
YWX3-1 | 熔透角焊缝 | 吊耳与顶板熔透角焊缝 | DRD-R2 | 50⊥32 | 0~1 | 1 | 2024.12.31 | 合格
YWX3-1 | 熔透角焊缝 | 支座隔板与顶板角接焊缝 | ZHT-P1 | 16⊥32 | 0~1.793 | 1.793 | 2024.12.31 | 合格
YWX3-1 | 熔透角焊缝 | 支座隔板与底板角接焊缝 | ZHD-R1 | 16⊥32 | 0~1.793 | 1.793 | 2024.12.31 | 合格
YWX3-1 | 熔透角焊缝 | 支座隔板与腹板角接焊缝 | ZHF-P1 | 16⊥24 | 0~1.108 | 1.108 | 2024.12.31 | 合格
YWX3-1 | 熔透角焊缝 | 支座横向加劲与底板 | JBZHD-R1 | 32⊥36 | 0~0.614 | 0.614 | 2024.12.31 | 合格
YWX3-1 | 熔透角焊缝 | 支座横向加劲与底板 | JBZHD-R2 | 32⊥36 | 0~0.614 | 0.614 | 2024.12.31 | 合格
YWX3-1 | 熔透角焊缝 | 支座横向加劲与底板 | JBZHD-R3 | 32⊥36 | 0~0.614 | 0.614 | 2024.12.31 | 合格
YWX3-1 | 熔透角焊缝 | 支座横向加劲与底板 | JBZHD-R4 | 32⊥36 | 0~0.418 | 0.418 | 2024.12.31 | 合格
YWX3-1 | 熔透角焊缝 | 支座横向加劲与底板 | JBZHD-R5 | 32⊥36 | 0~0.418 | 0.418 | 2024.12.31 | 合格
YWX3-1 | 熔透角焊缝 | 支座横向加劲与底板 | JBZHD-R6 | 32⊥36 | 0~0.418 | 0.418 | 2024.12.31 | 合格
YWX3-1 | 熔透角焊缝 | 支座横向加劲与底板 | JBZHD-R7 | 32⊥36 | 0~0.418 | 0.418 | 2024.12.31 | 合格
YWX3-1 | 熔透角焊缝 | 支座横向加劲与底板 | JBZHD-R8 | 32⊥36 | 0~0.412 | 0.412 | 2024.12.31 | 合格
YWX3-1 | 熔透角焊缝 | 支座横向加劲与底板 | JBZHD-R9 | 32⊥36 | 0~0.412 | 0.412 | 2024.12.31 | 合格
YWX3-1 | 熔透角焊缝 | 支座横向加劲与底板 | JBZHD-R10 | 32⊥36 | 0~0.664 | 0.664 | 2024.12.31 | 合格
YWX3-1 | 熔透角焊缝 | 支座横向加劲与底板 | JBZHD-R11 | 32⊥36 | 0~0.664 | 0.664 | 2024.12.31 | 合格
YWX3-1 | 熔透角焊缝 | 支座纵向加劲与底板 | JBZZD-R1 | 32⊥36 | 0~0.782 | 0.782 | 2024.12.31 | 合格
YWX3-1 | 熔透角焊缝 | 支座纵向加劲与底板 | JBZZD-R2 | 32⊥36 | 0~0.782 | 0.782 | 2024.12.31 | 合格
YWX3-1 | 熔透角焊缝 | 支座纵向加劲与底板 | JBZZD-R3 | 32⊥36 | 0~0.782 | 0.782 | 2024.12.31 | 合格
YWX3-1 | 熔透角焊缝 | 支座纵向加劲与底板 | JBZZD-R4 | 32⊥36 | 0~0.782 | 0.782 | 2024.12.31 | 合格
YWX3-1 | 熔透角焊缝 | 支座纵向加劲与底板 | JBZZD-R5 | 32⊥36 | 0~0.782 | 0.782 | 2024.12.31 | 合格
YWX3-1 | 熔透角焊缝 | 支座纵向加劲与底板 | JBZZD-R6 | 32⊥36 | 0~0.782 | 0.782 | 2024.12.31 | 合格
YWX3-1 | 熔透角焊缝 | 支座纵向加劲与底板 | JBZZD-R7 | 32⊥36 | 0~0.384 | 0.384 | 2024.12.31 | 合格
YWX3-1 | 熔透角焊缝 | 支座纵向加劲与底板 | JBZZD-R8 | 32⊥36 | 0~0.384 | 0.384 | 2024.12.31 | 合格
YWX3-1 | 熔透角焊缝 | 支座纵向加劲与底板 | JBZZD-R9 | 32⊥36 | 0~0.368 | 0.368 | 2024.12.31 | 合格
YWX3-1 | 熔透角焊缝 | 支座纵向加劲与底板 | JBZZD-R10 | 32⊥36 | 0~0.368 | 0.368 | 2024.12.31 | 合格
YWX3-1 | 熔透角焊缝 | 支座纵向加劲与横向加劲 | JBHZ-1 | 32⊥32 | 0~0.8 | 0.8 | 2024.12.31 | 合格
YWX3-1 | 熔透角焊缝 | 支座纵向加劲与横向加劲 | JBHZ-2 | 32⊥32 | 0~0.8 | 0.8 | 2024.12.31 | 合格
YWX3-1 | 熔透角焊缝 | 支座纵向加劲与横向加劲 | JBHZ-3 | 32⊥32 | 0~0.8 | 0.8 | 2024.12.31 | 合格
YWX3-1 | 熔透角焊缝 | 支座纵向加劲与横向加劲 | JBHZ-4 | 32⊥32 | 0~0.8 | 0.8 | 2024.12.31 | 合格
YWX3-1 | 熔透角焊缝 | 支座纵向加劲与横向加劲 | JBHZ-5 | 32⊥32 | 0~0.8 | 0.8 | 2024.12.31 | 合格
YWX3-1 | 熔透角焊缝 | 支座纵向加劲与横向加劲 | JBHZ-6 | 32⊥32 | 0~1 | 1 | 2024.12.31 | 合格
YWX3-1 | 熔透角焊缝 | 支座纵向加劲与横向加劲 | JBHZ-7 | 32⊥32 | 0~1 | 1 | 2024.12.31 | 合格
YWX3-1 | 熔透角焊缝 | 支座纵向加劲与横向加劲 | JBHZ-8 | 32⊥32 | 0~1 | 1 | 2024.12.31 | 合格
YWX3-1 | 熔透角焊缝 | 支座纵向加劲与横向加劲 | JBHZ-9 | 32⊥32 | 0~1 | 1 | 2024.12.31 | 合格
YWX3-1 | 熔透角焊缝 | 支座纵向加劲与横向加劲 | JBHZ-10 | 32⊥32 | 0~1 | 1 | 2024.12.31 | 合格
YWX3-1 | 熔透角焊缝 | 支座纵向加劲与横向加劲 | JBHZ-11 | 32⊥32 | 0~1 | 1 | 2024.12.31 | 合格
YWX3-1 | 熔透角焊缝 | 支座纵向加劲与横向加劲 | JBHZ-12 | 32⊥32 | 0~1 | 1 | 2024.12.31 | 合格
YWX3-1 | 熔透角焊缝 | 支座纵向加劲与横向加劲 | JBHZ-13 | 32⊥32 | 0~1 | 1 | 2024.12.31 | 合格
YWX3-1 | 熔透角焊缝 | 支座纵向加劲与横向加劲 | JBHZ-14 | 32⊥32 | 0~1 | 1 | 2024.12.31 | 合格
YWX3-1 | 熔透角焊缝 | 支座纵向加劲与横向加劲 | JBHZ-15 | 32⊥32 | 0~1 | 1 | 2024.12.31 | 合格
YWX3-1 | 熔透角焊缝 | 支座纵向加劲与横向加劲 | JBHZ-16 | 32⊥32 | 0~1 | 1 | 2024.12.31 | 合格
YWX3-1 | 熔透角焊缝 | 支座纵向加劲与横向加劲 | JBHZ-17 | 32⊥32 | 0~1 | 1 | 2024.12.31 | 合格
YWX3-1 | 熔透角焊缝 | 支座横向加劲与腹板 | JBHZF-1 | 32⊥36 | 0~0.8 | 0.8 | 2024.12.31 | 合格
YWX3-1 | 熔透角焊缝 | 支座横向加劲与腹板 | JBHZF-2 | 32⊥36 | 0~0.8 | 0.8 | 2024.12.31 | 合格
YWX3-1 | 熔透角焊缝 | 支座横向加劲与腹板 | JBHZF-3 | 32⊥36 | 0~0.8 | 0.8 | 2024.12.31 | 合格
YWX3-1 | 熔透角焊缝 | 支座横向加劲与腹板 | JBHZF-4 | 32⊥36 | 0~1 | 1 | 2024.12.31 | 合格
YWX3-1 | 熔透角焊缝 | 支座横向加劲与腹板 | JBHZF-5 | 32⊥36 | 0~1 | 1 | 2024.12.31 | 合格
YWX3-1 | 熔透角焊缝 | 支座横向加劲与腹板 | JBHZF-6 | 32⊥36 | 0~1 | 1 | 2024.12.31 | 合格
YWX3-1 | 熔透角焊缝 | 支座横向加劲与腹板 | JBHZF-7 | 32⊥36 | 0~1 | 1 | 2024.12.31 | 合格
YWX3-1 | 熔透角焊缝 | 支座加劲与支座隔板 | JBZHG-R1 | 32⊥36 | 0~1 | 1 | 2024.12.31 | 合格
YWX3-1 | 熔透角焊缝 | 支座加劲与支座隔板 | JBZHG-R2 | 32⊥36 | 0~1 | 1 | 2024.12.31 | 合格
YWX3-1 | 熔透角焊缝 | 支座加劲与支座隔板 | JBZHG-R3 | 32⊥36 | 0~1.3 | 1.3 | 2024.12.31 | 合格
YWX3-1 | 熔透角焊缝 | 支座加劲与支座隔板 | JBZHG-R4 | 32⊥36 | 0~1.3 | 1.3 | 2024.12.31 | 合格
YWX3-1 | 熔透角焊缝 | 支座加劲与支座隔板 | JBZHG-R5 | 32⊥36 | 0~1.3 | 1.3 | 2024.12.31 | 合格
YWX3-1 | 熔透角焊缝 | 支座加劲与支座隔板 | JBZHG-R6 | 32⊥36 | 0~1.3 | 1.3 | 2024.12.31 | 合格
YL3-3 | 对接焊缝 | 顶板纵向对接焊缝 | T-ZD1 | 16+20 | 0~17.599 | 17.599 | 2025.01.02 | 合格
YL3-3 | 对接焊缝 | 顶板横向对接焊缝 | T-HD1 | 16+20 | 0~1.85 | 1.85 | 2025.01.02 | 合格
YL3-3 | 对接焊缝 | 顶板横向对接焊缝 | T-HD2 | 16+20 | 0~2.351 | 2.351 | 2025.01.02 | 合格
YL3-3 | 对接焊缝 | 底板横向对接焊缝 | D-HD1 | 14+16 | 0~1.8 | 1.8 | 2025.01.02 | 合格
YL3-3 | 对接焊缝 | 底板横向对接焊缝 | D-HD2 | 14+16 | 0~2.265 | 2.265 | 2025.01.02 | 合格
YL3-3 | 对接焊缝 | 底板纵向对接焊缝 | D-ZD1 | 14+16 | 0~18.397 | 18.397 | 2025.01.02 | 合格
YL3-4 | 对接焊缝 | 顶板横向对接焊缝 | T-HD1 | 16+20 | 0~3.601 | 3.601 | 2025.01.02 | 合格
YL3-4 | 对接焊缝 | 底板横向对接焊缝 | D-HD1 | 14+16 | 0~3.6 | 3.6 | 2025.01.02 | 合格
YL3-5 | 对接焊缝 | 顶板纵向对接焊缝 | T-ZD1 | 16+20 | 0~17.599 | 17.599 | 2025.01.02 | 合格
YL3-5 | 对接焊缝 | 顶板横向对接焊缝 | T-HD1 | 16+20 | 0~4.201 | 4.201 | 2025.01.02 | 合格
YL3-5 | 对接焊缝 | 底板纵向对接焊缝 | D-ZD1 | 14+16 | 0~18.397 | 18.397 | 2025.01.02 | 合格
YL3-5 | 对接焊缝 | 底板横向对接焊缝 | D-HD1 | 14+16 | 0~4.41 | 4.41 | 2025.01.02 | 合格
YNX3-1 | 对接焊缝 | 顶板纵向对接焊缝 | T-ZD1 | 16+28 | 0~3.549 | 3.549 | 2025.01.01 | 合格
YNX3-1 | 对接焊缝 | 顶板纵向对接焊缝 | T-ZD2 | 20+36 | 0~10.351 | 10.351 | 2025.01.01 | 合格
YNX3-1 | 对接焊缝 | 顶板纵向对接焊缝 | T-ZD3 | 36+36 | 0~8.742 | 8.742 | 2025.01.01 | 合格
YNX3-1 | 对接焊缝 | 顶板纵向对接焊缝 | T-ZD4 | 36+36 | 0~3.188 | 3.188 | 2025.01.01 | 合格
YNX3-1 | 对接焊缝 | 顶板纵向对接焊缝 | T-ZD5 | 20+36 | 0~3.5 | 3.5 | 2025.01.01 | 合格
YNX3-1 | 对接焊缝 | 顶板横向对接焊缝 | T-HD1 | 32+32 | 0~0.38 | 0.38 | 2025.01.01 | 合格
YNX3-1 | 对接焊缝 | 顶板横向对接焊缝 | T-HD2 | 32+32 | 0~0.45 | 0.45 | 2025.01.01 | 合格
YNX3-1 | 对接焊缝 | 顶板横向对接焊缝 | T-HD3 | 32+24 | 0~2.7 | 2.7 | 2025.01.01 | 合格
YNX3-1 | 对接焊缝 | 顶板横向对接焊缝 | T-HD4 | 16+20 | 0~0.88 | 0.88 | 2025.01.01 | 合格
YNX3-1 | 对接焊缝 | 底板横向对接焊缝 | D-HD1 | 28+36 | 0~2.217 | 2.217 | 2025.01.01 | 合格
YNX3-1 | 对接焊缝 | 腹板横向对接焊缝 | F-HD1 | 36+28 | 0~2.224 | 2.224 | 2025.01.01 | 合格
YNX3-1 | 对接焊缝 | 腹板横向对接焊缝 | F-HD2 | 36+28 | 0~2.186 | 2.186 | 2025.01.01 | 合格
YNX3-1 | 熔透角焊缝 | 腹板与顶板角接焊缝 | FT-R1 | 28⊥36 | 0~18 | 18 | 2025.01.01 | 合格
YNX3-1 | 熔透角焊缝 | 腹板与顶板角接焊缝 | FT-R2 | 28⊥36 | 0~18 | 18 | 2025.01.01 | 合格
YNX3-1 | 熔透角焊缝 | 腹板与底板角接焊缝 | FD-R1 | 28⊥36 | 0~18 | 18 | 2025.01.01 | 合格
YNX3-1 | 熔透角焊缝 | 腹板与底板角接焊缝 | FD-R2 | 28⊥36 | 0~18 | 18 | 2025.01.01 | 合格
YNX3-1 | 熔透角焊缝 | 外隔板与腹板角接焊缝 | WGF-P1 | 16⊥28 | 0~2.174 | 2.174 | 2025.01.01 | 合格
YNX3-1 | 熔透角焊缝 | 外隔板与腹板角接焊缝 | WGF-P2 | 16⊥28 | 0~2.174 | 2.174 | 2025.01.01 | 合格
YNX3-1 | 熔透角焊缝 | 外隔板与腹板角接焊缝 | WGF-P3 | 24⊥36 | 0~2.174 | 2.174 | 2025.01.01 | 合格
YNX3-1 | 熔透角焊缝 | 外隔板与腹板角接焊缝 | WGF-P4 | 24⊥36 | 0~2.174 | 2.174 | 2025.01.01 | 合格
YNX3-1 | 熔透角焊缝 | 横梁与腹板角接焊缝 | HLF-R1 | 16⊥28 | 0~2.174 | 2.174 | 2025.01.01 | 合格
YNX3-1 | 熔透角焊缝 | 横梁与腹板角接焊缝 | HLF-R2 | 16⊥28 | 0~2.174 | 2.174 | 2025.01.01 | 合格
YNX3-1 | 熔透角焊缝 | 横梁与腹板角接焊缝 | HLF-R3 | 16⊥28 | 0~2.174 | 2.174 | 2025.01.01 | 合格
YNX3-1 | 熔透角焊缝 | 横梁与腹板角接焊缝 | HLF-R4 | 16⊥28 | 0~2.174 | 2.174 | 2025.01.01 | 合格
YNX3-1 | 熔透角焊缝 | 横梁与腹板角接焊缝 | HLF-R5 | 20⊥36 | 0~2.174 | 2.174 | 2025.01.01 | 合格
YNX3-1 | 熔透角焊缝 | 横梁与腹板角接焊缝 | HLF-R6 | 20⊥36 | 0~2.174 | 2.174 | 2025.01.01 | 合格
YNX3-1 | 熔透角焊缝 | 横梁与腹板角接焊缝 | HLF-R7 | 20⊥36 | 0~2.174 | 2.174 | 2025.01.01 | 合格
YNX3-1 | 熔透角焊缝 | 吊耳处隔板与腹板角接焊缝 | DRGF-P1 | 28⊥28 | 0~2.153 | 2.153 | 2025.01.01 | 合格
YNX3-1 | 熔透角焊缝 | 吊耳处隔板与腹板角接焊缝 | DRGF-P2 | 28⊥36 | 0~2.153 | 2.153 | 2025.01.01 | 合格
YNX3-1 | 熔透角焊缝 | 吊耳与顶板熔透角焊缝 | DRD-R1 | 50⊥32 | 0~1 | 1 | 2025.01.01 | 合格
YNX3-1 | 熔透角焊缝 | 吊耳与顶板熔透角焊缝 | DRD-R2 | 50⊥32 | 0~1 | 1 | 2025.01.01 | 合格
YNX3-1 | 熔透角焊缝 | 支座隔板与顶板角接焊缝 | ZHT-P1 | 36⊥32 | 0~1.777 | 1.777 | 2025.01.01 | 合格
YNX3-1 | 熔透角焊缝 | 支座隔板与底板角接焊缝 | ZHD-R1 | 36⊥36 | 0~1.777 | 1.777 | 2025.01.01 | 合格
YNX3-1 | 熔透角焊缝 | 支座隔板与腹板角接焊缝 | ZHF-P1 | 36⊥36 | 0~2.153 | 2.153 | 2025.01.01 | 合格
YNX3-1 | 熔透角焊缝 | 支座隔板与腹板角接焊缝 | ZHF-P2 | 36⊥36 | 0~2.153 | 2.153 | 2025.01.01 | 合格
YNX3-1 | 熔透角焊缝 | 支座横向加劲与底板 | JBZHD-R1 | 32⊥36 | 0~0.614 | 0.614 | 2025.01.01 | 合格
YNX3-1 | 熔透角焊缝 | 支座横向加劲与底板 | JBZHD-R2 | 32⊥36 | 0~0.614 | 0.614 | 2025.01.01 | 合格
YNX3-1 | 熔透角焊缝 | 支座横向加劲与底板 | JBZHD-R3 | 32⊥36 | 0~0.614 | 0.614 | 2025.01.01 | 合格
YNX3-1 | 熔透角焊缝 | 支座横向加劲与底板 | JBZHD-R4 | 32⊥36 | 0~0.418 | 0.418 | 2025.01.01 | 合格
YNX3-1 | 熔透角焊缝 | 支座横向加劲与底板 | JBZHD-R5 | 32⊥36 | 0~0.418 | 0.418 | 2025.01.01 | 合格
YNX3-1 | 熔透角焊缝 | 支座横向加劲与底板 | JBZHD-R6 | 32⊥36 | 0~0.418 | 0.418 | 2025.01.01 | 合格
YNX3-1 | 熔透角焊缝 | 支座横向加劲与底板 | JBZHD-R7 | 32⊥36 | 0~0.418 | 0.418 | 2025.01.01 | 合格
YNX3-1 | 熔透角焊缝 | 支座横向加劲与底板 | JBZHD-R8 | 32⊥36 | 0~0.412 | 0.412 | 2025.01.01 | 合格
YNX3-1 | 熔透角焊缝 | 支座横向加劲与底板 | JBZHD-R9 | 32⊥36 | 0~0.412 | 0.412 | 2025.01.01 | 合格
YNX3-1 | 熔透角焊缝 | 支座横向加劲与底板 | JBZHD-R10 | 32⊥36 | 0~0.664 | 0.664 | 2025.01.01 | 合格
YNX3-1 | 熔透角焊缝 | 支座横向加劲与底板 | JBZHD-R11 | 32⊥36 | 0~0.664 | 0.664 | 2025.01.01 | 合格
YNX3-1 | 熔透角焊缝 | 支座纵向加劲与底板 | JBZZD-R1 | 32⊥36 | 0~0.782 | 0.782 | 2025.01.01 | 合格
YNX3-1 | 熔透角焊缝 | 支座纵向加劲与底板 | JBZZD-R2 | 32⊥36 | 0~0.782 | 0.782 | 2025.01.01 | 合格
YNX3-1 | 熔透角焊缝 | 支座纵向加劲与底板 | JBZZD-R3 | 32⊥36 | 0~0.782 | 0.782 | 2025.01.01 | 合格
YNX3-1 | 熔透角焊缝 | 支座纵向加劲与底板 | JBZZD-R4 | 32⊥36 | 0~0.782 | 0.782 | 2025.01.01 | 合格
YNX3-1 | 熔透角焊缝 | 支座纵向加劲与底板 | JBZZD-R5 | 32⊥36 | 0~0.782 | 0.782 | 2025.01.01 | 合格
YNX3-1 | 熔透角焊缝 | 支座纵向加劲与底板 | JBZZD-R6 | 32⊥36 | 0~0.782 | 0.782 | 2025.01.01 | 合格
YNX3-1 | 熔透角焊缝 | 支座纵向加劲与底板 | JBZZD-R7 | 32⊥36 | 0~0.384 | 0.384 | 2025.01.01 | 合格
YNX3-1 | 熔透角焊缝 | 支座纵向加劲与底板 | JBZZD-R8 | 32⊥36 | 0~0.384 | 0.384 | 2025.01.01 | 合格
YNX3-1 | 熔透角焊缝 | 支座纵向加劲与底板 | JBZZD-R9 | 32⊥36 | 0~0.368 | 0.368 | 2025.01.01 | 合格
YNX3-1 | 熔透角焊缝 | 支座纵向加劲与底板 | JBZZD-R10 | 32⊥36 | 0~0.368 | 0.368 | 2025.01.01 | 合格
YNX3-1 | 熔透角焊缝 | 支座纵向加劲与横向加劲 | JBHZ-1 | 32⊥32 | 0~0.8 | 0.8 | 2025.01.01 | 合格
YNX3-1 | 熔透角焊缝 | 支座纵向加劲与横向加劲 | JBHZ-2 | 32⊥32 | 0~0.8 | 0.8 | 2025.01.01 | 合格
YNX3-1 | 熔透角焊缝 | 支座纵向加劲与横向加劲 | JBHZ-3 | 32⊥32 | 0~0.8 | 0.8 | 2025.01.01 | 合格
YNX3-1 | 熔透角焊缝 | 支座纵向加劲与横向加劲 | JBHZ-4 | 32⊥32 | 0~0.8 | 0.8 | 2025.01.01 | 合格
YNX3-1 | 熔透角焊缝 | 支座纵向加劲与横向加劲 | JBHZ-5 | 32⊥32 | 0~0.8 | 0.8 | 2025.01.01 | 合格
YNX3-1 | 熔透角焊缝 | 支座纵向加劲与横向加劲 | JBHZ-6 | 32⊥32 | 0~1 | 1 | 2025.01.01 | 合格
YNX3-1 | 熔透角焊缝 | 支座纵向加劲与横向加劲 | JBHZ-7 | 32⊥32 | 0~1 | 1 | 2025.01.01 | 合格
YNX3-1 | 熔透角焊缝 | 支座纵向加劲与横向加劲 | JBHZ-8 | 32⊥32 | 0~1 | 1 | 2025.01.01 | 合格
YNX3-1 | 熔透角焊缝 | 支座纵向加劲与横向加劲 | JBHZ-9 | 32⊥32 | 0~1 | 1 | 2025.01.01 | 合格
YNX3-1 | 熔透角焊缝 | 支座纵向加劲与横向加劲 | JBHZ-10 | 32⊥32 | 0~1 | 1 | 2025.01.01 | 合格
YNX3-1 | 熔透角焊缝 | 支座纵向加劲与横向加劲 | JBHZ-11 | 32⊥32 | 0~1 | 1 | 2025.01.01 | 合格
YNX3-1 | 熔透角焊缝 | 支座纵向加劲与横向加劲 | JBHZ-12 | 32⊥32 | 0~1 | 1 | 2025.01.01 | 合格
YNX3-1 | 熔透角焊缝 | 支座纵向加劲与横向加劲 | JBHZ-13 | 32⊥32 | 0~1 | 1 | 2025.01.01 | 合格
YNX3-1 | 熔透角焊缝 | 支座纵向加劲与横向加劲 | JBHZ-14 | 32⊥32 | 0~1 | 1 | 2025.01.01 | 合格
YNX3-1 | 熔透角焊缝 | 支座纵向加劲与横向加劲 | JBHZ-15 | 32⊥32 | 0~1 | 1 | 2025.01.01 | 合格
YNX3-1 | 熔透角焊缝 | 支座纵向加劲与横向加劲 | JBHZ-16 | 32⊥32 | 0~1 | 1 | 2025.01.01 | 合格
YNX3-1 | 熔透角焊缝 | 支座纵向加劲与横向加劲 | JBHZ-17 | 32⊥32 | 0~1 | 1 | 2025.01.01 | 合格
YNX3-1 | 熔透角焊缝 | 支座横向加劲与腹板 | JBHZF-1 | 32⊥36 | 0~0.8 | 0.8 | 2025.01.01 | 合格
YNX3-1 | 熔透角焊缝 | 支座横向加劲与腹板 | JBHZF-2 | 32⊥36 | 0~0.8 | 0.8 | 2025.01.01 | 合格
YNX3-1 | 熔透角焊缝 | 支座横向加劲与腹板 | JBHZF-3 | 32⊥36 | 0~0.8 | 0.8 | 2025.01.01 | 合格
YNX3-1 | 熔透角焊缝 | 支座横向加劲与腹板 | JBHZF-4 | 32⊥36 | 0~1 | 1 | 2025.01.01 | 合格
YNX3-1 | 熔透角焊缝 | 支座横向加劲与腹板 | JBHZF-5 | 32⊥36 | 0~1 | 1 | 2025.01.01 | 合格
YNX3-1 | 熔透角焊缝 | 支座横向加劲与腹板 | JBHZF-6 | 32⊥36 | 0~1 | 1 | 2025.01.01 | 合格
YNX3-1 | 熔透角焊缝 | 支座横向加劲与腹板 | JBHZF-7 | 32⊥36 | 0~1 | 1 | 2025.01.01 | 合格
YNX3-1 | 熔透角焊缝 | 支座加劲与支座隔板 | JBZHG-R1 | 32⊥36 | 0~1 | 1 | 2025.01.01 | 合格
YNX3-1 | 熔透角焊缝 | 支座加劲与支座隔板 | JBZHG-R2 | 32⊥36 | 0~1 | 1 | 2025.01.01 | 合格
YNX3-1 | 熔透角焊缝 | 支座加劲与支座隔板 | JBZHG-R3 | 32⊥36 | 0~1.3 | 1.3 | 2025.01.01 | 合格
YNX3-1 | 熔透角焊缝 | 支座加劲与支座隔板 | JBZHG-R4 | 32⊥36 | 0~1.3 | 1.3 | 2025.01.01 | 合格
YNX3-1 | 熔透角焊缝 | 支座加劲与支座隔板 | JBZHG-R5 | 32⊥36 | 0~1.3 | 1.3 | 2025.01.01 | 合格
YNX3-1 | 熔透角焊缝 | 支座加劲与支座隔板 | JBZHG-R6 | 32⊥36 | 0~1.3 | 1.3 | 2025.01.01 | 合格
YWX4-1 | 对接焊缝 | 顶板纵向对接焊缝 | T-ZD1 | 16+24 | 0~21 | 21 | 2024.12.28 | 合格
YWX4-1 | 对接焊缝 | 顶板横向对接焊缝 | T-HD1 | 16+24 | 0~3.58 | 3.58 | 2024.12.28 | 合格
YWX4-1 | 对接焊缝 | 底板横向对接焊缝 | D-HD1 | 24+14 | 0~4.015 | 4.015 | 2024.12.28 | 合格
YWX4-1 | 对接焊缝 | 底板纵向对接焊缝 | D-ZD1 | 24+14 | 0~21 | 21 | 2024.12.28 | 合格
YWX4-1 | 对接焊缝 | 腹板横向对接焊缝 | F-HD1 | 24+24 | 0~1.905 | 1.905 | 2024.12.28 | 合格
YWX4-1 | 对接焊缝 | 腹板横向对接焊缝 | F-HD2 | 24+24 | 0~1.905 | 1.905 | 2024.12.28 | 合格
YWX4-1 | 熔透角焊缝 | 腹板与顶板角接焊缝 | FT-R1 | 24⊥16 | 0~21 | 21 | 2024.12.28 | 合格 |  |  | F1 | SL+4.3 | 16-20 | 500 | 5600 | 2 | 600 | 2024.12.29
YWX4-1 | 熔透角焊缝 | 腹板与顶板角接焊缝 | FT-R2 | 24⊥24 | 0~21 | 21 | 2024.12.28 | 合格 |  |  | F1 | SL+4.3 | 16-20 | 400 | 9500 | 1 | 500 | 2024.12.29
YWX4-1 | 熔透角焊缝 | 腹板与底板角接焊缝 | FD-R1 | 24⊥14 | 0~21 | 21 | 2024.12.28 | 合格 | [9 empty] | 2024.12.29
YWX4-1 | 熔透角焊缝 | 腹板与底板角接焊缝 | FD-R2 | 24⊥24 | 0~21 | 21 | 2024.12.28 | 合格 | [9 empty] | 2024.12.29
YWX4-1 | 熔透角焊缝 | 外隔板与腹板角接焊缝 | WGF-P1 | 12⊥24 | 0~1.89 | 1.89 | 2024.12.28 | 合格 | [9 empty] | 2024.12.25
YWX4-1 | 熔透角焊缝 | 吊耳处隔板与腹板角接焊缝 | DRGF-P1 | 24⊥24 | 0~1.858 | 1.858 | 2024.12.28 | 合格 | [9 empty] | 2024.12.25
YWX4-1 | 熔透角焊缝 | 吊耳处隔板与腹板角接焊缝 | DRGF-P2 | 24⊥24 | 0~1.858 | 1.858 | 2024.12.28 | 合格 | [9 empty] | 2024.12.26
YWX4-1 | 熔透角焊缝 | 吊耳处隔板与腹板角接焊缝 | DRGF-P3 | 24⊥24 | 0~1.858 | 1.858 | 2024.12.28 | 合格 | [9 empty] | 2024.12.26
YWX4-1 | 熔透角焊缝 | 吊耳处隔板与腹板角接焊缝 | DRGF-P4 | 24⊥24 | 0~1.858 | 1.858 | 2024.12.28 | 合格 | [9 empty] | 2024.12.16
YWX4-1 | 熔透角焊缝 | 吊耳与顶板熔透角焊缝 | DRD-R1 | 50⊥32 | 0~1 | 1 | 2024.12.28 | 合格 | [9 empty] | 2024.12.16
YWX4-1 | 熔透角焊缝 | 吊耳与顶板熔透角焊缝 | DRD-R2 | 50⊥32 | 0~1 | 1 | 2024.12.28 | 合格 | [9 empty] | 2024.12.18
YWX4-1 | 熔透角焊缝 | 吊耳与顶板熔透角焊缝 | DRD-R3 | 50⊥32 | 0~1 | 1 | 2024.12.28 | 合格 | [9 empty] | 2024.12.18
YL4-3 | 对接焊缝 | 顶板纵向对接焊缝 | T-ZD1 | 16+16 | 0~21 | 21 | 2024.12.28 | 合格 | [9 empty] | 2024.12.19
YL4-3 | 对接焊缝 | 顶板横向对接焊缝 | T-HD1 | 16+16 | 0~4.201 | 4.201 | 2024.12.28 | 合格 | [9 empty] | 2024.12.19
YL4-3 | 对接焊缝 | 底板纵向对接焊缝 | D-ZD1 | 14+14 | 0~21 | 21 | 2024.12.28 | 合格 | [9 empty] | 2024.12.20
YL4-3 | 对接焊缝 | 底板横向对接焊缝 | D-HD1 | 14+14 | 0~4.065 | 4.065 | 2024.12.28 | 合格 | [9 empty] | 2024.12.20
YL4-4 | 对接焊缝 | 顶板横向对接焊缝 | T-HD1 | 16+16 | 0~3.601 | 3.601 | 2024.12.28 | 合格 | [9 empty] | 2024.12.22
YL4-4 | 对接焊缝 | 底板横向对接焊缝 | D-HD1 | 14+14 | 0~3.6 | 3.6 | 2024.12.28 | 合格 | [9 empty] | 2024.12.22
YL4-5 | 对接焊缝 | 顶板纵向对接焊缝 | T-ZD1 | 16+16 | 0~21 | 21 | 2024.12.28 | 合格 | [9 empty] | 2024.12.23
YL4-5 | 对接焊缝 | 顶板横向对接焊缝 | T-HD1 | 16+16 | 0~4.201 | 4.201 | 2024.12.28 | 合格 | [9 empty] | 2024.12.23
YL4-5 | 对接焊缝 | 底板纵向对接焊缝 | D-ZD1 | 14+14 | 0~18.397 | 18.397 | 2024.12.28 | 合格
YL4-5 | 对接焊缝 | 底板横向对接焊缝 | D-HD1 | 14+14 | 0~4.42 | 4.42 | 2024.12.28 | 合格
YNX4-1 | 对接焊缝 | 顶板纵向对接焊缝 | T-ZD1 | 16+28 | 0~21 | 21 | 2024.12.29 | 合格
YNX4-1 | 对接焊缝 | 顶板横向对接焊缝 | T-HD1 | 16+16/28+28 | 0~3.371 | 3.371 | 2024.12.29 | 合格
YNX4-1 | 对接焊缝 | 底板横向对接焊缝 | D-HD1 | 28+28 | 0~2.217 | 2.217 | 2024.12.29 | 合格
YNX4-1 | 对接焊缝 | 腹板横向对接焊缝 | F-HD1 | 28+28 | 0~2.224 | 2.224 | 2024.12.29 | 合格
YNX4-1 | 对接焊缝 | 腹板横向对接焊缝 | F-HD2 | 28+28 | 0~2.224 | 2.224 | 2024.12.29 | 合格
YNX4-1 | 熔透角焊缝 | 外隔板与腹板角接焊缝 | WGF-P1 | 12⊥28 | 0~2.182 | 2.182 | 2024.12.29 | 合格
YNX4-1 | 熔透角焊缝 | 外隔板与腹板角接焊缝 | WGF-P2 | 16⊥28 | 0~2.146 | 2.146 | 2024.12.29 | 合格
YNX4-1 | 熔透角焊缝 | 腹板与顶板角接焊缝 | FT-R1 | 28⊥16 | 0~21 | 21 | 2024.12.29 | 合格 |  |  | F1 | SL+4.3 | 18-20 | 600 | 11200 | 0 | 700 | 2024.12.30
YNX4-1 | 熔透角焊缝 | 腹板与顶板角接焊缝 | FT-R2 | 28⊥28 | 0~21 | 21 | 2024.12.29 | 合格 |  |  | F1 | SL+4.3 | 18-20 | 700 | 15400 | 1 | 800 | 2024.12.30
YNX4-1 | 熔透角焊缝 | 腹板与底板角接焊缝 | FD-R1 | 28⊥16 | 0~21 | 21 | 2024.12.29 | 合格
YNX4-1 | 熔透角焊缝 | 腹板与底板角接焊缝 | FD-R2 | 28⊥28 | 0~21 | 21 | 2024.12.29 | 合格
YNX4-1 | 熔透角焊缝 | 横梁与腹板角接焊缝 | HLF-R1 | 16⊥28 | 0~2.182 | 2.182 | 2024.12.29 | 合格
YNX4-1 | 熔透角焊缝 | 横梁与腹板角接焊缝 | HLF-R2 | 16⊥28 | 0~2.182 | 2.182 | 2024.12.29 | 合格
YNX4-1 | 熔透角焊缝 | 横梁与腹板角接焊缝 | HLF-R3 | 16⊥28 | 0~2.182 | 2.182 | 2024.12.29 | 合格
YNX4-1 | 熔透角焊缝 | 横梁与腹板角接焊缝 | HLF-R4 | 16⊥28 | 0~2.182 | 2.182 | 2024.12.29 | 合格
YNX4-1 | 熔透角焊缝 | 横梁与腹板角接焊缝 | HLF-R5 | 16⊥28 | 0~2.182 | 2.182 | 2024.12.29 | 合格
YNX4-1 | 熔透角焊缝 | 横梁与腹板角接焊缝 | HLF-R6 | 16⊥28 | 0~2.182 | 2.182 | 2024.12.29 | 合格
YNX4-1 | 熔透角焊缝 | 横梁与腹板角接焊缝 | HLF-R7 | 16⊥28 | 0~2.182 | 2.182 | 2024.12.29 | 合格
YNX4-1 | 熔透角焊缝 | 吊耳处隔板与腹板角接焊缝 | DRGF-P1 | 28⊥28 | 0~2.153 | 2.153 | 2024.12.29 | 合格
YNX4-1 | 熔透角焊缝 | 吊耳处隔板与腹板角接焊缝 | DRGF-P2 | 28⊥36 | 0~2.153 | 2.153 | 2024.12.29 | 合格
YNX4-1 | 熔透角焊缝 | 吊耳与顶板熔透角焊缝 | DRD-R1 | 50⊥32 | 0~1 | 1 | 2024.12.29 | 合格
YNX4-1 | 熔透角焊缝 | 吊耳与顶板熔透角焊缝 | DRD-R2 | 50⊥32 | 0~1 | 1 | 2024.12.29 | 合格
YNX4-1 | 熔透角焊缝 | 吊耳与顶板熔透角焊缝 | DRD-R3 | 50⊥32 | 0~1 | 1 | 2024.12.29 | 合格
YWX5-1 | 对接焊缝 | 顶板纵向对接焊缝 | T-ZD1 | 16+24 | 0~17.999 | 17.999 | 2024.12.25 | 合格
YWX5-1 | 对接焊缝 | 顶板横向对接焊缝 | T-HD1 | 16+24 | 0~3.58 | 3.58 | 2024.12.25 | 合格
YWX5-1 | 对接焊缝 | 底板横向对接焊缝 | D-HD1 | 24+14 | 0~4.015 | 4.015 | 2024.12.25 | 合格
YWX5-1 | 对接焊缝 | 底板纵向对接焊缝 | D-ZD1 | 24+14 | 0~17.997 | 17.997 | 2024.12.25 | 合格
YWX5-1 | 对接焊缝 | 腹板横向对接焊缝 | F-HD1 | 24+24 | 0~1.905 | 1.905 | 2024.12.25 | 合格
YWX5-1 | 对接焊缝 | 腹板横向对接焊缝 | F-HD2 | 24+24 | 0~1.905 | 1.905 | 2024.12.25 | 合格
YWX5-1 | 熔透角焊缝 | 腹板与顶板角接焊缝 | FT-R1 | 24⊥16 | 0~17.999 | 17.999 | 2024.12.25 | 合格 |  |  | F1 | SL+4.3 | 16-20 | 200 | 4500 | 1 | 300 | 2024.12.26
YWX5-1 | 熔透角焊缝 | 腹板与顶板角接焊缝 | FT-R2 | 24⊥24 | 0~17.999 | 17.999 | 2024.12.25 | 合格 |  |  | F1 | SL+4.3 | 16-20 | 400 | 6200 | 2 | 500 | 2024.12.26
YWX5-1 | 熔透角焊缝 | 腹板与底板角接焊缝 | FD-R1 | 24⊥14 | 0~17.999 | 17.999 | 2024.12.25 | 合格
YWX5-1 | 熔透角焊缝 | 腹板与底板角接焊缝 | FD-R2 | 24⊥24 | 0~17.999 | 17.999 | 2024.12.25 | 合格
YWX5-1 | 熔透角焊缝 | 外隔板与腹板角接焊缝 | WGF-P1 | 12⊥24 | 0~1.89 | 1.89 | 2024.12.25 | 合格
YWX5-1 | 熔透角焊缝 | 吊耳处隔板与腹板角接焊缝 | DRGF-P1 | 24⊥24 | 0~1.858 | 1.858 | 2024.12.25 | 合格
YWX5-1 | 熔透角焊缝 | 吊耳处隔板与腹板角接焊缝 | DRGF-P2 | 24⊥24 | 0~1.858 | 1.858 | 2024.12.25 | 合格
YWX5-1 | 熔透角焊缝 | 吊耳处隔板与腹板角接焊缝 | DRGF-P3 | 24⊥24 | 0~1.858 | 1.858 | 2024.12.25 | 合格
YWX5-1 | 熔透角焊缝 | 吊耳处隔板与腹板角接焊缝 | DRGF-P4 | 24⊥24 | 0~1.858 | 1.858 | 2024.12.25 | 合格
YWX5-1 | 熔透角焊缝 | 吊耳与顶板熔透角焊缝 | DRD-R1 | 50⊥32 | 0~1 | 1 | 2024.12.25 | 合格
YWX5-1 | 熔透角焊缝 | 吊耳与顶板熔透角焊缝 | DRD-R2 | 50⊥32 | 0~1 | 1 | 2024.12.25 | 合格
YWX5-1 | 熔透角焊缝 | 吊耳与顶板熔透角焊缝 | DRD-R3 | 50⊥32 | 0~1 | 1 | 2024.12.25 | 合格
YL5-3 | 对接焊缝 | 顶板纵向对接焊缝 | T-ZD1 | 16+16 | 0~17.999 | 17.999 | 2024.12.27 | 合格
YL5-3 | 对接焊缝 | 顶板横向对接焊缝 | T-HD1 | 16+16 | 0~4.201 | 4.201 | 2024.12.27 | 合格
YL5-3 | 对接焊缝 | 底板纵向对接焊缝 | D-ZD1 | 14+14 | 0~17.997 | 17.997 | 2024.12.27 | 合格
YL5-3 | 对接焊缝 | 底板横向对接焊缝 | D-HD1 | 14+14 | 0~4.065 | 4.065 | 2024.12.27 | 合格
YL5-4 | 对接焊缝 | 顶板横向对接焊缝 | T-HD1 | 16+16 | 0~3.601 | 3.601 | 2024.12.27 | 合格
YL5-4 | 对接焊缝 | 底板横向对接焊缝 | D-HD1 | 14+14 | 0~3.6 | 3.6 | 2024.12.27 | 合格
YL5-5 | 对接焊缝 | 顶板纵向对接焊缝 | T-ZD1 | 14+14 | 0~17.999 | 17.999 | 2024.12.27 | 合格
YL5-5 | 对接焊缝 | 顶板横向对接焊缝 | T-HD1 | 14+14 | 0~4.201 | 4.201 | 2024.12.27 | 合格
YL5-5 | 对接焊缝 | 底板纵向对接焊缝 | D-ZD1 | 14+14 | 0~17.997 | 17.997 | 2024.12.27 | 合格
YL5-5 | 对接焊缝 | 底板横向对接焊缝 | D-HD1 | 14+14 | 0~4.42 | 4.42 | 2024.12.27 | 合格
YNX5-1 | 对接焊缝 | 顶板纵向对接焊缝 | T-ZD1 | 16+28 | 0~18 | 18 | 2024.12.26 | 合格
YNX5-1 | 对接焊缝 | 顶板横向对接焊缝 | T-HD1 | 16+16/28+28 | 0~3.371 | 3.371 | 2024.12.26 | 合格
YNX5-1 | 对接焊缝 | 底板横向对接焊缝 | D-HD1 | 28+28 | 0~2.217 | 2.217 | 2024.12.26 | 合格
YNX5-1 | 对接焊缝 | 腹板横向对接焊缝 | F-HD1 | 28+28 | 0~2.224 | 2.224 | 2024.12.26 | 合格
YNX5-1 | 对接焊缝 | 腹板横向对接焊缝 | F-HD2 | 28+28 | 0~2.224 | 2.224 | 2024.12.26 | 合格
YNX5-1 | 熔透角焊缝 | 腹板与顶板角接焊缝 | FT-R1 | 28⊥16 | 0~17.999 | 17.999 | 2024.12.26 | 合格 |  |  | F1 | SL+4.3 | 18-20 | 600 | 7500 | 1 | 700 | 2024.12.27
YNX5-1 | 熔透角焊缝 | 腹板与顶板角接焊缝 | FT-R2 | 28⊥28 | 0~17.999 | 17.999 | 2024.12.26 | 合格 |  |  | F1 | SL+4.3 | 18-20 | 500 | 1800 | 1 | 600 | 2024.12.27
YNX5-1 | 熔透角焊缝 | 腹板与底板角接焊缝 | FD-R1 | 28⊥16 | 0~17.999 | 17.999 | 2024.12.26 | 合格
YNX5-1 | 熔透角焊缝 | 腹板与底板角接焊缝 | FD-R2 | 28⊥28 | 0~17.999 | 17.999 | 2024.12.26 | 合格
YNX5-1 | 熔透角焊缝 | 外隔板与腹板角接焊缝 | WGF-P1 | 12⊥28 | 0~2.146 | 2.146 | 2024.12.26 | 合格
YNX5-1 | 熔透角焊缝 | 外隔板与腹板角接焊缝 | WGF-P2 | 12⊥28 | 0~2.146 | 2.146 | 2024.12.26 | 合格
YNX5-1 | 熔透角焊缝 | 外隔板与腹板角接焊缝 | WGF-P3 | 12⊥28 | 0~2.146 | 2.146 | 2024.12.26 | 合格
YNX5-1 | 熔透角焊缝 | 外隔板与腹板角接焊缝 | WGF-P4 | 12⊥28 | 0~2.146 | 2.146 | 2024.12.26 | 合格
YNX5-1 | 熔透角焊缝 | 外隔板与腹板角接焊缝 | WGF-P5 | 12⊥28 | 0~2.146 | 2.146 | 2024.12.26 | 合格
YNX5-1 | 熔透角焊缝 | 外隔板与腹板角接焊缝 | WGF-P6 | 12⊥28 | 0~2.146 | 2.146 | 2024.12.26 | 合格
YNX5-1 | 熔透角焊缝 | 横梁与腹板角接焊缝 | HLF-R1 | 16⊥28 | 0~2.182 | 2.182 | 2024.12.26 | 合格
YNX5-1 | 熔透角焊缝 | 横梁与腹板角接焊缝 | HLF-R2 | 16⊥28 | 0~2.182 | 2.182 | 2024.12.26 | 合格
YNX5-1 | 熔透角焊缝 | 横梁与腹板角接焊缝 | HLF-R3 | 16⊥28 | 0~2.182 | 2.182 | 2024.12.26 | 合格
YNX5-1 | 熔透角焊缝 | 横梁与腹板角接焊缝 | HLF-R4 | 16⊥28 | 0~2.182 | 2.182 | 2024.12.26 | 合格
YNX5-1 | 熔透角焊缝 | 横梁与腹板角接焊缝 | HLF-R5 | 16⊥28 | 0~2.182 | 2.182 | 2024.12.26 | 合格
YNX5-1 | 熔透角焊缝 | 横梁与腹板角接焊缝 | HLF-R6 | 16⊥28 | 0~2.182 | 2.182 | 2024.12.26 | 合格
YNX5-1 | 熔透角焊缝 | 吊耳处隔板与腹板角接焊缝 | DRGF-P1 | 28⊥28 | 0~2.153 | 2.153 | 2024.12.26 | 合格
YNX5-1 | 熔透角焊缝 | 吊耳处隔板与腹板角接焊缝 | DRGF-P2 | 28⊥36 | 0~2.153 | 2.153 | 2024.12.26 | 合格
YNX5-1 | 熔透角焊缝 | 吊耳与顶板熔透角焊缝 | DRD-R1 | 50⊥32 | 0~1 | 1 | 2024.12.26 | 合格
YNX5-1 | 熔透角焊缝 | 吊耳与顶板熔透角焊缝 | DRD-R2 | 50⊥32 | 0~1 | 1 | 2024.12.26 | 合格
YNX5-1 | 熔透角焊缝 | 吊耳与顶板熔透角焊缝 | DRD-R3 | 50⊥32 | 0~1 | 1 | 2024.12.26 | 合格
YWX6-1 | 对接焊缝 | 顶板纵向对接焊缝 | T-ZD1 | 16+24 | 0~15 | 15 | 2024.12.16 | 合格
YWX6-1 | 对接焊缝 | 底板纵向对接焊缝 | D-ZD1 | 24+14 | 0~14.996 | 14.996 | 2024.12.16 | 合格
YWX6-1 | 熔透角焊缝 | 腹板与顶板角接焊缝 | FT-R1 | 24⊥16 | 0~15 | 15 | 2024.12.16 | 合格 |  |  | F1 | SL+4.3 | 16-20 | 400 | 7500 | 2 | 500 | 2024.12.17
YWX6-1 | 熔透角焊缝 | 腹板与顶板角接焊缝 | FT-R2 | 24⊥24 | 0~15 | 15 | 2024.12.16 | 合格 |  |  | F1 | SL+4.3 | 16-20 | 500 | 8100 | 1 | 600 | 2024.12.17
YWX6-1 | 熔透角焊缝 | 腹板与底板角接焊缝 | FD-R1 | 24⊥14 | 0~15 | 15 | 2024.12.16 | 合格
YWX6-1 | 熔透角焊缝 | 腹板与底板角接焊缝 | FD-R2 | 24⊥24 | 0~15 | 15 | 2024.12.16 | 合格
YWX6-1 | 熔透角焊缝 | 外隔板与腹板角接焊缝 | WGF-P1 | 12⊥24 | 0~1.896 | 1.896 | 2024.12.16 | 合格
YWX6-1 | 熔透角焊缝 | 外隔板与腹板角接焊缝 | WGF-P2 | 12⊥24 | 0~1.896 | 1.896 | 2024.12.16 | 合格
YWX6-1 | 熔透角焊缝 | 外隔板与腹板角接焊缝 | WGF-P3 | 12⊥24 | 0~1.896 | 1.896 | 2024.12.16 | 合格
YWX6-1 | 熔透角焊缝 | 外隔板与腹板角接焊缝 | WGF-P4 | 12⊥24 | 0~1.896 | 1.896 | 2024.12.16 | 合格
YWX6-1 | 熔透角焊缝 | 外隔板与腹板角接焊缝 | WGF-P5 | 12⊥24 | 0~1.896 | 1.896 | 2024.12.16 | 合格
YWX6-1 | 熔透角焊缝 | 吊耳处隔板与腹板角接焊缝 | DRGF-P1 | 24⊥24 | 0~1.858 | 1.858 | 2024.12.16 | 合格
YWX6-1 | 熔透角焊缝 | 吊耳处隔板与腹板角接焊缝 | DRGF-P2 | 24⊥24 | 0~1.858 | 1.858 | 2024.12.16 | 合格
YWX6-1 | 熔透角焊缝 | 吊耳处隔板与腹板角接焊缝 | DRGF-P3 | 24⊥24 | 0~1.858 | 1.858 | 2024.12.16 | 合格
YWX6-1 | 熔透角焊缝 | 吊耳处隔板与腹板角接焊缝 | DRGF-P4 | 24⊥24 | 0~1.858 | 1.858 | 2024.12.16 | 合格
YWX6-1 | 熔透角焊缝 | 吊耳与顶板熔透角焊缝 | DRD-R1 | 50⊥32 | 0~1 | 1 | 2024.12.16 | 合格
YWX6-1 | 熔透角焊缝 | 吊耳与顶板熔透角焊缝 | DRD-R2 | 50⊥32 | 0~1 | 1 | 2024.12.16 | 合格
YWX6-1 | 熔透角焊缝 | 吊耳与顶板熔透角焊缝 | DRD-R3 | 50⊥32 | 0~1 | 1 | 2024.12.16 | 合格
YL6-3 | 对接焊缝 | 顶板纵向对接焊缝 | T-ZD1 | 16+16 | 0~15 | 15 | 2024.12.18 | 合格
YL6-3 | 对接焊缝 | 底板纵向对接焊缝 | D-ZD1 | 14+14 | 0~14.996 | 14.996 | 2024.12.18 | 合格
YL6-5 | 对接焊缝 | 顶板纵向对接焊缝 | T-ZD1 | 16+16 | 0~15 | 15 | 2024.12.18 | 合格
YL6-5 | 对接焊缝 | 底板纵向对接焊缝 | D-ZD1 | 14+14 | 0~14.996 | 14.996 | 2024.12.18 | 合格
YNX6-1 | 对接焊缝 | 顶板纵向对接焊缝 | T-ZD1 | 16+28 | 0~15 | 15 | 2024.12.18 | 合格
YNX6-1 | 熔透角焊缝 | 腹板与顶板角接焊缝 | FT-R1 | 28⊥16 | 0~15 | 15 | 2024.12.18 | 合格 |  |  | F1 | SL+4.3 | 18-20 | 600 | 6200 | 2 | 700 | 2024.12.19
YNX6-1 | 熔透角焊缝 | 腹板与顶板角接焊缝 | FT-R2 | 28⊥28 | 0~15 | 15 | 2024.12.18 | 合格 |  |  | F1 | SL+4.3 | 18-20 | 450 | 4500 | 1 | 550 | 2024.12.19
YNX6-1 | 熔透角焊缝 | 腹板与底板角接焊缝 | FD-R1 | 28⊥16 | 0~15 | 15 | 2024.12.18 | 合格
YNX6-1 | 熔透角焊缝 | 腹板与底板角接焊缝 | FD-R2 | 28⊥28 | 0~15 | 15 | 2024.12.18 | 合格
YNX6-1 | 熔透角焊缝 | 外隔板与腹板角接焊缝 | WGF-P1 | 12⊥28 | 0~2.146 | 2.146 | 2024.12.18 | 合格
YNX6-1 | 熔透角焊缝 | 外隔板与腹板角接焊缝 | WGF-P2 | 12⊥28 | 0~2.146 | 2.146 | 2024.12.18 | 合格
YNX6-1 | 熔透角焊缝 | 外隔板与腹板角接焊缝 | WGF-P3 | 12⊥28 | 0~2.146 | 2.146 | 2024.12.18 | 合格
YNX6-1 | 熔透角焊缝 | 外隔板与腹板角接焊缝 | WGF-P4 | 12⊥28 | 0~2.146 | 2.146 | 2024.12.18 | 合格
YNX6-1 | 熔透角焊缝 | 外隔板与腹板角接焊缝 | WGF-P5 | 12⊥28 | 0~2.146 | 2.146 | 2024.12.18 | 合格
YNX6-1 | 熔透角焊缝 | 外隔板与腹板角接焊缝 | WGF-P6 | 12⊥28 | 0~2.146 | 2.146 | 2024.12.18 | 合格
YNX6-1 | 熔透角焊缝 | 吊耳处隔板与腹板角接焊缝 | DRGF-P1 | 28⊥28 | 0~2.153 | 2.153 | 2024.12.18 | 合格
YNX6-1 | 熔透角焊缝 | 吊耳处隔板与腹板角接焊缝 | DRGF-P2 | 28⊥36 | 0~2.153 | 2.153 | 2024.12.18 | 合格
YNX6-1 | 熔透角焊缝 | 横梁与腹板角接焊缝 | HLF-R1 | 16⊥28 | 0~2.182 | 2.182 | 2024.12.18 | 合格
YNX6-1 | 熔透角焊缝 | 横梁与腹板角接焊缝 | HLF-R2 | 16⊥28 | 0~2.182 | 2.182 | 2024.12.18 | 合格
YNX6-1 | 熔透角焊缝 | 横梁与腹板角接焊缝 | HLF-R3 | 16⊥16 | 0~2.182 | 2.182 | 2024.12.18 | 合格
YNX6-1 | 熔透角焊缝 | 横梁与腹板角接焊缝 | HLF-R4 | 16⊥16 | 0~2.182 | 2.182 | 2024.12.18 | 合格
YNX6-1 | 熔透角焊缝 | 横梁与腹板角接焊缝 | HLF-R5 | 16⊥16 | 0~2.182 | 2.182 | 2024.12.18 | 合格
YNX6-1 | 熔透角焊缝 | 吊耳与顶板熔透角焊缝 | DRD-R1 | 50⊥32 | 0~1 | 1 | 2024.12.18 | 合格
YNX6-1 | 熔透角焊缝 | 吊耳与顶板熔透角焊缝 | DRD-R2 | 50⊥32 | 0~1 | 1 | 2024.12.18 | 合格
YNX6-1 | 熔透角焊缝 | 吊耳与顶板熔透角焊缝 | DRD-R3 | 50⊥32 | 0~1 | 1 | 2024.12.18 | 合格
YL7-3 | 对接焊缝 | 顶板纵向对接焊缝 | T-ZD1 | 16+16 | 0~17.999 | 17.999 | 2024.12.21 | 合格
YL7-3 | 对接焊缝 | 顶板横向对接焊缝 | T-HD1 | 16+16 | 0~4.201 | 4.201 | 2024.12.21 | 合格
YL7-3 | 对接焊缝 | 底板纵向对接焊缝 | D-ZD1 | 14+14 | 0~17.997 | 17.997 | 2024.12.21 | 合格
YL7-3 | 对接焊缝 | 底板横向对接焊缝 | D-HD1 | 14+14 | 0~4.065 | 4.065 | 2024.12.21 | 合格
YL7-4 | 对接焊缝 | 顶板横向对接焊缝 | T-HD1 | 16+16 | 0~3.601 | 3.601 | 2024.12.21 | 合格
YL7-4 | 对接焊缝 | 底板横向对接焊缝 | D-HD1 | 14+14 | 0~3.6 | 3.6 | 2024.12.21 | 合格
YL7-5 | 对接焊缝 | 顶板纵向对接焊缝 | T-ZD1 | 16+16 | 0~17.999 | 17.999 | 2024.12.21 | 合格
YL7-5 | 对接焊缝 | 顶板横向对接焊缝 | T-HD1 | 16+16 | 0~4.201 | 4.201 | 2024.12.21 | 合格
YL7-5 | 对接焊缝 | 底板纵向对接焊缝 | D-ZD1 | 14+14 | 0~17.997 | 17.997 | 2024.12.21 | 合格
YL7-5 | 对接焊缝 | 底板横向对接焊缝 | D-HD1 | 14+14 | 0~4.42 | 4.42 | 2024.12.21 | 合格
YL8-3 | 对接焊缝 | 顶板纵向对接焊缝 | T-ZD1 | 16+16 | 0~20.999 | 20.999 | 2024.12.24 | 合格
YL8-3 | 对接焊缝 | 顶板横向对接焊缝 | T-HD1 | 16+16 | 0~4.201 | 4.201 | 2024.12.24 | 合格
YL8-3 | 对接焊缝 | 底板纵向对接焊缝 | D-ZD1 | 14+14 | 0~20.997 | 20.997 | 2024.12.24 | 合格
YL8-3 | 对接焊缝 | 底板横向对接焊缝 | D-HD1 | 14+14 | 0~4.065 | 4.065 | 2024.12.24 | 合格
YL8-4 | 对接焊缝 | 顶板横向对接焊缝 | T-HD1 | 16+16 | 0~3.601 | 3.601 | 2024.12.24 | 合格
YL8-4 | 对接焊缝 | 底板横向对接焊缝 | D-HD1 | 14+14 | 0~3.6 | 3.6 | 2024.12.24 | 合格
YL8-5 | 对接焊缝 | 顶板纵向对接焊缝 | T-ZD1 | 16+16 | 0~21 | 21 | 2024.12.24 | 合格
YL8-5 | 对接焊缝 | 顶板横向对接焊缝 | T-HD1 | 16+16 | 0~4.201 | 4.201 | 2024.12.24 | 合格
YL8-5 | 对接焊缝 | 底板纵向对接焊缝 | D-ZD1 | 14+14 | 0~20.997 | 20.997 | 2024.12.24 | 合格
YL8-5 | 对接焊缝 | 底板横向对接焊缝 | D-HD1 | 14+14 | 0~4.42 | 4.42 | 2024.12.24 | 合格
YL9-3 | 对接焊缝 | 顶板纵向对接焊缝 | T-ZD1 | 16+16/20+20 | 0~18 | 18 | 2025.01.05 | 合格
YL9-3 | 对接焊缝 | 顶板横向对接焊缝 | T-HD1 | 16+20 | 0~4.201 | 4.201 | 2025.01.05 | 合格
YL9-3 | 对接焊缝 | 底板纵向对接焊缝 | D-ZD1 | 14+14 | 0~3.498 | 3.498 | 2025.01.05 | 合格
YL9-3 | 对接焊缝 | 底板纵向对接焊缝 | D-ZD2 | 16+16 | 0~14.5 | 14.5 | 2025.01.05 | 合格
YL9-3 | 对接焊缝 | 底板横向对接焊缝 | D-HD1 | 14+16 | 0~4.065 | 4.065 | 2025.01.05 | 合格
YL9-4 | 对接焊缝 | 顶板横向对接焊缝 | T-HD1 | 16+20 | 0~3.601 | 3.601 | 2025.01.05 | 合格
YL9-4 | 对接焊缝 | 底板横向对接焊缝 | D-HD1 | 14+16 | 0~3.6 | 3.6 | 2025.01.05 | 合格
YL9-5 | 对接焊缝 | 顶板纵向对接焊缝 | T-ZD1 | 16+16 | 0~3.9 | 3.9 | 2025.01.05 | 合格
YL9-5 | 对接焊缝 | 顶板纵向对接焊缝 | T-ZD1 | 20+20 | 0~14.1 | 14.1 | 2025.01.05 | 合格
YL9-5 | 对接焊缝 | 顶板横向对接焊缝 | T-HD1 | 16+20 | 0~4.201 | 4.201 | 2025.01.05 | 合格
YL9-5 | 对接焊缝 | 底板纵向对接焊缝 | D-ZD1 | 14+14 | 0~3.498 | 3.498 | 2025.01.05 | 合格
YL9-5 | 对接焊缝 | 底板纵向对接焊缝 | D-ZD2 | 16+16 | 0~14.5 | 14.5 | 2025.01.05 | 合格
YL9-5 | 对接焊缝 | 底板横向对接焊缝 | D-HD1 | 14+16 | 0~4.42 | 4.42 | 2025.01.05 | 合格
YWX7-1 | 对接焊缝 | 顶板纵向对接焊缝 | T-ZD1 | 16+24 | 0~17.999 | 17.999 | 2024.12.19 | 合格
YWX7-1 | 对接焊缝 | 顶板横向对接焊缝 | T-HD1 | 16+24 | 0~3.58 | 3.58 | 2024.12.19 | 合格
YWX7-1 | 对接焊缝 | 底板横向对接焊缝 | D-HD1 | 24+14 | 0~4.015 | 4.015 | 2024.12.19 | 合格
YWX7-1 | 对接焊缝 | 底板纵向对接焊缝 | D-ZD1 | 24+14 | 0~17.997 | 17.997 | 2024.12.19 | 合格
YWX7-1 | 对接焊缝 | 腹板横向对接焊缝 | F-HD1 | 24+24 | 0~1.905 | 1.905 | 2024.12.19 | 合格
YWX7-1 | 对接焊缝 | 腹板横向对接焊缝 | F-HD2 | 24+24 | 0~1.905 | 1.905 | 2024.12.19 | 合格
YWX7-1 | 熔透角焊缝 | 腹板与顶板角接焊缝 | FT-R1 | 24⊥16 | 0~17.999 | 17.999 | 2024.12.19 | 合格 |  |  | F1 | SL+4.3 | 16-20 | 600 | 5600 | 2 | 700 | 2024.12.20
YWX7-1 | 熔透角焊缝 | 腹板与顶板角接焊缝 | FT-R2 | 24⊥24 | 0~17.999 | 17.999 | 2024.12.19 | 合格 |  |  | F1 | SL+4.3 | 16-20 | 430 | 9200 | 1 | 530 | 2024.12.20
YWX7-1 | 熔透角焊缝 | 腹板与底板角接焊缝 | FD-R1 | 24⊥14 | 0~17.999 | 17.999 | 2024.12.19 | 合格
YWX7-1 | 熔透角焊缝 | 腹板与底板角接焊缝 | FD-R2 | 24⊥24 | 0~17.999 | 17.999 | 2024.12.19 | 合格
YWX7-1 | 熔透角焊缝 | 外隔板与腹板角接焊缝 | WGF-P1 | 12⊥24 | 0~1.896 | 1.896 | 2024.12.19 | 合格
YWX7-1 | 熔透角焊缝 | 外隔板与腹板角接焊缝 | WGF-P2 | 12⊥24 | 0~1.896 | 1.896 | 2024.12.19 | 合格
YWX7-1 | 熔透角焊缝 | 外隔板与腹板角接焊缝 | WGF-P3 | 12⊥24 | 0~1.896 | 1.896 | 2024.12.19 | 合格
YWX7-1 | 熔透角焊缝 | 外隔板与腹板角接焊缝 | WGF-P4 | 12⊥24 | 0~1.896 | 1.896 | 2024.12.19 | 合格
YWX7-1 | 熔透角焊缝 | 外隔板与腹板角接焊缝 | WGF-P5 | 12⊥24 | 0~1.896 | 1.896 | 2024.12.19 | 合格
YWX7-1 | 熔透角焊缝 | 外隔板与腹板角接焊缝 | WGF-P6 | 12⊥24 | 0~1.896 | 1.896 | 2024.12.19 | 合格
YWX7-1 | 熔透角焊缝 | 吊耳处隔板与腹板角接焊缝 | DRGF-P1 | 24⊥24 | 0~1.858 | 1.858 | 2024.12.19 | 合格
YWX7-1 | 熔透角焊缝 | 吊耳处隔板与腹板角接焊缝 | DRGF-P2 | 24⊥24 | 0~1.858 | 1.858 | 2024.12.19 | 合格
YWX7-1 | 熔透角焊缝 | 吊耳处隔板与腹板角接焊缝 | DRGF-P3 | 24⊥24 | 0~1.858 | 1.858 | 2024.12.19 | 合格
YWX7-1 | 熔透角焊缝 | 吊耳处隔板与腹板角接焊缝 | DRGF-P4 | 24⊥24 | 0~1.858 | 1.858 | 2024.12.19 | 合格
YWX7-1 | 熔透角焊缝 | 吊耳与顶板熔透角焊缝 | DRD-R1 | 50⊥32 | 0~1 | 1 | 2024.12.19 | 合格
YWX7-1 | 熔透角焊缝 | 吊耳与顶板熔透角焊缝 | DRD-R2 | 50⊥32 | 0~1 | 1 | 2024.12.19 | 合格
YWX7-1 | 熔透角焊缝 | 吊耳与顶板熔透角焊缝 | DRD-R3 | 50⊥32 | 0~1 | 1 | 2024.12.19 | 合格
YNX7-1 | 对接焊缝 | 顶板纵向对接焊缝 | T-ZD1 | 16+28 | 0~18 | 18 | 2024.12.20 | 合格
YNX7-1 | 对接焊缝 | 顶板横向对接焊缝 | T-HD1 | 16+16/28+28 | 0~3.371 | 3.371 | 2024.12.20 | 合格
YNX7-1 | 对接焊缝 | 底板横向对接焊缝 | D-HD1 | 28+28 | 0~2.217 | 2.217 | 2024.12.20 | 合格
YNX7-1 | 对接焊缝 | 腹板横向对接焊缝 | F-HD1 | 28+28 | 0~2.224 | 2.224 | 2024.12.20 | 合格
YNX7-1 | 对接焊缝 | 腹板横向对接焊缝 | F-HD2 | 28+28 | 0~2.224 | 2.224 | 2024.12.20 | 合格
YNX7-1 | 熔透角焊缝 | 腹板与顶板角接焊缝 | FT-R1 | 28⊥16 | 0~17.999 | 17.999 | 2024.12.20 | 合格 |  |  | F1 | SL+4.3 | 18-20 | 400 | 4750 | 2 | 500 | 2024.12.21
YNX7-1 | 熔透角焊缝 | 腹板与顶板角接焊缝 | FT-R2 | 28⊥28 | 0~17.999 | 17.999 | 2024.12.20 | 合格 |  |  | F1 | SL+4.3 | 18-20 | 350 | 9600 | 1 | 450 | 2024.12.21
YNX7-1 | 熔透角焊缝 | 腹板与底板角接焊缝 | FD-R1 | 28⊥28 | 0~17.999 | 17.999 | 2024.12.20 | 合格
YNX7-1 | 熔透角焊缝 | 腹板与底板角接焊缝 | FD-R2 | 28⊥28 | 0~17.999 | 17.999 | 2024.12.20 | 合格
YNX7-1 | 熔透角焊缝 | 外隔板与腹板角接焊缝 | WGF-P1 | 12⊥28 | 0~2.146 | 2.146 | 2024.12.20 | 合格
YNX7-1 | 熔透角焊缝 | 外隔板与腹板角接焊缝 | WGF-P2 | 12⊥28 | 0~2.146 | 2.146 | 2024.12.20 | 合格
YNX7-1 | 熔透角焊缝 | 外隔板与腹板角接焊缝 | WGF-P3 | 12⊥28 | 0~2.146 | 2.146 | 2024.12.20 | 合格
YNX7-1 | 熔透角焊缝 | 外隔板与腹板角接焊缝 | WGF-P4 | 12⊥28 | 0~2.146 | 2.146 | 2024.12.20 | 合格
YNX7-1 | 熔透角焊缝 | 外隔板与腹板角接焊缝 | WGF-P5 | 12⊥28 | 0~2.146 | 2.146 | 2024.12.20 | 合格
YNX7-1 | 熔透角焊缝 | 外隔板与腹板角接焊缝 | WGF-P6 | 12⊥28 | 0~2.146 | 2.146 | 2024.12.20 | 合格
YNX7-1 | 熔透角焊缝 | 横梁与腹板角接焊缝 | HLF-R1 | 16⊥28 | 0~2.182 | 2.182 | 2024.12.20 | 合格
YNX7-1 | 熔透角焊缝 | 横梁与腹板角接焊缝 | HLF-R2 | 16⊥28 | 0~2.182 | 2.182 | 2024.12.20 | 合格
YNX7-1 | 熔透角焊缝 | 横梁与腹板角接焊缝 | HLF-R3 | 16⊥28 | 0~2.182 | 2.182 | 2024.12.20 | 合格
YNX7-1 | 熔透角焊缝 | 横梁与腹板角接焊缝 | HLF-R4 | 16⊥28 | 0~2.182 | 2.182 | 2024.12.20 | 合格
YNX7-1 | 熔透角焊缝 | 横梁与腹板角接焊缝 | HLF-R5 | 16⊥28 | 0~2.182 | 2.182 | 2024.12.20 | 合格
YNX7-1 | 熔透角焊缝 | 横梁与腹板角接焊缝 | HLF-R6 | 16⊥28 | 0~2.182 | 2.182 | 2024.12.20 | 合格
YNX7-1 | 熔透角焊缝 | 吊耳处隔板与腹板角接焊缝 | DRGF-P1 | 28⊥28 | 0~2.153 | 2.153 | 2024.12.20 | 合格
YNX7-1 | 熔透角焊缝 | 吊耳处隔板与腹板角接焊缝 | DRGF-P2 | 28⊥36 | 0~2.153 | 2.153 | 2024.12.20 | 合格
YNX7-1 | 熔透角焊缝 | 吊耳与顶板熔透角焊缝 | DRD-R1 | 50⊥32 | 0~1 | 1 | 2024.12.20 | 合格
YNX7-1 | 熔透角焊缝 | 吊耳与顶板熔透角焊缝 | DRD-R2 | 50⊥32 | 0~1 | 1 | 2024.12.20 | 合格
YNX7-1 | 熔透角焊缝 | 吊耳与顶板熔透角焊缝 | DRD-R3 | 50⊥32 | 0~1 | 1 | 2024.12.20 | 合格
YWX8-1 | 对接焊缝 | 顶板纵向对接焊缝 | T-ZD1 | 16+24 | 0~20.999 | 20.999 | 2024.12.22 | 合格
YWX8-1 | 对接焊缝 | 顶板横向对接焊缝 | T-HD1 | 16+24 | 0~3.58 | 3.58 | 2024.12.22 | 合格
YWX8-1 | 对接焊缝 | 底板横向对接焊缝 | D-HD1 | 24+14 | 0~4.015 | 4.015 | 2024.12.22 | 合格
YWX8-1 | 对接焊缝 | 底板纵向对接焊缝 | D-ZD1 | 24+14 | 0~20.997 | 20.997 | 2024.12.22 | 合格
YWX8-1 | 对接焊缝 | 腹板横向对接焊缝 | F-HD1 | 24+24 | 0~1.905 | 1.905 | 2024.12.22 | 合格
YWX8-1 | 对接焊缝 | 腹板横向对接焊缝 | F-HD2 | 24+24 | 0~1.905 | 1.905 | 2024.12.22 | 合格
YWX8-1 | 熔透角焊缝 | 腹板与顶板角接焊缝 | FT-R1 | 24⊥16 | 0~21 | 21 | 2024.12.22 | 合格 |  |  | F1 | SL+4.3 | 16-20 | 460 | 16230 | 2 | 560 | 2024.12.23
YWX8-1 | 熔透角焊缝 | 腹板与顶板角接焊缝 | FT-R2 | 24⊥24 | 0~21 | 21 | 2024.12.22 | 合格 |  |  | F1 | SL+4.3 | 16-20 | 570 | 4500 | 1 | 670 | 2024.12.23
YWX8-1 | 熔透角焊缝 | 腹板与底板角接焊缝 | FD-R1 | 24⊥14 | 0~21 | 21 | 2024.12.22 | 合格
YWX8-1 | 熔透角焊缝 | 腹板与底板角接焊缝 | FD-R2 | 24⊥24 | 0~21 | 21 | 2024.12.22 | 合格
YWX8-1 | 熔透角焊缝 | 外隔板与腹板角接焊缝 | WGF-P1 | 12⊥24 | 0~1.896 | 1.896 | 2024.12.22 | 合格
YWX8-1 | 熔透角焊缝 | 外隔板与腹板角接焊缝 | WGF-P2 | 12⊥24 | 0~1.896 | 1.896 | 2024.12.22 | 合格
YWX8-1 | 熔透角焊缝 | 外隔板与腹板角接焊缝 | WGF-P3 | 12⊥24 | 0~1.896 | 1.896 | 2024.12.22 | 合格
YWX8-1 | 熔透角焊缝 | 外隔板与腹板角接焊缝 | WGF-P4 | 12⊥24 | 0~1.896 | 1.896 | 2024.12.22 | 合格
YWX8-1 | 熔透角焊缝 | 外隔板与腹板角接焊缝 | WGF-P5 | 12⊥24 | 0~1.896 | 1.896 | 2024.12.22 | 合格
YWX8-1 | 熔透角焊缝 | 外隔板与腹板角接焊缝 | WGF-P6 | 12⊥24 | 0~1.896 | 1.896 | 2024.12.22 | 合格
YWX8-1 | 熔透角焊缝 | 外隔板与腹板角接焊缝 | WGF-P7 | 12⊥24 | 0~1.896 | 1.896 | 2024.12.22 | 合格
YWX8-1 | 熔透角焊缝 | 吊耳处隔板与腹板角接焊缝 | DRGF-P1 | 24⊥24 | 0~1.858 | 1.858 | 2024.12.22 | 合格
YWX8-1 | 熔透角焊缝 | 吊耳处隔板与腹板角接焊缝 | DRGF-P2 | 24⊥24 | 0~1.858 | 1.858 | 2024.12.22 | 合格
YWX8-1 | 熔透角焊缝 | 吊耳处隔板与腹板角接焊缝 | DRGF-P3 | 24⊥24 | 0~1.858 | 1.858 | 2024.12.22 | 合格
YWX8-1 | 熔透角焊缝 | 吊耳处隔板与腹板角接焊缝 | DRGF-P4 | 24⊥24 | 0~1.858 | 1.858 | 2024.12.22 | 合格
YWX8-1 | 熔透角焊缝 | 吊耳与顶板熔透角焊缝 | DRD-R1 | 50⊥32 | 0~1 | 1 | 2024.12.22 | 合格
YWX8-1 | 熔透角焊缝 | 吊耳与顶板熔透角焊缝 | DRD-R2 | 50⊥32 | 0~1 | 1 | 2024.12.22 | 合格
YWX8-1 | 熔透角焊缝 | 吊耳与顶板熔透角焊缝 | DRD-R3 | 50⊥32 | 0~1 | 1 | 2024.12.22 | 合格
YNX8-1 | 对接焊缝 | 顶板纵向对接焊缝 | T-ZD1 | 16+28 | 0~21 | 21 | 2024.12.23 | 合格
YNX8-1 | 对接焊缝 | 顶板横向对接焊缝 | T-HD1 | 16+16/28+28 | 0~3.371 | 3.371 | 2024.12.23 | 合格
YNX8-1 | 对接焊缝 | 底板横向对接焊缝 | D-HD1 | 28+28 | 0~2.217 | 2.217 | 2024.12.23 | 合格
YNX8-1 | 对接焊缝 | 腹板横向对接焊缝 | F-HD1 | 28+28 | 0~2.224 | 2.224 | 2024.12.23 | 合格
YNX8-1 | 对接焊缝 | 腹板横向对接焊缝 | F-HD2 | 28+28 | 0~2.224 | 2.224 | 2024.12.23 | 合格
YNX8-1 | 熔透角焊缝 | 腹板与顶板角接焊缝 | FT-R1 | 28⊥16 | 0~21 | 21 | 2024.12.23 | 合格 |  |  | F1 | SL+4.3 | 18-20 | 610 | 6700 | 1 | 710 | 2024.12.24
YNX8-1 | 熔透角焊缝 | 腹板与顶板角接焊缝 | FT-R2 | 28⊥28 | 0~21 | 21 | 2024.12.23 | 合格 |  |  | F1 | SL+4.3 | 18-20 | 320 | 8900 | 1 | 420 | 2024.12.24
YNX8-1 | 熔透角焊缝 | 腹板与底板角接焊缝 | FD-R1 | 28⊥28 | 0~21 | 21 | 2024.12.23 | 合格
YNX8-1 | 熔透角焊缝 | 腹板与底板角接焊缝 | FD-R2 | 28⊥28 | 0~21 | 21 | 2024.12.23 | 合格
YNX8-1 | 熔透角焊缝 | 外隔板与腹板角接焊缝 | WGF-P1 | 12⊥28 | 0~2.146 | 2.146 | 2024.12.23 | 合格
YNX8-1 | 熔透角焊缝 | 外隔板与腹板角接焊缝 | WGF-P2 | 12⊥28 | 0~2.146 | 2.146 | 2024.12.23 | 合格
YNX8-1 | 熔透角焊缝 | 外隔板与腹板角接焊缝 | WGF-P3 | 12⊥28 | 0~2.146 | 2.146 | 2024.12.23 | 合格
YNX8-1 | 熔透角焊缝 | 外隔板与腹板角接焊缝 | WGF-P4 | 12⊥28 | 0~2.146 | 2.146 | 2024.12.23 | 合格
YNX8-1 | 熔透角焊缝 | 外隔板与腹板角接焊缝 | WGF-P5 | 12⊥28 | 0~2.146 | 2.146 | 2024.12.23 | 合格
YNX8-1 | 熔透角焊缝 | 外隔板与腹板角接焊缝 | WGF-P6 | 12⊥28 | 0~2.146 | 2.146 | 2024.12.23 | 合格
YNX8-1 | 熔透角焊缝 | 外隔板与腹板角接焊缝 | WGF-P7 | 12⊥28 | 0~2.146 | 2.146 | 2024.12.23 | 合格
YNX8-1 | 熔透角焊缝 | 横梁与腹板角接焊缝 | HLF-R1 | 16⊥28 | 0~2.182 | 2.182 | 2024.12.23 | 合格
YNX8-1 | 熔透角焊缝 | 横梁与腹板角接焊缝 | HLF-R2 | 16⊥28 | 0~2.182 | 2.182 | 2024.12.23 | 合格
YNX8-1 | 熔透角焊缝 | 吊耳处隔板与腹板角接焊缝 | DRGF-P1 | 28⊥28 | 0~2.169 | 2.169 | 2024.12.23 | 合格
YNX8-1 | 熔透角焊缝 | 吊耳处隔板与腹板角接焊缝 | DRGF-P2 | 28⊥28 | 0~2.169 | 2.169 | 2024.12.23 | 合格
YNX8-1 | 熔透角焊缝 | 吊耳与顶板熔透角焊缝 | DRD-R1 | 50⊥32 | 0~1 | 1 | 2024.12.23 | 合格
YNX8-1 | 熔透角焊缝 | 吊耳与顶板熔透角焊缝 | DRD-R2 | 50⊥32 | 0~1 | 1 | 2024.12.23 | 合格
YNX8-1 | 熔透角焊缝 | 吊耳与顶板熔透角焊缝 | DRD-R3 | 50⊥32 | 0~1 | 1 | 2024.12.23 | 合格
YWX9-1 | 对接焊缝 | 顶板纵向对接焊缝 | T-ZD1 | 16+24 | 0~3.899 | 3.899 | 2025.01.03 | 合格
YWX9-1 | 对接焊缝 | 顶板纵向对接焊缝 | T-ZD2 | 20+32 | 0~14.1 | 14.1 | 2025.01.03 | 合格
YWX9-1 | 对接焊缝 | 顶板纵向对接焊缝 | T-ZD3 | 32+32 | 0~9.15 | 9.15 | 2025.01.03 | 合格
YWX9-1 | 对接焊缝 | 顶板纵向对接焊缝 | T-ZD4 | 32+32 | 0~9.681 | 9.681 | 2025.01.03 | 合格
YWX9-1 | 对接焊缝 | 顶板横向对接焊缝 | T-HD1 | 16+20 | 0~0.88 | 0.88 | 2025.01.03 | 合格
YWX9-1 | 对接焊缝 | 顶板横向对接焊缝 | T-HD2 | 24+32 | 0~2.7 | 2.7 | 2025.01.03 | 合格
YWX9-1 | 对接焊缝 | 顶板横向对接焊缝 | T-HD3 | 32+32 | 0~0.45 | 0.45 | 2025.01.03 | 合格
YWX9-1 | 对接焊缝 | 顶板横向对接焊缝 | T-HD4 | 32+32 | 0~0.38 | 0.38 | 2025.01.03 | 合格
YWX9-1 | 对接焊缝 | 底板横向对接焊缝 | D-HD1 | 24+32 | 0~2.6 | 2.6 | 2025.01.03 | 合格
YWX9-1 | 对接焊缝 | 底板横向对接焊缝 | D-HD2 | 16+14 | 0~1.415 | 1.415 | 2025.01.03 | 合格
YWX9-1 | 对接焊缝 | 底板纵向对接焊缝 | D-ZD1 | 24+14 | 0~3.498 | 3.498 | 2025.01.03 | 合格
YWX9-1 | 对接焊缝 | 底板纵向对接焊缝 | D-ZD2 | 32+16 | 0~14.5 | 14.5 | 2025.01.03 | 合格
YWX9-1 | 对接焊缝 | 腹板横向对接焊缝 | F-HD1 | 24+28 | 0~1.905 | 1.905 | 2025.01.03 | 合格
YWX9-1 | 对接焊缝 | 腹板横向对接焊缝 | F-HD2 | 24+28 | 0~1.905 | 1.905 | 2025.01.03 | 合格
YWX9-1 | 熔透角焊缝 | 腹板与顶板角接焊缝 | FT-R1 | 24⊥16 | 0~11.5 | 11.5 | 2025.01.03 | 合格
YWX9-1 | 熔透角焊缝 | 腹板与顶板角接焊缝 | FT-R2 | 24⊥24 | 0~11.5 | 11.5 | 2025.01.03 | 合格
YWX9-1 | 熔透角焊缝 | 腹板与底板角接焊缝 | FD-R1 | 24⊥14 | 0~18 | 18 | 2025.01.03 | 合格
YWX9-1 | 熔透角焊缝 | 腹板与底板角接焊缝 | FD-R2 | 24⊥24 | 0~18 | 18 | 2025.01.03 | 合格
YWX9-1 | 熔透角焊缝 | 外隔板与腹板角接焊缝 | WGF-P1 | 12⊥24 | 0~1.896 | 1.896 | 2025.01.03 | 合格
YWX9-1 | 熔透角焊缝 | 外隔板与腹板角接焊缝 | WGF-P2 | 12⊥24 | 0~1.896 | 1.896 | 2025.01.03 | 合格
YWX9-1 | 熔透角焊缝 | 外隔板与腹板角接焊缝 | WGF-P3 | 12⊥24 | 0~1.896 | 1.896 | 2025.01.03 | 合格
YWX9-1 | 熔透角焊缝 | 外隔板与腹板角接焊缝 | WGF-P4 | 12⊥24 | 0~1.896 | 1.896 | 2025.01.03 | 合格
YWX9-1 | 熔透角焊缝 | 外隔板与腹板角接焊缝 | WGF-P5 | 20⊥24 | 0~1.896 | 1.896 | 2025.01.03 | 合格
YWX9-1 | 熔透角焊缝 | 外隔板与腹板角接焊缝 | WGF-P6 | 20⊥24 | 0~1.896 | 1.896 | 2025.01.03 | 合格
YWX9-1 | 熔透角焊缝 | 外隔板与腹板角接焊缝 | WGF-P7 | 20⊥24 | 0~1.896 | 1.896 | 2025.01.03 | 合格
YWX9-1 | 熔透角焊缝 | 吊耳处隔板与腹板角接焊缝 | DRGF-P1 | 24⊥24 | 0~1.858 | 1.858 | 2025.01.03 | 合格
YWX9-1 | 熔透角焊缝 | 吊耳处隔板与腹板角接焊缝 | DRGF-P2 | 24⊥24 | 0~1.858 | 1.858 | 2025.01.03 | 合格
YWX9-1 | 熔透角焊缝 | 吊耳处隔板与腹板角接焊缝 | DRGF-P3 | 24⊥24 | 0~1.858 | 1.858 | 2025.01.03 | 合格
YWX9-1 | 熔透角焊缝 | 吊耳处隔板与腹板角接焊缝 | DRGF-P4 | 24⊥24 | 0~1.858 | 1.858 | 2025.01.03 | 合格
YWX9-1 | 熔透角焊缝 | 吊耳与顶板熔透角焊缝 | DRD-R1 | 50⊥32 | 0~1 | 1 | 2025.01.03 | 合格
YWX9-1 | 熔透角焊缝 | 支座隔板与顶板角接焊缝 | ZHT-P1 | 36⊥32 | 0~1.777 | 1.777 | 2025.01.03 | 合格
YWX9-1 | 熔透角焊缝 | 支座隔板与底板角接焊缝 | ZHD-R1 | 36⊥36 | 0~1.777 | 1.777 | 2025.01.03 | 合格
YWX9-1 | 熔透角焊缝 | 支座隔板与腹板角接焊缝 | ZHF-P1 | 36⊥36 | 0~2.153 | 2.153 | 2025.01.03 | 合格
YWX9-1 | 熔透角焊缝 | 支座隔板与腹板角接焊缝 | ZHF-P2 | 36⊥36 | 0~2.153 | 2.153 | 2025.01.03 | 合格
YWX9-1 | 熔透角焊缝 | 支座横向加劲与底板 | JBZHD-R1 | 32⊥36 | 0~0.614 | 0.614 | 2025.01.03 | 合格
YWX9-1 | 熔透角焊缝 | 支座横向加劲与底板 | JBZHD-R2 | 32⊥36 | 0~0.614 | 0.614 | 2025.01.03 | 合格
YWX9-1 | 熔透角焊缝 | 支座横向加劲与底板 | JBZHD-R3 | 32⊥36 | 0~0.614 | 0.614 | 2025.01.03 | 合格
YWX9-1 | 熔透角焊缝 | 支座横向加劲与底板 | JBZHD-R4 | 32⊥36 | 0~0.418 | 0.418 | 2025.01.03 | 合格
YWX9-1 | 熔透角焊缝 | 支座横向加劲与底板 | JBZHD-R5 | 32⊥36 | 0~0.418 | 0.418 | 2025.01.03 | 合格
YWX9-1 | 熔透角焊缝 | 支座横向加劲与底板 | JBZHD-R6 | 32⊥36 | 0~0.418 | 0.418 | 2025.01.03 | 合格
YWX9-1 | 熔透角焊缝 | 支座横向加劲与底板 | JBZHD-R7 | 32⊥36 | 0~0.418 | 0.418 | 2025.01.03 | 合格
YWX9-1 | 熔透角焊缝 | 支座横向加劲与底板 | JBZHD-R8 | 32⊥36 | 0~0.412 | 0.412 | 2025.01.03 | 合格
YWX9-1 | 熔透角焊缝 | 支座横向加劲与底板 | JBZHD-R9 | 32⊥36 | 0~0.412 | 0.412 | 2025.01.03 | 合格
YWX9-1 | 熔透角焊缝 | 支座横向加劲与底板 | JBZHD-R10 | 32⊥36 | 0~0.664 | 0.664 | 2025.01.03 | 合格
YWX9-1 | 熔透角焊缝 | 支座横向加劲与底板 | JBZHD-R11 | 32⊥36 | 0~0.664 | 0.664 | 2025.01.03 | 合格
YWX9-1 | 熔透角焊缝 | 支座纵向加劲与底板 | JBZZD-R1 | 32⊥36 | 0~0.782 | 0.782 | 2025.01.03 | 合格
YWX9-1 | 熔透角焊缝 | 支座纵向加劲与底板 | JBZZD-R2 | 32⊥36 | 0~0.782 | 0.782 | 2025.01.03 | 合格
YWX9-1 | 熔透角焊缝 | 支座纵向加劲与底板 | JBZZD-R3 | 32⊥36 | 0~0.782 | 0.782 | 2025.01.03 | 合格
YWX9-1 | 熔透角焊缝 | 支座纵向加劲与底板 | JBZZD-R4 | 32⊥36 | 0~0.782 | 0.782 | 2025.01.03 | 合格
YWX9-1 | 熔透角焊缝 | 支座纵向加劲与底板 | JBZZD-R5 | 32⊥36 | 0~0.782 | 0.782 | 2025.01.03 | 合格
YWX9-1 | 熔透角焊缝 | 支座纵向加劲与底板 | JBZZD-R6 | 32⊥36 | 0~0.782 | 0.782 | 2025.01.03 | 合格
YWX9-1 | 熔透角焊缝 | 支座纵向加劲与底板 | JBZZD-R7 | 32⊥36 | 0~0.384 | 0.384 | 2025.01.03 | 合格
YWX9-1 | 熔透角焊缝 | 支座纵向加劲与底板 | JBZZD-R8 | 32⊥36 | 0~0.384 | 0.384 | 2025.01.03 | 合格
YWX9-1 | 熔透角焊缝 | 支座纵向加劲与底板 | JBZZD-R9 | 32⊥36 | 0~0.368 | 0.368 | 2025.01.03 | 合格
YWX9-1 | 熔透角焊缝 | 支座纵向加劲与底板 | JBZZD-R10 | 32⊥36 | 0~0.368 | 0.368 | 2025.01.03 | 合格
YWX9-1 | 熔透角焊缝 | 支座纵向加劲与横向加劲 | JBHZ-1 | 32⊥32 | 0~0.8 | 0.8 | 2025.01.03 | 合格
YWX9-1 | 熔透角焊缝 | 支座纵向加劲与横向加劲 | JBHZ-2 | 32⊥32 | 0~0.8 | 0.8 | 2025.01.03 | 合格
YWX9-1 | 熔透角焊缝 | 支座纵向加劲与横向加劲 | JBHZ-3 | 32⊥32 | 0~0.8 | 0.8 | 2025.01.03 | 合格
YWX9-1 | 熔透角焊缝 | 支座纵向加劲与横向加劲 | JBHZ-4 | 32⊥32 | 0~0.8 | 0.8 | 2025.01.03 | 合格
YWX9-1 | 熔透角焊缝 | 支座纵向加劲与横向加劲 | JBHZ-5 | 32⊥32 | 0~0.8 | 0.8 | 2025.01.03 | 合格
YWX9-1 | 熔透角焊缝 | 支座纵向加劲与横向加劲 | JBHZ-6 | 32⊥32 | 0~1 | 1 | 2025.01.03 | 合格
YWX9-1 | 熔透角焊缝 | 支座纵向加劲与横向加劲 | JBHZ-7 | 32⊥32 | 0~1 | 1 | 2025.01.03 | 合格
YWX9-1 | 熔透角焊缝 | 支座纵向加劲与横向加劲 | JBHZ-8 | 32⊥32 | 0~1 | 1 | 2025.01.03 | 合格
YWX9-1 | 熔透角焊缝 | 支座纵向加劲与横向加劲 | JBHZ-9 | 32⊥32 | 0~1 | 1 | 2025.01.03 | 合格
YWX9-1 | 熔透角焊缝 | 支座纵向加劲与横向加劲 | JBHZ-10 | 32⊥32 | 0~1 | 1 | 2025.01.03 | 合格
YWX9-1 | 熔透角焊缝 | 支座纵向加劲与横向加劲 | JBHZ-11 | 32⊥32 | 0~1 | 1 | 2025.01.03 | 合格
YWX9-1 | 熔透角焊缝 | 支座纵向加劲与横向加劲 | JBHZ-12 | 32⊥32 | 0~1 | 1 | 2025.01.03 | 合格
YWX9-1 | 熔透角焊缝 | 支座纵向加劲与横向加劲 | JBHZ-13 | 32⊥32 | 0~1 | 1 | 2025.01.03 | 合格
YWX9-1 | 熔透角焊缝 | 支座纵向加劲与横向加劲 | JBHZ-14 | 32⊥32 | 0~1 | 1 | 2025.01.03 | 合格
YWX9-1 | 熔透角焊缝 | 支座纵向加劲与横向加劲 | JBHZ-15 | 32⊥32 | 0~1 | 1 | 2025.01.03 | 合格
YWX9-1 | 熔透角焊缝 | 支座纵向加劲与横向加劲 | JBHZ-16 | 32⊥32 | 0~1 | 1 | 2025.01.03 | 合格
YWX9-1 | 熔透角焊缝 | 支座纵向加劲与横向加劲 | JBHZ-17 | 32⊥32 | 0~1 | 1 | 2025.01.03 | 合格
YWX9-1 | 熔透角焊缝 | 支座横向加劲与腹板 | JBHZF-1 | 32⊥36 | 0~0.8 | 0.8 | 2025.01.03 | 合格
YWX9-1 | 熔透角焊缝 | 支座横向加劲与腹板 | JBHZF-2 | 32⊥36 | 0~0.8 | 0.8 | 2025.01.03 | 合格
YWX9-1 | 熔透角焊缝 | 支座横向加劲与腹板 | JBHZF-3 | 32⊥36 | 0~0.8 | 0.8 | 2025.01.03 | 合格
YWX9-1 | 熔透角焊缝 | 支座横向加劲与腹板 | JBHZF-4 | 32⊥36 | 0~1 | 1 | 2025.01.03 | 合格
YWX9-1 | 熔透角焊缝 | 支座横向加劲与腹板 | JBHZF-5 | 32⊥36 | 0~1 | 1 | 2025.01.03 | 合格
YWX9-1 | 熔透角焊缝 | 支座横向加劲与腹板 | JBHZF-6 | 32⊥36 | 0~1 | 1 | 2025.01.03 | 合格
YWX9-1 | 熔透角焊缝 | 支座横向加劲与腹板 | JBHZF-7 | 32⊥36 | 0~1 | 1 | 2025.01.03 | 合格
YWX9-1 | 熔透角焊缝 | 支座加劲与支座隔板 | JBZHG-R1 | 32⊥36 | 0~1 | 1 | 2025.01.03 | 合格
YWX9-1 | 熔透角焊缝 | 支座加劲与支座隔板 | JBZHG-R2 | 32⊥36 | 0~1 | 1 | 2025.01.03 | 合格
YWX9-1 | 熔透角焊缝 | 支座加劲与支座隔板 | JBZHG-R3 | 32⊥36 | 0~1.3 | 1.3 | 2025.01.03 | 合格
YWX9-1 | 熔透角焊缝 | 支座加劲与支座隔板 | JBZHG-R4 | 32⊥36 | 0~1.3 | 1.3 | 2025.01.03 | 合格
YWX9-1 | 熔透角焊缝 | 支座加劲与支座隔板 | JBZHG-R5 | 32⊥36 | 0~1.3 | 1.3 | 2025.01.03 | 合格
YWX9-1 | 熔透角焊缝 | 支座加劲与支座隔板 | JBZHG-R6 | 32⊥36 | 0~1.3 | 1.3 | 2025.01.03 | 合格
YNX9-1 | 对接焊缝 | 顶板纵向对接焊缝 | T-ZD1 | 16+28 | 0~3.9 | 3.9 | 2025.01.04 | 合格
YNX9-1 | 对接焊缝 | 顶板纵向对接焊缝 | T-ZD2 | 20+36 | 0~3.188 | 3.188 | 2025.01.04 | 合格
YNX9-1 | 对接焊缝 | 顶板纵向对接焊缝 | T-ZD3 | 36+36 | 0~10.351 | 10.351 | 2025.01.04 | 合格
YNX9-1 | 对接焊缝 | 顶板纵向对接焊缝 | T-ZD4 | 20+36 | 0~3.549 | 3.549 | 2025.01.04 | 合格
YNX9-1 | 对接焊缝 | 顶板纵向对接焊缝 | T-ZD5 | 36+36 | 0~8.742 | 8.742 | 2025.01.04 | 合格
YNX9-1 | 对接焊缝 | 顶板横向对接焊缝 | T-HD1 | 16+20 | 0~0.62 | 0.62 | 2025.01.04 | 合格
YNX9-1 | 对接焊缝 | 顶板横向对接焊缝 | T-HD2 | 20+36 | 0~0.62 | 0.62 | 2025.01.04 | 合格
YNX9-1 | 对接焊缝 | 顶板横向对接焊缝 | T-HD3 | 36+20 | 0~0.62 | 0.62 | 2025.01.04 | 合格
YNX9-1 | 对接焊缝 | 顶板横向对接焊缝 | T-HD4 | 28+36 | 0~2.75 | 2.75 | 2025.01.04 | 合格
YNX9-1 | 对接焊缝 | 顶板横向对接焊缝 | T-HD5 | 36+36 | 0~0.25 | 0.25 | 2025.01.04 | 合格
YNX9-1 | 对接焊缝 | 底板横向对接焊缝 | D-HD1 | 28+36 | 0~2.217 | 2.217 | 2025.01.04 | 合格
YNX9-1 | 对接焊缝 | 腹板横向对接焊缝 | F-HD1 | 28+36 | 0~2.224 | 2.224 | 2025.01.04 | 合格
YNX9-1 | 对接焊缝 | 腹板横向对接焊缝 | F-HD2 | 28+36 | 0~2.224 | 2.224 | 2025.01.04 | 合格
YNX9-1 | 熔透角焊缝 | 腹板与顶板角接焊缝 | FT-R1 | 28⊥16 | 0~11.5 | 11.5 | 2025.01.04 | 合格
YNX9-1 | 熔透角焊缝 | 腹板与顶板角接焊缝 | FT-R2 | 36⊥36 | 0~11.5 | 11.5 | 2025.01.04 | 合格
YNX9-1 | 熔透角焊缝 | 腹板与底板角接焊缝 | FD-R1 | 28⊥28 | 0~18 | 18 | 2025.01.04 | 合格
YNX9-1 | 熔透角焊缝 | 腹板与底板角接焊缝 | FD-R2 | 28⊥36 | 0~18 | 18 | 2025.01.04 | 合格
YNX9-1 | 熔透角焊缝 | 外隔板与腹板角接焊缝 | WGF-P1 | 12⊥28 | 0~2.146 | 2.146 | 2025.01.04 | 合格
YNX9-1 | 熔透角焊缝 | 外隔板与腹板角接焊缝 | WGF-P2 | 12⊥28 | 0~2.146 | 2.146 | 2025.01.04 | 合格
YNX9-1 | 熔透角焊缝 | 外隔板与腹板角接焊缝 | WGF-P3 | 12⊥28 | 0~2.146 | 2.146 | 2025.01.04 | 合格
YNX9-1 | 熔透角焊缝 | 外隔板与腹板角接焊缝 | WGF-P4 | 12⊥28 | 0~2.146 | 2.146 | 2025.01.04 | 合格
YNX9-1 | 熔透角焊缝 | 外隔板与腹板角接焊缝 | WGF-P5 | 20⊥36 | 0~2.146 | 2.146 | 2025.01.04 | 合格
YNX9-1 | 熔透角焊缝 | 外隔板与腹板角接焊缝 | WGF-P6 | 20⊥36 | 0~2.146 | 2.146 | 2025.01.04 | 合格
YNX9-1 | 熔透角焊缝 | 外隔板与腹板角接焊缝 | WGF-P7 | 20⊥36 | 0~2.146 | 2.146 | 2025.01.04 | 合格
YNX9-1 | 熔透角焊缝 | 横梁与腹板角接焊缝 | HLF-R1 | 16⊥28 | 0~2.182 | 2.182 | 2025.01.04 | 合格
YNX9-1 | 熔透角焊缝 | 横梁与腹板角接焊缝 | HLF-R2 | 16⊥28 | 0~2.182 | 2.182 | 2025.01.04 | 合格
YNX9-1 | 熔透角焊缝 | 横梁与腹板角接焊缝 | HLF-R3 | 16⊥28 | 0~2.182 | 2.182 | 2025.01.04 | 合格
YNX9-1 | 熔透角焊缝 | 横梁与腹板角接焊缝 | HLF-R4 | 16⊥28 | 0~2.182 | 2.182 | 2025.01.04 | 合格
YNX9-1 | 熔透角焊缝 | 横梁与腹板角接焊缝 | HLF-R5 | 24⊥36 | 0~2.182 | 2.182 | 2025.01.04 | 合格
YNX9-1 | 熔透角焊缝 | 横梁与腹板角接焊缝 | HLF-R6 | 24⊥36 | 0~2.182 | 2.182 | 2025.01.04 | 合格
YNX9-1 | 熔透角焊缝 | 横梁与腹板角接焊缝 | HLF-R7 | 24⊥36 | 0~2.182 | 2.182 | 2025.01.04 | 合格
YNX9-1 | 熔透角焊缝 | 吊耳处隔板与腹板角接焊缝 | DRGF-P1 | 28⊥28 | 0~2.169 | 2.169 | 2025.01.04 | 合格
YNX9-1 | 熔透角焊缝 | 吊耳处隔板与腹板角接焊缝 | DRGF-P2 | 28⊥28 | 0~2.169 | 2.169 | 2025.01.04 | 合格
YNX9-1 | 熔透角焊缝 | 吊耳与顶板熔透角焊缝 | DRD-R1 | 50⊥32 | 0~1 | 1 | 2025.01.04 | 合格
YNX9-1 | 熔透角焊缝 | 吊耳与顶板熔透角焊缝 | DRD-R2 | 50⊥32 | 0~1 | 1 | 2025.01.04 | 合格
YNX9-1 | 熔透角焊缝 | 吊耳与顶板熔透角焊缝 | DRD-R3 | 50⊥32 | 0~1 | 1 | 2025.01.04 | 合格
YNX9-1 | 熔透角焊缝 | 支座隔板与顶板角接焊缝 | ZHT-P1 | 36⊥32 | 0~1.777 | 1.777 | 2025.01.04 | 合格
YNX9-1 | 熔透角焊缝 | 支座隔板与底板角接焊缝 | ZHD-R1 | 36⊥36 | 0~1.777 | 1.777 | 2025.01.04 | 合格
YNX9-1 | 熔透角焊缝 | 支座隔板与腹板角接焊缝 | ZHF-P1 | 36⊥36 | 0~2.153 | 2.153 | 2025.01.04 | 合格
YNX9-1 | 熔透角焊缝 | 支座隔板与腹板角接焊缝 | ZHF-P2 | 36⊥36 | 0~2.153 | 2.153 | 2025.01.04 | 合格
YNX9-1 | 熔透角焊缝 | 支座横向加劲与底板 | JBZHD-R1 | 32⊥36 | 0~0.614 | 0.614 | 2025.01.04 | 合格
YNX9-1 | 熔透角焊缝 | 支座横向加劲与底板 | JBZHD-R2 | 32⊥36 | 0~0.614 | 0.614 | 2025.01.04 | 合格
YNX9-1 | 熔透角焊缝 | 支座横向加劲与底板 | JBZHD-R3 | 32⊥36 | 0~0.614 | 0.614 | 2025.01.04 | 合格
YNX9-1 | 熔透角焊缝 | 支座横向加劲与底板 | JBZHD-R4 | 32⊥36 | 0~0.418 | 0.418 | 2025.01.04 | 合格
YNX9-1 | 熔透角焊缝 | 支座横向加劲与底板 | JBZHD-R5 | 32⊥36 | 0~0.418 | 0.418 | 2025.01.04 | 合格
YNX9-1 | 熔透角焊缝 | 支座横向加劲与底板 | JBZHD-R6 | 32⊥36 | 0~0.418 | 0.418 | 2025.01.04 | 合格
YNX9-1 | 熔透角焊缝 | 支座横向加劲与底板 | JBZHD-R7 | 32⊥36 | 0~0.418 | 0.418 | 2025.01.04 | 合格
YNX9-1 | 熔透角焊缝 | 支座横向加劲与底板 | JBZHD-R8 | 32⊥36 | 0~0.412 | 0.412 | 2025.01.04 | 合格
YNX9-1 | 熔透角焊缝 | 支座横向加劲与底板 | JBZHD-R9 | 32⊥36 | 0~0.412 | 0.412 | 2025.01.04 | 合格
YNX9-1 | 熔透角焊缝 | 支座横向加劲与底板 | JBZHD-R10 | 32⊥36 | 0~0.664 | 0.664 | 2025.01.04 | 合格
YNX9-1 | 熔透角焊缝 | 支座横向加劲与底板 | JBZHD-R11 | 32⊥36 | 0~0.664 | 0.664 | 2025.01.04 | 合格
YNX9-1 | 熔透角焊缝 | 支座纵向加劲与底板 | JBZZD-R1 | 32⊥36 | 0~0.782 | 0.782 | 2025.01.04 | 合格
YNX9-1 | 熔透角焊缝 | 支座纵向加劲与底板 | JBZZD-R2 | 32⊥36 | 0~0.782 | 0.782 | 2025.01.04 | 合格
YNX9-1 | 熔透角焊缝 | 支座纵向加劲与底板 | JBZZD-R3 | 32⊥36 | 0~0.782 | 0.782 | 2025.01.04 | 合格
YNX9-1 | 熔透角焊缝 | 支座纵向加劲与底板 | JBZZD-R4 | 32⊥36 | 0~0.782 | 0.782 | 2025.01.04 | 合格
YNX9-1 | 熔透角焊缝 | 支座纵向加劲与底板 | JBZZD-R5 | 32⊥36 | 0~0.782 | 0.782 | 2025.01.04 | 合格
YNX9-1 | 熔透角焊缝 | 支座纵向加劲与底板 | JBZZD-R6 | 32⊥36 | 0~0.782 | 0.782 | 2025.01.04 | 合格
YNX9-1 | 熔透角焊缝 | 支座纵向加劲与底板 | JBZZD-R7 | 32⊥36 | 0~0.384 | 0.384 | 2025.01.04 | 合格
YNX9-1 | 熔透角焊缝 | 支座纵向加劲与底板 | JBZZD-R8 | 32⊥36 | 0~0.384 | 0.384 | 2025.01.04 | 合格
YNX9-1 | 熔透角焊缝 | 支座纵向加劲与底板 | JBZZD-R9 | 32⊥36 | 0~0.368 | 0.368 | 2025.01.04 | 合格
YNX9-1 | 熔透角焊缝 | 支座纵向加劲与底板 | JBZZD-R10 | 32⊥36 | 0~0.368 | 0.368 | 2025.01.04 | 合格
YNX9-1 | 熔透角焊缝 | 支座纵向加劲与横向加劲 | JBHZ-1 | 32⊥32 | 0~0.8 | 0.8 | 2025.01.04 | 合格
YNX9-1 | 熔透角焊缝 | 支座纵向加劲与横向加劲 | JBHZ-2 | 32⊥32 | 0~0.8 | 0.8 | 2025.01.04 | 合格
YNX9-1 | 熔透角焊缝 | 支座纵向加劲与横向加劲 | JBHZ-3 | 32⊥32 | 0~0.8 | 0.8 | 2025.01.04 | 合格
YNX9-1 | 熔透角焊缝 | 支座纵向加劲与横向加劲 | JBHZ-4 | 32⊥32 | 0~0.8 | 0.8 | 2025.01.04 | 合格
YNX9-1 | 熔透角焊缝 | 支座纵向加劲与横向加劲 | JBHZ-5 | 32⊥32 | 0~0.8 | 0.8 | 2025.01.04 | 合格
YNX9-1 | 熔透角焊缝 | 支座纵向加劲与横向加劲 | JBHZ-6 | 32⊥32 | 0~1 | 1 | 2025.01.04 | 合格
YNX9-1 | 熔透角焊缝 | 支座纵向加劲与横向加劲 | JBHZ-7 | 32⊥32 | 0~1 | 1 | 2025.01.04 | 合格
YNX9-1 | 熔透角焊缝 | 支座纵向加劲与横向加劲 | JBHZ-8 | 32⊥32 | 0~1 | 1 | 2025.01.04 | 合格
YNX9-1 | 熔透角焊缝 | 支座纵向加劲与横向加劲 | JBHZ-9 | 32⊥32 | 0~1 | 1 | 2025.01.04 | 合格
YNX9-1 | 熔透角焊缝 | 支座纵向加劲与横向加劲 | JBHZ-10 | 32⊥32 | 0~1 | 1 | 2025.01.04 | 合格
YNX9-1 | 熔透角焊缝 | 支座纵向加劲与横向加劲 | JBHZ-11 | 32⊥32 | 0~1 | 1 | 2025.01.04 | 合格
YNX9-1 | 熔透角焊缝 | 支座纵向加劲与横向加劲 | JBHZ-12 | 32⊥32 | 0~1 | 1 | 2025.01.04 | 合格
YNX9-1 | 熔透角焊缝 | 支座纵向加劲与横向加劲 | JBHZ-13 | 32⊥32 | 0~1 | 1 | 2025.01.04 | 合格
YNX9-1 | 熔透角焊缝 | 支座纵向加劲与横向加劲 | JBHZ-14 | 32⊥32 | 0~1 | 1 | 2025.01.04 | 合格
YNX9-1 | 熔透角焊缝 | 支座纵向加劲与横向加劲 | JBHZ-15 | 32⊥32 | 0~1 | 1 | 2025.01.04 | 合格
YNX9-1 | 熔透角焊缝 | 支座纵向加劲与横向加劲 | JBHZ-16 | 32⊥32 | 0~1 | 1 | 2025.01.04 | 合格
YNX9-1 | 熔透角焊缝 | 支座纵向加劲与横向加劲 | JBHZ-17 | 32⊥32 | 0~1 | 1 | 2025.01.04 | 合格
YNX9-1 | 熔透角焊缝 | 支座横向加劲与腹板 | JBHZF-1 | 32⊥36 | 0~0.8 | 0.8 | 2025.01.04 | 合格
YNX9-1 | 熔透角焊缝 | 支座横向加劲与腹板 | JBHZF-2 | 32⊥36 | 0~0.8 | 0.8 | 2025.01.04 | 合格
YNX9-1 | 熔透角焊缝 | 支座横向加劲与腹板 | JBHZF-3 | 32⊥36 | 0~0.8 | 0.8 | 2025.01.04 | 合格
YNX9-1 | 熔透角焊缝 | 支座横向加劲与腹板 | JBHZF-4 | 32⊥36 | 0~1 | 1 | 2025.01.04 | 合格
YNX9-1 | 熔透角焊缝 | 支座横向加劲与腹板 | JBHZF-5 | 32⊥36 | 0~1 | 1 | 2025.01.04 | 合格
YNX9-1 | 熔透角焊缝 | 支座横向加劲与腹板 | JBHZF-6 | 32⊥36 | 0~1 | 1 | 2025.01.04 | 合格
YNX9-1 | 熔透角焊缝 | 支座横向加劲与腹板 | JBHZF-7 | 32⊥36 | 0~1 | 1 | 2025.01.04 | 合格
YNX9-1 | 熔透角焊缝 | 支座加劲与支座隔板 | JBZHG-R1 | 32⊥36 | 0~1 | 1 | 2025.01.04 | 合格
YNX9-1 | 熔透角焊缝 | 支座加劲与支座隔板 | JBZHG-R2 | 32⊥36 | 0~1 | 1 | 2025.01.04 | 合格
YNX9-1 | 熔透角焊缝 | 支座加劲与支座隔板 | JBZHG-R3 | 32⊥36 | 0~1.3 | 1.3 | 2025.01.04 | 合格
YNX9-1 | 熔透角焊缝 | 支座加劲与支座隔板 | JBZHG-R4 | 32⊥36 | 0~1.3 | 1.3 | 2025.01.04 | 合格
YNX9-1 | 熔透角焊缝 | 支座加劲与支座隔板 | JBZHG-R5 | 32⊥36 | 0~1.3 | 1.3 | 2025.01.04 | 合格
YNX9-1 | 熔透角焊缝 | 支座加劲与支座隔板 | JBZHG-R6 | 32⊥36 | 0~1.3 | 1.3 | 2025.01.04 | 合格
YNG1 | 对接焊缝 | 顶板横向对接焊缝 | T-HD-1 | 30+30 | 0~0.98 | 0.98 | 2024.12.24 | 合格
YNG1 | 对接焊缝 | 腹板横向对接焊缝 | F-HD-1 | 30+30 | 0~1.18 | 1.18 | 2024.12.24 | 合格
YNG1 | 对接焊缝 | 腹板横向对接焊缝 | F-HD-2 | 30+30 | 0~1.18 | 1.18 | 2024.12.24 | 合格
YNG1 | 对接焊缝 | 斜腹板横向对接焊缝 | XF-HD-1 | 30+30 | 0~0.64 | 0.64 | 2024.12.24 | 合格
YNG1 | 对接焊缝 | 斜腹板横向对接焊缝 | XF-HD-2 | 30+30 | 0~0.64 | 0.64 | 2024.12.24 | 合格
YNG1 | 对接焊缝 | 斜腹板横向对接焊缝 | XF-HD-3 | 30+30 | 0~0.64 | 0.64 | 2024.12.24 | 合格
YNG1 | 对接焊缝 | 斜腹板横向对接焊缝 | XF-HD-4 | 30+30 | 0~0.64 | 0.64 | 2024.12.24 | 合格
YNG1 | 对接焊缝 | 底板横向对接焊缝 | DF-HD-1 | 30+30 | 0~0.98 | 0.98 | 2024.12.24 | 合格
YNG1 | 对接焊缝 | 顶板与斜腹板纵向对接焊缝 | TF-ZD-1 | 30+30 | 0~1 | 1 | 2024.12.24 | 合格
YNG1 | 对接焊缝 | 顶板与斜腹板纵向对接焊缝 | TF-ZD-2 | 30+30 | 0~1 | 1 | 2024.12.24 | 合格
YNG1 | 对接焊缝 | 腹板与斜腹板纵向对接焊缝 | FF-ZD-1 | 30+30 | 0~1 | 1 | 2024.12.24 | 合格
YNG1 | 对接焊缝 | 腹板与斜腹板纵向对接焊缝 | FF-ZD-2 | 30+30 | 0~1 | 1 | 2024.12.24 | 合格
YNG1 | 对接焊缝 | 腹板与斜腹板纵向对接焊缝 | FF-ZD-3 | 30+30 | 0~1 | 1 | 2024.12.24 | 合格
YNG1 | 对接焊缝 | 腹板与斜腹板纵向对接焊缝 | FF-ZD-4 | 30+30 | 0~1 | 1 | 2024.12.24 | 合格
YNG1 | 对接焊缝 | 底板与斜腹板纵向对接焊缝 | DF-ZD-1 | 30+30 | 0~1 | 1 | 2024.12.24 | 合格
YNG1 | 对接焊缝 | 底板与斜腹板纵向对接焊缝 | DF-ZD-2 | 30+30 | 0~1 | 1 | 2024.12.24 | 合格
YNG1 | 熔透角焊缝 | 吊耳与底板熔透焊缝 | DRD-1 | 50⊥30 | 0~0.6 | 0.6 | 2024.12.24 | 不合格 |  |  | F1 | SL+2.1 | 18-20 | 600 | 0 | -2 | 600 | 2024.12.25
YNG1 | 熔透角焊缝 | 吊耳与隔板熔透焊缝 | DRG-1 | 50⊥30 | 0~0.6 | 0.6 | 2024.12.24 | 合格
YNG1 | 熔透角焊缝 | 吊耳与隔板熔透焊缝 | DRG-2 | 50⊥30 | 0~0.6 | 0.6 | 2024.12.24 | 合格
YNG2 | 对接焊缝 | 顶板横向对接焊缝 | T-HD-1 | 30+30 | 0~0.98 | 0.98 | 2024.12.22 | 合格
YNG2 | 对接焊缝 | 腹板横向对接焊缝 | F-HD-1 | 30+30 | 0~1.647 | 1.647 | 2024.12.22 | 合格
YNG2 | 对接焊缝 | 腹板横向对接焊缝 | F-HD-2 | 30+30 | 0~1.647 | 1.647 | 2024.12.22 | 合格
YNG2 | 对接焊缝 | 斜腹板横向对接焊缝 | XF-HD-1 | 30+30 | 0~0.64 | 0.64 | 2024.12.22 | 合格
YNG2 | 对接焊缝 | 斜腹板横向对接焊缝 | XF-HD-2 | 30+30 | 0~0.64 | 0.64 | 2024.12.22 | 合格
YNG2 | 对接焊缝 | 斜腹板横向对接焊缝 | XF-HD-3 | 30+30 | 0~0.64 | 0.64 | 2024.12.22 | 合格
YNG2 | 对接焊缝 | 斜腹板横向对接焊缝 | XF-HD-4 | 30+30 | 0~0.64 | 0.64 | 2024.12.22 | 合格
YNG2 | 对接焊缝 | 底板横向对接焊缝 | DF-HD-1 | 30+30 | 0~0.98 | 0.98 | 2024.12.22 | 合格
YNG2 | 对接焊缝 | 顶板与斜腹板纵向对接焊缝 | TF-ZD-1 | 30+30 | 0~1 | 1 | 2024.12.22 | 合格
YNG2 | 对接焊缝 | 顶板与斜腹板纵向对接焊缝 | TF-ZD-2 | 30+30 | 0~1 | 1 | 2024.12.22 | 合格
YNG2 | 对接焊缝 | 腹板与斜腹板纵向对接焊缝 | FF-ZD-1 | 30+30 | 0~1 | 1 | 2024.12.22 | 合格
YNG2 | 对接焊缝 | 腹板与斜腹板纵向对接焊缝 | FF-ZD-2 | 30+30 | 0~1 | 1 | 2024.12.22 | 合格
YNG2 | 对接焊缝 | 腹板与斜腹板纵向对接焊缝 | FF-ZD-3 | 30+30 | 0~1 | 1 | 2024.12.22 | 合格
YNG2 | 对接焊缝 | 腹板与斜腹板纵向对接焊缝 | FF-ZD-4 | 30+30 | 0~1 | 1 | 2024.12.22 | 合格
YNG2 | 对接焊缝 | 底板与斜腹板纵向对接焊缝 | DF-ZD-1 | 30+30 | 0~1 | 1 | 2024.12.22 | 合格
YNG2 | 对接焊缝 | 底板与斜腹板纵向对接焊缝 | DF-ZD-2 | 30+30 | 0~1 | 1 | 2024.12.22 | 合格
YNG2 | 熔透角焊缝 | 吊耳与底板熔透焊缝 | DRD-1 | 50⊥30 | 0~0.6 | 0.6 | 2024.12.22 | 不合格 |  |  | F1 | SL+4.2 | 18-20 | 600 | 0 | -2 | 600 | 2024.12.23
YNG2 | 熔透角焊缝 | 吊耳与底板熔透焊缝 | DRD-2 | 50⊥30 | 0~0.6 | 0.6 | 2024.12.22 | 不合格 |  |  | F1 | SL+2.1 | 18-20 | 600 | 0 | -2 | 600 | 2024.12.23
YNG2 | 熔透角焊缝 | 吊耳与底板熔透焊缝 | DRD-3 | 50⊥30 | 0~0.6 | 0.6 | 2024.12.22 | 不合格 |  |  | F1 | SL+2.7 | 18-20 | 600 | 0 | -2 | 600 | 2024.12.23
YNG2 | 熔透角焊缝 | 吊耳与隔板熔透焊缝 | DRG-1 | 50⊥30 | 0~0.6 | 0.6 | 2024.12.22 | 合格
YNG2 | 熔透角焊缝 | 吊耳与隔板熔透焊缝 | DRG-2 | 50⊥30 | 0~0.6 | 0.6 | 2024.12.22 | 合格
YNG2 | 熔透角焊缝 | 吊耳与隔板熔透焊缝 | DRG-3 | 50⊥30 | 0~0.6 | 0.6 | 2024.12.22 | 合格
YNG2 | 熔透角焊缝 | 吊耳与隔板熔透焊缝 | DRG-4 | 50⊥30 | 0~0.6 | 0.6 | 2024.12.22 | 合格
YNG2 | 熔透角焊缝 | 吊耳与隔板熔透焊缝 | DRG-5 | 50⊥30 | 0~0.6 | 0.6 | 2024.12.22 | 合格
YNG2 | 熔透角焊缝 | 吊耳与隔板熔透焊缝 | DRG-6 | 50⊥30 | 0~0.6 | 0.6 | 2024.12.22 | 合格
YNG3 | 对接焊缝 | 顶板横向对接焊缝 | T-HD-1 | 30+30 | 0~0.98 | 0.98 | 2024.12.21 | 合格
YNG3 | 对接焊缝 | 腹板横向对接焊缝 | F-HD-1 | 30+30 | 0~1.39 | 1.39 | 2024.12.21 | 合格
YNG3 | 对接焊缝 | 腹板横向对接焊缝 | F-HD-2 | 30+30 | 0~1.39 | 1.39 | 2024.12.21 | 合格
YNG3 | 对接焊缝 | 斜腹板横向对接焊缝 | XF-HD-1 | 30+30 | 0~0.64 | 0.64 | 2024.12.21 | 合格
YNG3 | 对接焊缝 | 斜腹板横向对接焊缝 | XF-HD-2 | 30+30 | 0~0.64 | 0.64 | 2024.12.21 | 合格
YNG3 | 对接焊缝 | 斜腹板横向对接焊缝 | XF-HD-3 | 30+30 | 0~0.64 | 0.64 | 2024.12.21 | 合格
YNG3 | 对接焊缝 | 斜腹板横向对接焊缝 | XF-HD-4 | 30+30 | 0~0.64 | 0.64 | 2024.12.21 | 合格
YNG3 | 对接焊缝 | 底板横向对接焊缝 | DF-HD-1 | 30+30 | 0~0.98 | 0.98 | 2024.12.21 | 合格
YNG3 | 对接焊缝 | 顶板与斜腹板纵向对接焊缝 | TF-ZD-1 | 30+30 | 0~1 | 1 | 2024.12.21 | 合格
YNG3 | 对接焊缝 | 顶板与斜腹板纵向对接焊缝 | TF-ZD-2 | 30+30 | 0~1 | 1 | 2024.12.21 | 合格
YNG3 | 对接焊缝 | 腹板与斜腹板纵向对接焊缝 | FF-ZD-1 | 30+30 | 0~1 | 1 | 2024.12.21 | 合格
YNG3 | 对接焊缝 | 腹板与斜腹板纵向对接焊缝 | FF-ZD-2 | 30+30 | 0~1 | 1 | 2024.12.21 | 合格
YNG3 | 对接焊缝 | 腹板与斜腹板纵向对接焊缝 | FF-ZD-3 | 30+30 | 0~1 | 1 | 2024.12.21 | 合格
YNG3 | 对接焊缝 | 腹板与斜腹板纵向对接焊缝 | FF-ZD-4 | 30+30 | 0~1 | 1 | 2024.12.21 | 合格
YNG3 | 对接焊缝 | 底板与斜腹板纵向对接焊缝 | DF-ZD-1 | 30+30 | 0~1 | 1 | 2024.12.21 | 合格
YNG3 | 对接焊缝 | 底板与斜腹板纵向对接焊缝 | DF-ZD-2 | 30+30 | 0~1 | 1 | 2024.12.21 | 合格
YNG3 | 熔透角焊缝 | 吊耳与底板熔透焊缝 | DRD-1 | 50⊥30 | 0~0.6 | 0.6 | 2024.12.21 | 不合格 |  |  | F1 | SL+1.6 | 18-20 | 600 | 0 | -2 | 600 | 2024.12.22
YNG3 | 熔透角焊缝 | 吊耳与底板熔透焊缝 | DRD-2 | 50⊥30 | 0~0.6 | 0.6 | 2024.12.21 | 不合格 |  |  | F1 | SL+2.2 | 18-20 | 600 | 0 | -2 | 600 | 2024.12.22
YNG3 | 熔透角焊缝 | 吊耳与底板熔透焊缝 | DRD-3 | 50⊥30 | 0~0.6 | 0.6 | 2024.12.21 | 不合格 |  |  | F1 | SL+3.5 | 18-20 | 600 | 0 | -2 | 600 | 2024.12.22
YNG3 | 熔透角焊缝 | 吊耳与隔板熔透焊缝 | DRG-1 | 50⊥30 | 0~0.6 | 0.6 | 2024.12.21 | 合格
YNG3 | 熔透角焊缝 | 吊耳与隔板熔透焊缝 | DRG-2 | 50⊥30 | 0~0.6 | 0.6 | 2024.12.21 | 合格
YNG3 | 熔透角焊缝 | 吊耳与隔板熔透焊缝 | DRG-3 | 50⊥30 | 0~0.6 | 0.6 | 2024.12.21 | 合格
YNG3 | 熔透角焊缝 | 吊耳与隔板熔透焊缝 | DRG-4 | 50⊥30 | 0~0.6 | 0.6 | 2024.12.21 | 合格
YNG3 | 熔透角焊缝 | 吊耳与隔板熔透焊缝 | DRG-5 | 50⊥30 | 0~0.6 | 0.6 | 2024.12.21 | 合格
YNG3 | 熔透角焊缝 | 吊耳与隔板熔透焊缝 | DRG-6 | 50⊥30 | 0~0.6 | 0.6 | 2024.12.21 | 合格
YNG4 | 对接焊缝 | 顶板横向对接焊缝 | T-HD-1 | 30+30 | 0~0.24 | 0.24 | 2024.12.20 | 合格
YNG4 | 对接焊缝 | 腹板横向对接焊缝 | F-HD-1 | 30+30 | 0~0.24 | 0.24 | 2024.12.20 | 合格
YNG4 | 对接焊缝 | 腹板横向对接焊缝 | F-HD-2 | 30+30 | 0~0.24 | 0.24 | 2024.12.20 | 合格
YNG4 | 对接焊缝 | 斜腹板横向对接焊缝 | XF-HD-1 | 30+30 | 0~0.64 | 0.64 | 2024.12.20 | 合格
YNG4 | 对接焊缝 | 斜腹板横向对接焊缝 | XF-HD-2 | 30+30 | 0~0.64 | 0.64 | 2024.12.20 | 合格
YNG4 | 对接焊缝 | 斜腹板横向对接焊缝 | XF-HD-3 | 30+30 | 0~0.64 | 0.64 | 2024.12.20 | 合格
YNG4 | 对接焊缝 | 斜腹板横向对接焊缝 | XF-HD-4 | 30+30 | 0~0.64 | 0.64 | 2024.12.20 | 合格
YNG4 | 对接焊缝 | 底板横向对接焊缝 | DF-HD-1 | 30+30 | 0~0.24 | 0.24 | 2024.12.20 | 合格
YNG4 | 对接焊缝 | 顶板与斜腹板纵向对接焊缝 | TF-ZD-1 | 30+30 | 0~1 | 1 | 2024.12.20 | 合格
YNG4 | 对接焊缝 | 顶板与斜腹板纵向对接焊缝 | TF-ZD-2 | 30+30 | 0~1 | 1 | 2024.12.20 | 合格
YNG4 | 对接焊缝 | 腹板与斜腹板纵向对接焊缝 | FF-ZD-1 | 30+30 | 0~1 | 1 | 2024.12.20 | 合格
YNG4 | 对接焊缝 | 腹板与斜腹板纵向对接焊缝 | FF-ZD-2 | 30+30 | 0~1 | 1 | 2024.12.20 | 合格
YNG4 | 对接焊缝 | 腹板与斜腹板纵向对接焊缝 | FF-ZD-3 | 30+30 | 0~1 | 1 | 2024.12.20 | 合格
YNG4 | 对接焊缝 | 腹板与斜腹板纵向对接焊缝 | FF-ZD-4 | 30+30 | 0~1 | 1 | 2024.12.20 | 合格
YNG4 | 对接焊缝 | 底板与斜腹板纵向对接焊缝 | DF-ZD-1 | 30+30 | 0~1 | 1 | 2024.12.20 | 合格
YNG4 | 对接焊缝 | 底板与斜腹板纵向对接焊缝 | DF-ZD-2 | 30+30 | 0~1 | 1 | 2024.12.20 | 合格
YNG4 | 熔透角焊缝 | 吊耳与底板熔透焊缝 | DRD-1 | 50⊥30 | 0~0.6 | 0.6 | 2024.12.20 | 合格
YNG4 | 熔透角焊缝 | 吊耳与底板熔透焊缝 | DRD-2 | 50⊥30 | 0~0.6 | 0.6 | 2024.12.20 | 合格
YNG4 | 熔透角焊缝 | 吊耳与底板熔透焊缝 | DRD-3 | 50⊥30 | 0~0.6 | 0.6 | 2024.12.20 | 合格
YNG4 | 熔透角焊缝 | 吊耳与隔板熔透焊缝 | DRG-1 | 50⊥30 | 0~0.6 | 0.6 | 2024.12.20 | 合格
YNG4 | 熔透角焊缝 | 吊耳与隔板熔透焊缝 | DRG-2 | 50⊥30 | 0~0.6 | 0.6 | 2024.12.20 | 合格
YNG4 | 熔透角焊缝 | 吊耳与隔板熔透焊缝 | DRG-3 | 50⊥30 | 0~0.6 | 0.6 | 2024.12.20 | 合格
YNG4 | 熔透角焊缝 | 吊耳与隔板熔透焊缝 | DRG-4 | 50⊥30 | 0~0.6 | 0.6 | 2024.12.20 | 合格
YNG4 | 熔透角焊缝 | 吊耳与隔板熔透焊缝 | DRG-5 | 50⊥30 | 0~0.6 | 0.6 | 2024.12.20 | 合格
YNG4 | 熔透角焊缝 | 吊耳与隔板熔透焊缝 | DRG-6 | 50⊥30 | 0~0.6 | 0.6 | 2024.12.20 | 合格
YNG5 | 对接焊缝 | 顶板横向对接焊缝 | T-HD-1 | 30+30 | 0~0.98 | 0.98 | 2024.12.26 | 合格
YNG5 | 对接焊缝 | 腹板横向对接焊缝 | F-HD-1 | 30+30 | 0~1.39 | 1.39 | 2024.12.26 | 合格
YNG5 | 对接焊缝 | 腹板横向对接焊缝 | F-HD-2 | 30+30 | 0~1.39 | 1.39 | 2024.12.26 | 合格
YNG5 | 对接焊缝 | 斜腹板横向对接焊缝 | XF-HD-1 | 30+30 | 0~0.64 | 0.64 | 2024.12.26 | 合格
YNG5 | 对接焊缝 | 斜腹板横向对接焊缝 | XF-HD-2 | 30+30 | 0~0.64 | 0.64 | 2024.12.26 | 合格
YNG5 | 对接焊缝 | 斜腹板横向对接焊缝 | XF-HD-3 | 30+30 | 0~0.64 | 0.64 | 2024.12.26 | 合格
YNG5 | 对接焊缝 | 斜腹板横向对接焊缝 | XF-HD-4 | 30+30 | 0~0.64 | 0.64 | 2024.12.26 | 合格
YNG5 | 对接焊缝 | 底板横向对接焊缝 | DF-HD-1 | 30+30 | 0~0.98 | 0.98 | 2024.12.26 | 合格
YNG5 | 对接焊缝 | 顶板与斜腹板纵向对接焊缝 | TF-ZD-1 | 30+30 | 0~1 | 1 | 2024.12.26 | 合格
YNG5 | 对接焊缝 | 顶板与斜腹板纵向对接焊缝 | TF-ZD-2 | 30+30 | 0~1 | 1 | 2024.12.26 | 合格
YNG5 | 对接焊缝 | 腹板与斜腹板纵向对接焊缝 | FF-ZD-1 | 30+30 | 0~1 | 1 | 2024.12.26 | 合格
YNG5 | 对接焊缝 | 腹板与斜腹板纵向对接焊缝 | FF-ZD-2 | 30+30 | 0~1 | 1 | 2024.12.26 | 合格
YNG5 | 对接焊缝 | 腹板与斜腹板纵向对接焊缝 | FF-ZD-3 | 30+30 | 0~1 | 1 | 2024.12.26 | 合格
YNG5 | 对接焊缝 | 腹板与斜腹板纵向对接焊缝 | FF-ZD-4 | 30+30 | 0~1 | 1 | 2024.12.26 | 合格
YNG5 | 对接焊缝 | 底板与斜腹板纵向对接焊缝 | DF-ZD-1 | 30+30 | 0~1 | 1 | 2024.12.26 | 合格
YNG5 | 对接焊缝 | 底板与斜腹板纵向对接焊缝 | DF-ZD-2 | 30+30 | 0~1 | 1 | 2024.12.26 | 合格
YNG5 | 熔透角焊缝 | 吊耳与底板熔透焊缝 | DRD-1 | 50⊥30 | 0~0.6 | 0.6 | 2024.12.26 | 不合格 |  |  | F1 | SL+3.4 | 18-20 | 600 | 0 | -2 | 600 | 2024.12.22
YNG5 | 熔透角焊缝 | 吊耳与底板熔透焊缝 | DRD-2 | 50⊥30 | 0~0.6 | 0.6 | 2024.12.26 | 不合格 |  |  | F1 | SL+4.6 | 18-20 | 600 | 0 | -2 | 600 | 2024.12.27
YNG5 | 熔透角焊缝 | 吊耳与底板熔透焊缝 | DRD-3 | 50⊥30 | 0~0.6 | 0.6 | 2024.12.26 | 不合格 |  |  | F1 | SL+1.5 | 18-20 | 600 | 0 | -2 | 600 | 2024.12.27
YNG5 | 熔透角焊缝 | 吊耳与隔板熔透焊缝 | DRG-1 | 50⊥30 | 0~0.6 | 0.6 | 2024.12.26 | 合格
YNG5 | 熔透角焊缝 | 吊耳与隔板熔透焊缝 | DRG-2 | 50⊥30 | 0~0.6 | 0.6 | 2024.12.26 | 合格
YNG5 | 熔透角焊缝 | 吊耳与隔板熔透焊缝 | DRG-3 | 50⊥30 | 0~0.6 | 0.6 | 2024.12.26 | 合格
YNG5 | 熔透角焊缝 | 吊耳与隔板熔透焊缝 | DRG-4 | 50⊥30 | 0~0.6 | 0.6 | 2024.12.26 | 合格
YNG5 | 熔透角焊缝 | 吊耳与隔板熔透焊缝 | DRG-5 | 50⊥30 | 0~0.6 | 0.6 | 2024.12.26 | 合格
YNG5 | 熔透角焊缝 | 吊耳与隔板熔透焊缝 | DRG-6 | 50⊥30 | 0~0.6 | 0.6 | 2024.12.26 | 合格
YNG6 | 对接焊缝 | 顶板横向对接焊缝 | T-HD-1 | 30+30 | 0~0.98 | 0.98 | 2024.12.27 | 合格
YNG6 | 对接焊缝 | 腹板横向对接焊缝 | F-HD-1 | 30+30 | 0~1.647 | 1.647 | 2024.12.27 | 合格
YNG6 | 对接焊缝 | 腹板横向对接焊缝 | F-HD-2 | 30+30 | 0~1.647 | 1.647 | 2024.12.27 | 合格
YNG6 | 对接焊缝 | 斜腹板横向对接焊缝 | XF-HD-1 | 30+30 | 0~0.64 | 0.64 | 2024.12.27 | 合格
YNG6 | 对接焊缝 | 斜腹板横向对接焊缝 | XF-HD-2 | 30+30 | 0~0.64 | 0.64 | 2024.12.27 | 合格
YNG6 | 对接焊缝 | 斜腹板横向对接焊缝 | XF-HD-3 | 30+30 | 0~0.64 | 0.64 | 2024.12.27 | 合格
YNG6 | 对接焊缝 | 斜腹板横向对接焊缝 | XF-HD-4 | 30+30 | 0~0.64 | 0.64 | 2024.12.27 | 合格
YNG6 | 对接焊缝 | 底板横向对接焊缝 | DF-HD-1 | 30+30 | 0~0.98 | 0.98 | 2024.12.27 | 合格
YNG6 | 对接焊缝 | 顶板与斜腹板纵向对接焊缝 | TF-ZD-1 | 30+30 | 0~1 | 1 | 2024.12.27 | 合格
YNG6 | 对接焊缝 | 顶板与斜腹板纵向对接焊缝 | TF-ZD-2 | 30+30 | 0~1 | 1 | 2024.12.27 | 合格
YNG6 | 对接焊缝 | 腹板与斜腹板纵向对接焊缝 | FF-ZD-1 | 30+30 | 0~1 | 1 | 2024.12.27 | 合格
YNG6 | 对接焊缝 | 腹板与斜腹板纵向对接焊缝 | FF-ZD-2 | 30+30 | 0~1 | 1 | 2024.12.27 | 合格
YNG6 | 对接焊缝 | 腹板与斜腹板纵向对接焊缝 | FF-ZD-3 | 30+30 | 0~1 | 1 | 2024.12.27 | 合格
YNG6 | 对接焊缝 | 腹板与斜腹板纵向对接焊缝 | FF-ZD-4 | 30+30 | 0~1 | 1 | 2024.12.27 | 合格
YNG6 | 对接焊缝 | 底板与斜腹板纵向对接焊缝 | DF-ZD-1 | 30+30 | 0~1 | 1 | 2024.12.27 | 合格
YNG6 | 对接焊缝 | 底板与斜腹板纵向对接焊缝 | DF-ZD-2 | 30+30 | 0~1 | 1 | 2024.12.27 | 合格
YNG6 | 熔透角焊缝 | 吊耳与底板熔透焊缝 | DRD-1 | 50⊥30 | 0~0.6 | 0.6 | 2024.12.27 | 合格
YNG6 | 熔透角焊缝 | 吊耳与底板熔透焊缝 | DRD-2 | 50⊥30 | 0~0.6 | 0.6 | 2024.12.27 | 合格
YNG6 | 熔透角焊缝 | 吊耳与底板熔透焊缝 | DRD-3 | 50⊥30 | 0~0.6 | 0.6 | 2024.12.27 | 合格
YNG6 | 熔透角焊缝 | 吊耳与隔板熔透焊缝 | DRG-1 | 50⊥30 | 0~0.6 | 0.6 | 2024.12.27 | 合格
YNG6 | 熔透角焊缝 | 吊耳与隔板熔透焊缝 | DRG-2 | 50⊥30 | 0~0.6 | 0.6 | 2024.12.27 | 合格
YNG6 | 熔透角焊缝 | 吊耳与隔板熔透焊缝 | DRG-3 | 50⊥30 | 0~0.6 | 0.6 | 2024.12.27 | 合格
YNG6 | 熔透角焊缝 | 吊耳与隔板熔透焊缝 | DRG-4 | 50⊥30 | 0~0.6 | 0.6 | 2024.12.27 | 合格
YNG6 | 熔透角焊缝 | 吊耳与隔板熔透焊缝 | DRG-5 | 50⊥30 | 0~0.6 | 0.6 | 2024.12.27 | 合格
YNG6 | 熔透角焊缝 | 吊耳与隔板熔透焊缝 | DRG-6 | 50⊥30 | 0~0.6 | 0.6 | 2024.12.27 | 合格
YNG7 | 对接焊缝 | 顶板横向对接焊缝 | T-HD-1 | 30+30 | 0~0.98 | 0.98 | 2024.12.28 | 合格
YNG7 | 对接焊缝 | 腹板横向对接焊缝 | F-HD-1 | 30+30 | 0~1.23 | 1.23 | 2024.12.28 | 合格
YNG7 | 对接焊缝 | 腹板横向对接焊缝 | F-HD-2 | 30+30 | 0~1.23 | 1.23 | 2024.12.28 | 合格
YNG7 | 对接焊缝 | 斜腹板横向对接焊缝 | XF-HD-1 | 30+30 | 0~0.64 | 0.64 | 2024.12.28 | 合格
YNG7 | 对接焊缝 | 斜腹板横向对接焊缝 | XF-HD-2 | 30+30 | 0~0.64 | 0.64 | 2024.12.28 | 合格
YNG7 | 对接焊缝 | 斜腹板横向对接焊缝 | XF-HD-3 | 30+30 | 0~0.64 | 0.64 | 2024.12.28 | 合格
YNG7 | 对接焊缝 | 斜腹板横向对接焊缝 | XF-HD-4 | 30+30 | 0~0.64 | 0.64 | 2024.12.28 | 合格
YNG7 | 对接焊缝 | 底板横向对接焊缝 | DF-HD-1 | 30+30 | 0~0.98 | 0.98 | 2024.12.28 | 合格
YNG7 | 对接焊缝 | 顶板与斜腹板纵向对接焊缝 | TF-ZD-1 | 30+30 | 0~1 | 1 | 2024.12.28 | 合格
YNG7 | 对接焊缝 | 顶板与斜腹板纵向对接焊缝 | TF-ZD-2 | 30+30 | 0~1 | 1 | 2024.12.28 | 合格
YNG7 | 对接焊缝 | 腹板与斜腹板纵向对接焊缝 | FF-ZD-1 | 30+30 | 0~1 | 1 | 2024.12.28 | 合格
YNG7 | 对接焊缝 | 腹板与斜腹板纵向对接焊缝 | FF-ZD-2 | 30+30 | 0~1 | 1 | 2024.12.28 | 合格
YNG7 | 对接焊缝 | 腹板与斜腹板纵向对接焊缝 | FF-ZD-3 | 30+30 | 0~1 | 1 | 2024.12.28 | 合格
YNG7 | 对接焊缝 | 腹板与斜腹板纵向对接焊缝 | FF-ZD-4 | 30+30 | 0~1 | 1 | 2024.12.28 | 合格
YNG7 | 对接焊缝 | 底板与斜腹板纵向对接焊缝 | DF-ZD-1 | 30+30 | 0~1 | 1 | 2024.12.28 | 合格
YNG7 | 对接焊缝 | 底板与斜腹板纵向对接焊缝 | DF-ZD-2 | 30+30 | 0~1 | 1 | 2024.12.28 | 合格
YNG7 | 熔透角焊缝 | 吊耳与底板熔透焊缝 | DRD-1 | 50⊥30 | 0~0.6 | 0.6 | 2024.12.28 | 不合格 |  |  | F1 | SL+4.6 | 18-20 | 600 | 0 | -2 | 600 | 2024.12.29
YNG7 | 熔透角焊缝 | 吊耳与隔板熔透焊缝 | DRG-1 | 50⊥30 | 0~0.6 | 0.6 | 2024.12.28 | 合格
YNG7 | 熔透角焊缝 | 吊耳与隔板熔透焊缝 | DRG-2 | 50⊥30 | 0~0.6 | 0.6 | 2024.12.28 | 合格
YWG1 | 对接焊缝 | 顶板横向对接焊缝 | T-HD-1 | 30+30 | 0~0.98 | 0.98 | 2024.12.30 | 合格
YWG1 | 对接焊缝 | 腹板横向对接焊缝 | F-HD-1 | 30+30 | 0~1.535 | 1.535 | 2024.12.30 | 合格
YWG1 | 对接焊缝 | 腹板横向对接焊缝 | F-HD-2 | 30+30 | 0~1.535 | 1.535 | 2024.12.30 | 合格
YWG1 | 对接焊缝 | 斜腹板横向对接焊缝 | XF-HD-1 | 30+30 | 0~0.64 | 0.64 | 2024.12.30 | 合格
YWG1 | 对接焊缝 | 斜腹板横向对接焊缝 | XF-HD-2 | 30+30 | 0~0.64 | 0.64 | 2024.12.30 | 合格
YWG1 | 对接焊缝 | 斜腹板横向对接焊缝 | XF-HD-3 | 30+30 | 0~0.64 | 0.64 | 2024.12.30 | 合格
YWG1 | 对接焊缝 | 斜腹板横向对接焊缝 | XF-HD-4 | 30+30 | 0~0.64 | 0.64 | 2024.12.30 | 合格
YWG1 | 对接焊缝 | 底板横向对接焊缝 | DF-HD-1 | 30+30 | 0~0.98 | 0.98 | 2024.12.30 | 合格
YWG1 | 对接焊缝 | 顶板与斜腹板纵向对接焊缝 | TF-ZD-1 | 30+30 | 0~1 | 1 | 2024.12.30 | 合格
YWG1 | 对接焊缝 | 顶板与斜腹板纵向对接焊缝 | TF-ZD-2 | 30+30 | 0~1 | 1 | 2024.12.30 | 合格
YWG1 | 对接焊缝 | 腹板与斜腹板纵向对接焊缝 | FF-ZD-1 | 30+30 | 0~1 | 1 | 2024.12.30 | 合格
YWG1 | 对接焊缝 | 腹板与斜腹板纵向对接焊缝 | FF-ZD-2 | 30+30 | 0~1 | 1 | 2024.12.30 | 合格
YWG1 | 对接焊缝 | 腹板与斜腹板纵向对接焊缝 | FF-ZD-3 | 30+30 | 0~1 | 1 | 2024.12.30 | 合格
YWG1 | 对接焊缝 | 腹板与斜腹板纵向对接焊缝 | FF-ZD-4 | 30+30 | 0~1 | 1 | 2024.12.30 | 合格
YWG1 | 对接焊缝 | 底板与斜腹板纵向对接焊缝 | DF-ZD-1 | 30+30 | 0~1 | 1 | 2024.12.30 | 合格
YWG1 | 对接焊缝 | 底板与斜腹板纵向对接焊缝 | DF-ZD-2 | 30+30 | 0~1 | 1 | 2024.12.30 | 合格
YWG1 | 熔透角焊缝 | 吊耳与底板熔透焊缝 | DRD-1 | 50⊥24 | 0~0.6 | 0.6 | 2024.12.30 | 合格
YWG1 | 熔透角焊缝 | 吊耳与隔板熔透焊缝 | DRG-1 | 50⊥24 | 0~0.6 | 0.6 | 2024.12.30 | 合格
YWG1 | 熔透角焊缝 | 吊耳与隔板熔透焊缝 | DRG-2 | 50⊥24 | 0~0.6 | 0.6 | 2024.12.30 | 合格
YWG2 | 对接焊缝 | 顶板横向对接焊缝 | T-HD-1 | 30+30 | 0~0.98 | 0.98 | 2024.12.25 | 合格
YWG2 | 对接焊缝 | 腹板横向对接焊缝 | F-HD-1 | 30+30 | 0~1.535 | 1.535 | 2024.12.25 | 合格
YWG2 | 对接焊缝 | 腹板横向对接焊缝 | F-HD-2 | 30+30 | 0~1.535 | 1.535 | 2024.12.25 | 合格
YWG2 | 对接焊缝 | 斜腹板横向对接焊缝 | XF-HD-1 | 30+30 | 0~0.64 | 0.64 | 2024.12.25 | 合格
YWG2 | 对接焊缝 | 斜腹板横向对接焊缝 | XF-HD-2 | 30+30 | 0~0.64 | 0.64 | 2024.12.25 | 合格
YWG2 | 对接焊缝 | 斜腹板横向对接焊缝 | XF-HD-3 | 30+30 | 0~0.64 | 0.64 | 2024.12.25 | 合格
YWG2 | 对接焊缝 | 斜腹板横向对接焊缝 | XF-HD-4 | 30+30 | 0~0.64 | 0.64 | 2024.12.25 | 合格
YWG2 | 对接焊缝 | 底板横向对接焊缝 | DF-HD-1 | 30+30 | 0~0.98 | 0.98 | 2024.12.25 | 合格
YWG2 | 对接焊缝 | 顶板与斜腹板纵向对接焊缝 | TF-ZD-1 | 30+30 | 0~1 | 1 | 2024.12.25 | 合格
YWG2 | 对接焊缝 | 顶板与斜腹板纵向对接焊缝 | TF-ZD-2 | 30+30 | 0~1 | 1 | 2024.12.25 | 合格
YWG2 | 对接焊缝 | 腹板与斜腹板纵向对接焊缝 | FF-ZD-1 | 30+30 | 0~1 | 1 | 2024.12.25 | 合格
YWG2 | 对接焊缝 | 腹板与斜腹板纵向对接焊缝 | FF-ZD-2 | 30+30 | 0~1 | 1 | 2024.12.25 | 合格
YWG2 | 对接焊缝 | 腹板与斜腹板纵向对接焊缝 | FF-ZD-3 | 30+30 | 0~1 | 1 | 2024.12.25 | 合格
YWG2 | 对接焊缝 | 腹板与斜腹板纵向对接焊缝 | FF-ZD-4 | 30+30 | 0~1 | 1 | 2024.12.25 | 合格
YWG2 | 对接焊缝 | 底板与斜腹板纵向对接焊缝 | DF-ZD-1 | 30+30 | 0~1 | 1 | 2024.12.25 | 合格
YWG2 | 对接焊缝 | 底板与斜腹板纵向对接焊缝 | DF-ZD-2 | 30+30 | 0~1 | 1 | 2024.12.25 | 合格
YWG2 | 熔透角焊缝 | 吊耳与底板熔透焊缝 | DRD-1 | 50⊥24 | 0~0.6 | 0.6 | 2024.12.25 | 不合格 |  |  | F1 | SL+3.7 | 16-18 | 600 | 0 | -2 | 600 | 2024.12.26
YWG2 | 熔透角焊缝 | 吊耳与底板熔透焊缝 | DRD-2 | 50⊥24 | 0~0.6 | 0.6 | 2024.12.25 | 合格
YWG2 | 熔透角焊缝 | 吊耳与底板熔透焊缝 | DRD-3 | 50⊥24 | 0~0.6 | 0.6 | 2024.12.25 | 合格
YWG2 | 熔透角焊缝 | 吊耳与隔板熔透焊缝 | DRG-1 | 50⊥24 | 0~0.6 | 0.6 | 2024.12.25 | 合格
YWG2 | 熔透角焊缝 | 吊耳与隔板熔透焊缝 | DRG-2 | 50⊥24 | 0~0.6 | 0.6 | 2024.12.25 | 合格
YWG2 | 熔透角焊缝 | 吊耳与隔板熔透焊缝 | DRG-3 | 50⊥24 | 0~0.6 | 0.6 | 2024.12.25 | 合格
YWG2 | 熔透角焊缝 | 吊耳与隔板熔透焊缝 | DRG-4 | 50⊥24 | 0~0.6 | 0.6 | 2024.12.25 | 合格
YWG2 | 熔透角焊缝 | 吊耳与隔板熔透焊缝 | DRG-5 | 50⊥24 | 0~0.6 | 0.6 | 2024.12.25 | 合格
YWG2 | 熔透角焊缝 | 吊耳与隔板熔透焊缝 | DRG-6 | 50⊥24 | 0~0.6 | 0.6 | 2024.12.25 | 合格
YWG3 | 对接焊缝 | 顶板横向对接焊缝 | T-HD-1 | 30+30 | 0~0.98 | 0.98 | 2024.12.23 | 合格
YWG3 | 对接焊缝 | 腹板横向对接焊缝 | F-HD-1 | 30+30 | 0~1.416 | 1.416 | 2024.12.23 | 合格
YWG3 | 对接焊缝 | 腹板横向对接焊缝 | F-HD-2 | 30+30 | 0~1.416 | 1.416 | 2024.12.23 | 合格
YWG3 | 对接焊缝 | 斜腹板横向对接焊缝 | XF-HD-1 | 30+30 | 0~0.64 | 0.64 | 2024.12.23 | 合格
YWG3 | 对接焊缝 | 斜腹板横向对接焊缝 | XF-HD-2 | 30+30 | 0~0.64 | 0.64 | 2024.12.23 | 合格
YWG3 | 对接焊缝 | 斜腹板横向对接焊缝 | XF-HD-3 | 30+30 | 0~0.64 | 0.64 | 2024.12.23 | 合格
YWG3 | 对接焊缝 | 斜腹板横向对接焊缝 | XF-HD-4 | 30+30 | 0~0.64 | 0.64 | 2024.12.23 | 合格
YWG3 | 对接焊缝 | 底板横向对接焊缝 | DF-HD-1 | 30+30 | 0~0.98 | 0.98 | 2024.12.23 | 合格
YWG3 | 对接焊缝 | 顶板与斜腹板纵向对接焊缝 | TF-ZD-1 | 30+30 | 0~1 | 1 | 2024.12.23 | 合格
YWG3 | 对接焊缝 | 顶板与斜腹板纵向对接焊缝 | TF-ZD-2 | 30+30 | 0~1 | 1 | 2024.12.23 | 合格
YWG3 | 对接焊缝 | 腹板与斜腹板纵向对接焊缝 | FF-ZD-1 | 30+30 | 0~1 | 1 | 2024.12.23 | 合格
YWG3 | 对接焊缝 | 腹板与斜腹板纵向对接焊缝 | FF-ZD-2 | 30+30 | 0~1 | 1 | 2024.12.23 | 合格
YWG3 | 对接焊缝 | 腹板与斜腹板纵向对接焊缝 | FF-ZD-3 | 30+30 | 0~1 | 1 | 2024.12.23 | 合格
YWG3 | 对接焊缝 | 腹板与斜腹板纵向对接焊缝 | FF-ZD-4 | 30+30 | 0~1 | 1 | 2024.12.23 | 合格
YWG3 | 对接焊缝 | 底板与斜腹板纵向对接焊缝 | DF-ZD-1 | 30+30 | 0~1 | 1 | 2024.12.23 | 合格
YWG3 | 对接焊缝 | 底板与斜腹板纵向对接焊缝 | DF-ZD-2 | 30+30 | 0~1 | 1 | 2024.12.23 | 合格
YWG3 | 熔透角焊缝 | 吊耳与底板熔透焊缝 | DRD-1 | 50⊥24 | 0~0.6 | 0.6 | 2024.12.23 | 合格
YWG3 | 熔透角焊缝 | 吊耳与底板熔透焊缝 | DRD-2 | 50⊥24 | 0~0.6 | 0.6 | 2024.12.23 | 合格
YWG3 | 熔透角焊缝 | 吊耳与底板熔透焊缝 | DRD-3 | 50⊥24 | 0~0.6 | 0.6 | 2024.12.23 | 合格
YWG3 | 熔透角焊缝 | 吊耳与隔板熔透焊缝 | DRG-1 | 50⊥24 | 0~0.6 | 0.6 | 2024.12.23 | 合格
YWG3 | 熔透角焊缝 | 吊耳与隔板熔透焊缝 | DRG-2 | 50⊥24 | 0~0.6 | 0.6 | 2024.12.23 | 合格
YWG3 | 熔透角焊缝 | 吊耳与隔板熔透焊缝 | DRG-3 | 50⊥24 | 0~0.6 | 0.6 | 2024.12.23 | 合格
YWG3 | 熔透角焊缝 | 吊耳与隔板熔透焊缝 | DRG-4 | 50⊥24 | 0~0.6 | 0.6 | 2024.12.23 | 合格
YWG3 | 熔透角焊缝 | 吊耳与隔板熔透焊缝 | DRG-5 | 50⊥24 | 0~0.6 | 0.6 | 2024.12.23 | 合格
YWG3 | 熔透角焊缝 | 吊耳与隔板熔透焊缝 | DRG-6 | 50⊥24 | 0~0.6 | 0.6 | 2024.12.23 | 合格
YWG4 | 对接焊缝 | 顶板横向对接焊缝 | T-HD-1 | 30+30 | 0~0.98 | 0.98 | 2024.12.26 | 合格
YWG4 | 对接焊缝 | 腹板横向对接焊缝 | F-HD-1 | 30+30 | 0~1.564 | 1.564 | 2024.12.26 | 合格
YWG4 | 对接焊缝 | 腹板横向对接焊缝 | F-HD-2 | 30+30 | 0~1.564 | 1.564 | 2024.12.26 | 合格
YWG4 | 对接焊缝 | 斜腹板横向对接焊缝 | XF-HD-1 | 30+30 | 0~0.64 | 0.64 | 2024.12.26 | 合格
YWG4 | 对接焊缝 | 斜腹板横向对接焊缝 | XF-HD-2 | 30+30 | 0~0.64 | 0.64 | 2024.12.26 | 合格
YWG4 | 对接焊缝 | 斜腹板横向对接焊缝 | XF-HD-3 | 30+30 | 0~0.64 | 0.64 | 2024.12.26 | 合格
YWG4 | 对接焊缝 | 斜腹板横向对接焊缝 | XF-HD-4 | 30+30 | 0~0.64 | 0.64 | 2024.12.26 | 合格
YWG4 | 对接焊缝 | 底板横向对接焊缝 | DF-HD-1 | 30+30 | 0~0.98 | 0.98 | 2024.12.26 | 合格
YWG4 | 对接焊缝 | 顶板与斜腹板纵向对接焊缝 | TF-ZD-1 | 30+30 | 0~1 | 1 | 2024.12.26 | 合格
YWG4 | 对接焊缝 | 顶板与斜腹板纵向对接焊缝 | TF-ZD-2 | 30+30 | 0~1 | 1 | 2024.12.26 | 合格
YWG4 | 对接焊缝 | 腹板与斜腹板纵向对接焊缝 | FF-ZD-1 | 30+30 | 0~1 | 1 | 2024.12.26 | 合格
YWG4 | 对接焊缝 | 腹板与斜腹板纵向对接焊缝 | FF-ZD-2 | 30+30 | 0~1 | 1 | 2024.12.26 | 合格
YWG4 | 对接焊缝 | 腹板与斜腹板纵向对接焊缝 | FF-ZD-3 | 30+30 | 0~1 | 1 | 2024.12.26 | 合格
YWG4 | 对接焊缝 | 腹板与斜腹板纵向对接焊缝 | FF-ZD-4 | 30+30 | 0~1 | 1 | 2024.12.26 | 合格
YWG4 | 对接焊缝 | 底板与斜腹板纵向对接焊缝 | DF-ZD-1 | 30+30 | 0~1 | 1 | 2024.12.26 | 合格
YWG4 | 对接焊缝 | 底板与斜腹板纵向对接焊缝 | DF-ZD-2 | 30+30 | 0~1 | 1 | 2024.12.26 | 合格
YWG4 | 熔透角焊缝 | 吊耳与底板熔透焊缝 | DRD-1 | 50⊥24 | 0~0.6 | 0.6 | 2024.12.26 | 合格
YWG4 | 熔透角焊缝 | 吊耳与底板熔透焊缝 | DRD-2 | 50⊥24 | 0~0.6 | 0.6 | 2024.12.26 | 合格
YWG4 | 熔透角焊缝 | 吊耳与底板熔透焊缝 | DRD-3 | 50⊥24 | 0~0.6 | 0.6 | 2024.12.26 | 合格
YWG4 | 熔透角焊缝 | 吊耳与隔板熔透焊缝 | DRG-1 | 50⊥24 | 0~0.6 | 0.6 | 2024.12.26 | 合格
YWG4 | 熔透角焊缝 | 吊耳与隔板熔透焊缝 | DRG-2 | 50⊥24 | 0~0.6 | 0.6 | 2024.12.26 | 合格
YWG4 | 熔透角焊缝 | 吊耳与隔板熔透焊缝 | DRG-3 | 50⊥24 | 0~0.6 | 0.6 | 2024.12.26 | 合格
YWG4 | 熔透角焊缝 | 吊耳与隔板熔透焊缝 | DRG-4 | 50⊥24 | 0~0.6 | 0.6 | 2024.12.26 | 合格
YWG4 | 熔透角焊缝 | 吊耳与隔板熔透焊缝 | DRG-5 | 50⊥24 | 0~0.6 | 0.6 | 2024.12.26 | 合格
YWG4 | 熔透角焊缝 | 吊耳与隔板熔透焊缝 | DRG-6 | 50⊥24 | 0~0.6 | 0.6 | 2024.12.26 | 合格
YWG5 | 对接焊缝 | 顶板横向对接焊缝 | T-HD-1 | 30+30 | 0~0.98 | 0.98 | 2024.12.31 | 合格
YWG5 | 对接焊缝 | 腹板横向对接焊缝 | F-HD-1 | 30+30 | 0~1.416 | 1.416 | 2024.12.31 | 合格
YWG5 | 对接焊缝 | 腹板横向对接焊缝 | F-HD-2 | 30+30 | 0~1.416 | 1.416 | 2024.12.31 | 合格
YWG5 | 对接焊缝 | 斜腹板横向对接焊缝 | XF-HD-1 | 30+30 | 0~0.64 | 0.64 | 2024.12.31 | 合格
YWG5 | 对接焊缝 | 斜腹板横向对接焊缝 | XF-HD-2 | 30+30 | 0~0.64 | 0.64 | 2024.12.31 | 合格
YWG5 | 对接焊缝 | 斜腹板横向对接焊缝 | XF-HD-3 | 30+30 | 0~0.64 | 0.64 | 2024.12.31 | 合格
YWG5 | 对接焊缝 | 斜腹板横向对接焊缝 | XF-HD-4 | 30+30 | 0~0.64 | 0.64 | 2024.12.31 | 合格
YWG5 | 对接焊缝 | 底板横向对接焊缝 | DF-HD-1 | 30+30 | 0~0.98 | 0.98 | 2024.12.31 | 合格
YWG5 | 对接焊缝 | 顶板与斜腹板纵向对接焊缝 | TF-ZD-1 | 30+30 | 0~1 | 1 | 2024.12.31 | 合格
YWG5 | 对接焊缝 | 顶板与斜腹板纵向对接焊缝 | TF-ZD-2 | 30+30 | 0~1 | 1 | 2024.12.31 | 合格
YWG5 | 对接焊缝 | 腹板与斜腹板纵向对接焊缝 | FF-ZD-1 | 30+30 | 0~1 | 1 | 2024.12.31 | 合格
YWG5 | 对接焊缝 | 腹板与斜腹板纵向对接焊缝 | FF-ZD-2 | 30+30 | 0~1 | 1 | 2024.12.31 | 合格
YWG5 | 对接焊缝 | 腹板与斜腹板纵向对接焊缝 | FF-ZD-3 | 30+30 | 0~1 | 1 | 2024.12.31 | 合格
YWG5 | 对接焊缝 | 腹板与斜腹板纵向对接焊缝 | FF-ZD-4 | 30+30 | 0~1 | 1 | 2024.12.31 | 合格
YWG5 | 对接焊缝 | 底板与斜腹板纵向对接焊缝 | DF-ZD-1 | 30+30 | 0~1 | 1 | 2024.12.31 | 合格
YWG5 | 对接焊缝 | 底板与斜腹板纵向对接焊缝 | DF-ZD-2 | 30+30 | 0~1 | 1 | 2024.12.31 | 合格
YWG5 | 熔透角焊缝 | 吊耳与底板熔透焊缝 | DRD-1 | 50⊥24 | 0~0.6 | 0.6 | 2024.12.31 | 合格
YWG5 | 熔透角焊缝 | 吊耳与底板熔透焊缝 | DRD-2 | 50⊥24 | 0~0.6 | 0.6 | 2024.12.31 | 合格
YWG5 | 熔透角焊缝 | 吊耳与底板熔透焊缝 | DRD-3 | 50⊥24 | 0~0.6 | 0.6 | 2024.12.31 | 合格
YWG5 | 熔透角焊缝 | 吊耳与隔板熔透焊缝 | DRG-1 | 50⊥24 | 0~0.6 | 0.6 | 2024.12.31 | 合格
YWG5 | 熔透角焊缝 | 吊耳与隔板熔透焊缝 | DRG-2 | 50⊥24 | 0~0.6 | 0.6 | 2024.12.31 | 合格
YWG5 | 熔透角焊缝 | 吊耳与隔板熔透焊缝 | DRG-3 | 50⊥24 | 0~0.6 | 0.6 | 2024.12.31 | 合格
YWG5 | 熔透角焊缝 | 吊耳与隔板熔透焊缝 | DRG-4 | 50⊥24 | 0~0.6 | 0.6 | 2024.12.31 | 合格
YWG5 | 熔透角焊缝 | 吊耳与隔板熔透焊缝 | DRG-5 | 50⊥24 | 0~0.6 | 0.6 | 2024.12.31 | 合格
YWG5 | 熔透角焊缝 | 吊耳与隔板熔透焊缝 | DRG-6 | 50⊥24 | 0~0.6 | 0.6 | 2024.12.31 | 合格
YWG6 | 对接焊缝 | 顶板横向对接焊缝 | T-HD-1 | 30+30 | 0~0.98 | 0.98 | 2025.01.01 | 合格
YWG6 | 对接焊缝 | 腹板横向对接焊缝 | F-HD-1 | 30+30 | 0~1.564 | 1.564 | 2025.01.01 | 合格
YWG6 | 对接焊缝 | 腹板横向对接焊缝 | F-HD-2 | 30+30 | 0~1.564 | 1.564 | 2025.01.01 | 合格
YWG6 | 对接焊缝 | 斜腹板横向对接焊缝 | XF-HD-1 | 30+30 | 0~0.64 | 0.64 | 2025.01.01 | 合格
YWG6 | 对接焊缝 | 斜腹板横向对接焊缝 | XF-HD-2 | 30+30 | 0~0.64 | 0.64 | 2025.01.01 | 合格
YWG6 | 对接焊缝 | 斜腹板横向对接焊缝 | XF-HD-3 | 30+30 | 0~0.64 | 0.64 | 2025.01.01 | 合格
YWG6 | 对接焊缝 | 斜腹板横向对接焊缝 | XF-HD-4 | 30+30 | 0~0.64 | 0.64 | 2025.01.01 | 合格
YWG6 | 对接焊缝 | 底板横向对接焊缝 | DF-HD-1 | 30+30 | 0~0.98 | 0.98 | 2025.01.01 | 合格
YWG6 | 对接焊缝 | 顶板与斜腹板纵向对接焊缝 | TF-ZD-1 | 30+30 | 0~1 | 1 | 2025.01.01 | 合格
YWG6 | 对接焊缝 | 顶板与斜腹板纵向对接焊缝 | TF-ZD-2 | 30+30 | 0~1 | 1 | 2025.01.01 | 合格
YWG6 | 对接焊缝 | 腹板与斜腹板纵向对接焊缝 | FF-ZD-1 | 30+30 | 0~1 | 1 | 2025.01.01 | 合格
YWG6 | 对接焊缝 | 腹板与斜腹板纵向对接焊缝 | FF-ZD-2 | 30+30 | 0~1 | 1 | 2025.01.01 | 合格
YWG6 | 对接焊缝 | 腹板与斜腹板纵向对接焊缝 | FF-ZD-3 | 30+30 | 0~1 | 1 | 2025.01.01 | 合格
YWG6 | 对接焊缝 | 腹板与斜腹板纵向对接焊缝 | FF-ZD-4 | 30+30 | 0~1 | 1 | 2025.01.01 | 合格
YWG6 | 对接焊缝 | 底板与斜腹板纵向对接焊缝 | DF-ZD-1 | 30+30 | 0~1 | 1 | 2025.01.01 | 合格
YWG6 | 对接焊缝 | 底板与斜腹板纵向对接焊缝 | DF-ZD-2 | 30+30 | 0~1 | 1 | 2025.01.01 | 合格
YWG6 | 熔透角焊缝 | 吊耳与底板熔透焊缝 | DRD-1 | 50⊥24 | 0~0.6 | 0.6 | 2025.01.01 | 合格
YWG6 | 熔透角焊缝 | 吊耳与底板熔透焊缝 | DRD-2 | 50⊥24 | 0~0.6 | 0.6 | 2025.01.01 | 合格
YWG6 | 熔透角焊缝 | 吊耳与底板熔透焊缝 | DRD-3 | 50⊥24 | 0~0.6 | 0.6 | 2025.01.01 | 合格
YWG6 | 熔透角焊缝 | 吊耳与隔板熔透焊缝 | DRG-1 | 50⊥24 | 0~0.6 | 0.6 | 2025.01.01 | 合格
YWG6 | 熔透角焊缝 | 吊耳与隔板熔透焊缝 | DRG-2 | 50⊥24 | 0~0.6 | 0.6 | 2025.01.01 | 合格
YWG6 | 熔透角焊缝 | 吊耳与隔板熔透焊缝 | DRG-3 | 50⊥24 | 0~0.6 | 0.6 | 2025.01.01 | 合格
YWG6 | 熔透角焊缝 | 吊耳与隔板熔透焊缝 | DRG-4 | 50⊥24 | 0~0.6 | 0.6 | 2025.01.01 | 合格
YWG6 | 熔透角焊缝 | 吊耳与隔板熔透焊缝 | DRG-5 | 50⊥24 | 0~0.6 | 0.6 | 2025.01.01 | 合格
YWG6 | 熔透角焊缝 | 吊耳与隔板熔透焊缝 | DRG-6 | 50⊥24 | 0~0.6 | 0.6 | 2025.01.01 | 合格
YWG7 | 对接焊缝 | 顶板横向对接焊缝 | T-HD-1 | 30+30 | 0~0.98 | 0.98 | 2025.01.02 | 合格
YWG7 | 对接焊缝 | 腹板横向对接焊缝 | F-HD-1 | 30+30 | 0~1.23 | 1.23 | 2025.01.02 | 合格
YWG7 | 对接焊缝 | 腹板横向对接焊缝 | F-HD-2 | 30+30 | 0~1.23 | 1.23 | 2025.01.02 | 合格
YWG7 | 对接焊缝 | 斜腹板横向对接焊缝 | XF-HD-1 | 30+30 | 0~0.64 | 0.64 | 2025.01.02 | 合格
YWG7 | 对接焊缝 | 斜腹板横向对接焊缝 | XF-HD-2 | 30+30 | 0~0.64 | 0.64 | 2025.01.02 | 合格
YWG7 | 对接焊缝 | 斜腹板横向对接焊缝 | XF-HD-3 | 30+30 | 0~0.64 | 0.64 | 2025.01.02 | 合格
YWG7 | 对接焊缝 | 斜腹板横向对接焊缝 | XF-HD-4 | 30+30 | 0~0.64 | 0.64 | 2025.01.02 | 合格
YWG7 | 对接焊缝 | 底板横向对接焊缝 | DF-HD-1 | 30+30 | 0~0.98 | 0.98 | 2025.01.02 | 合格
YWG7 | 对接焊缝 | 顶板与斜腹板纵向对接焊缝 | TF-ZD-1 | 30+30 | 0~1 | 1 | 2025.01.02 | 合格
YWG7 | 对接焊缝 | 顶板与斜腹板纵向对接焊缝 | TF-ZD-2 | 30+30 | 0~1 | 1 | 2025.01.02 | 合格
YWG7 | 对接焊缝 | 腹板与斜腹板纵向对接焊缝 | FF-ZD-1 | 30+30 | 0~1 | 1 | 2025.01.02 | 合格
YWG7 | 对接焊缝 | 腹板与斜腹板纵向对接焊缝 | FF-ZD-2 | 30+30 | 0~1 | 1 | 2025.01.02 | 合格
YWG7 | 对接焊缝 | 腹板与斜腹板纵向对接焊缝 | FF-ZD-3 | 30+30 | 0~1 | 1 | 2025.01.02 | 合格
YWG7 | 对接焊缝 | 腹板与斜腹板纵向对接焊缝 | FF-ZD-4 | 30+30 | 0~1 | 1 | 2025.01.02 | 合格
YWG7 | 对接焊缝 | 底板与斜腹板纵向对接焊缝 | DF-ZD-1 | 30+30 | 0~1 | 1 | 2025.01.02 | 合格
YWG7 | 对接焊缝 | 底板与斜腹板纵向对接焊缝 | DF-ZD-2 | 30+30 | 0~1 | 1 | 2025.01.02 | 合格
YWG7 | 熔透角焊缝 | 吊耳与底板熔透焊缝 | DRD-1 | 50⊥24 | 0~0.6 | 0.6 | 2025.01.02 | 合格
YWG7 | 熔透角焊缝 | 吊耳与隔板熔透焊缝 | DRG-1 | 50⊥24 | 0~0.6 | 0.6 | 2025.01.02 | 合格
YWG7 | 熔透角焊缝 | 吊耳与隔板熔透焊缝 | DRG-2 | 50⊥24 | 0~0.6 | 0.6 | 2025.01.02 | 合格