## 超声总体信息
报告编号 | ZJC027-B1JL-23-UT
工程名称 | 建宁西路过江通道工程土建施工项目B1标段
委托单位 | 江苏华宁工程咨询有限公司
构件名称 | 台账中
检测部位 | 台账中
监理单位 | /
材质 | Q345qD
坡口形式 | V型
检测数量 | 计算
检测时机 | 焊后24小时
焊接方式 | SAW/GMAW/FCAW CO2气体保护焊
检测比例 | 20%
热处理状态 | TMCP
工件温度 | 25℃
表面状态 | 打磨光滑
仪器型号/编号 | 超声波探伤仪SZ-C02
探头规格 | 5P9X9 70° 2.5P9X9 60°
耦合剂 | 化学浆糊
表面补偿 | 4dB
对比试块 | RB-2
标准试块 | CSK-IA
检测位置 | 单面双侧
扫查方式 | L+T
检测灵敏度 | Φ3×40
检验标准 | GB/T 11345-2013 检验等级 B
验收标准 | GB/T29712-2013 验收等级 2
母材检测结果 | 无影响横波检测缺陷

## 超声原始记录
构件名称 | 焊缝名称 | 焊缝编号 | 板厚(mm) | 检测长度(mm) | 检测总长度(mm) | 检测日期 | 结论 | 抽检部位(m) | 检测长度（m） | 缺陷编号 | 缺陷当量（dB） | H（mm） | L（mm） | X（mm） | Y（mm） | 返修长度(mm) | 抽测日期 | 检测人员 | 复检日期 | 复检人员
1~2号墩 | 支座隔板纵向对接焊缝 | XW11-1G-T1 | 20+20 | 0~3300 | 3300 | 2024.07.05 | 合格
1~2号墩 | 隔板横向对接焊缝 | XW11-1G-T2 | 20+20 | 0~32700 | 32700 | 2024.07.05 | 合格
1~2号墩 | 隔板横向对接焊缝 | XW11-1G-T3 | 20+20 | 0~32700 | 32700 | 2024.07.05 | 合格
1~2号墩 | 顶板横向对接焊缝 | XW11-1A-T1 | 16+16 | 0~2000 | 2000 | 2024.07.05 | 合格
1~2号墩 | 顶板横向对接焊缝 | XW11-1A-T2 | 16+16 | 0~2000 | 2000 | 2024.07.05 | 合格
1~2号墩 | 顶板横向对接焊缝 | XW11-1A-T3 | 16+16 | 0~4000 | 4000 | 2024.07.05 | 合格
1~2号墩 | 顶板纵向对接焊缝 | XW11-1A-T4 | 16+16 | 0~33300 | 33300 | 2024.07.05 | 合格
1~2号墩 | 顶板纵向对接焊缝 | XW11-1A-T5 | 16+16 | 0~33300 | 33300 | 2024.07.05 | 合格
1~2号墩 | 顶板横向对接焊缝 | XW11-1B-T1 | 16+16 | 0~2000 | 2000 | 2024.07.05 | 合格
1~2号墩 | 顶板横向对接焊缝 | XW11-1B-T2 | 16+16 | 0~2000 | 2000 | 2024.07.05 | 合格
1~2号墩 | 顶板横向对接焊缝 | XW11-1B-T3 | 16+16 | 0~4000 | 4000 | 2024.07.05 | 合格
1~2号墩 | 顶板纵向对接焊缝 | XW11-1B-T4 | 16+16 | 0~33300 | 33300 | 2024.07.05 | 合格
1~2号墩 | 顶板纵向对接焊缝 | XW11-1B-T5 | 16+16 | 0~33300 | 33300 | 2024.07.05 | 合格
1~2号墩 | 顶板横向对接焊缝 | XW11-1C-T1 | 16+16 | 0~2000 | 2000 | 2024.07.05 | 合格
1~2号墩 | 顶板横向对接焊缝 | XW11-1C-T2 | 16+16 | 0~2000 | 2000 | 2024.07.05 | 合格
1~2号墩 | 顶板横向对接焊缝 | XW11-1C-T3 | 16+16 | 0~4000 | 4000 | 2024.07.05 | 合格
1~2号墩 | 顶板纵向对接焊缝 | XW11-1C-T4 | 16+16 | 0~33300 | 33300 | 2024.07.05 | 合格
1~2号墩 | 顶板纵向对接焊缝 | XW11-1C-T5 | 16+16 | 0~33300 | 33300 | 2024.07.05 | 合格
1~2号墩 | 顶板横向对接焊缝 | XW11-1D-T1 | 16+16 | 0~2000 | 2000 | 2024.07.05 | 合格
1~2号墩 | 顶板横向对接焊缝 | XW11-1D-T2 | 16+16 | 0~2000 | 2000 | 2024.07.05 | 合格
1~2号墩 | 顶板横向对接焊缝 | XW11-1D-T3 | 16+16 | 0~4000 | 4000 | 2024.07.05 | 合格
1~2号墩 | 顶板纵向对接焊缝 | XW11-1D-T4 | 16+16 | 0~33300 | 33300 | 2024.07.06 | 合格
1~2号墩 | 顶板纵向对接焊缝 | XW11-1D-T5 | 16+16 | 0~33300 | 33300 | 2024.07.06 | 合格
1~2号墩 | 顶板横向对接焊缝 | XW11-1E-T1 | 16+16 | 0~2000 | 2000 | 2024.07.06 | 合格
1~2号墩 | 顶板横向对接焊缝 | XW11-1E-T2 | 16+16 | 0~2000 | 2000 | 2024.07.06 | 合格
1~2号墩 | 顶板横向对接焊缝 | XW11-1E-T3 | 16+16 | 0~4000 | 4000 | 2024.07.06 | 合格
1~2号墩 | 顶板纵向对接焊缝 | XW11-1E-T4 | 16+16 | 0~33300 | 33300 | 2024.07.06 | 合格
1~2号墩 | 顶板纵向对接焊缝 | XW11-1E-T5 | 16+16 | 0~33300 | 33300 | 2024.07.06 | 合格
1~2号墩 | 顶板横向对接焊缝 | XW11-1F-T1 | 16+16 | 0~2000 | 2000 | 2024.07.06 | 合格
1~2号墩 | 顶板横向对接焊缝 | XW11-1F-T2 | 16+16 | 0~2000 | 2000 | 2024.07.06 | 合格
1~2号墩 | 支座隔板纵向对接焊缝 | XW11-1H-D1 | 24+24 | 0~3700 | 3700 | 2024.07.06 | 合格
1~2号墩 | 隔板横向对接焊缝 | XW11-1A-D1 | 24+24 | 0~3300 | 3300 | 2024.07.06 | 合格
1~2号墩 | 底板横向对接焊缝 | XW11-1A-D2 | 22+22 | 0~3200 | 3200 | 2024.07.06 | 合格
1~2号墩 | 隔板横向对接焊缝 | XW11-1A-D3 | 34+34 | 0~3200 | 3200 | 2024.07.06 | 合格
1~2号墩 | 隔板横向对接焊缝 | XW11-1B-D1 | 24+24 | 0~3300 | 3300 | 2024.07.06 | 合格
1~2号墩 | 底板横向对接焊缝 | XW11-1B-D2 | 22+22 | 0~3200 | 3200 | 2024.07.06 | 合格
1~2号墩 | 隔板横向对接焊缝 | XW11-1B-D3 | 34+34 | 0~3200 | 3200 | 2024.07.06 | 合格
1~2号墩 | 隔板横向对接焊缝 | XW11-1C-D1 | 24+24 | 0~3300 | 3300 | 2024.07.06 | 合格
1~2号墩 | 底板横向对接焊缝 | XW11-1C-D2 | 22+22 | 0~3200 | 3200 | 2024.07.06 | 合格
1~2号墩 | 隔板横向对接焊缝 | XW11-1C-D3 | 34+34 | 0~3200 | 3200 | 2024.07.06 | 合格
1~2号墩 | 隔板横向对接焊缝 | XW11-1D-D1 | 24+24 | 0~3300 | 3300 | 2024.07.06 | 合格
1~2号墩 | 底板横向对接焊缝 | XW11-1D-D2 | 22+22 | 0~3200 | 3200 | 2024.07.06 | 合格
1~2号墩 | 隔板横向对接焊缝 | XW11-1D-D3 | 34+34 | 0~3200 | 3200 | 2024.07.06 | 不合格 |  |  |  | SL+2.1 | 8~10 | 100 | 250 | 1 | 200 | 2024.01.02
1~2号墩 | 隔板横向对接焊缝 | XW11-1E-D1 | 24+24 | 0~3300 | 3300 | 2024.07.06 | 合格
1~2号墩 | 底板横向对接焊缝 | XW11-1E-D2 | 22+22 | 0~3200 | 3200 | 2024.07.06 | 合格
1~2号墩 | 隔板横向对接焊缝 | XW11-1E-D3 | 34+34 | 0~3200 | 3200 | 2024.07.06 | 合格
1~2号墩 | 支座隔板纵向对接焊缝 | XW11-1H-F11 | 24+24 | 0~2500 | 2500 | 2024.07.06 | 合格
1~2号墩 | 隔板横向对接焊缝 | XW11-1A-F11 | 24+24 | 0~2500 | 2500 | 2024.07.06 | 合格
1~2号墩 | 腹板横向对接焊缝 | XW11-1A-F12 | 16+16 | 0~2500 | 2500 | 2024.07.06 | 合格
1~2号墩 | 隔板横向对接焊缝 | XW11-1A-F13 | 34+34 | 0~2500 | 2500 | 2024.07.06 | 合格
1~2号墩 | 隔板横向对接焊缝 | XW11-1B-F11 | 24+24 | 0~2500 | 2500 | 2024.07.06 | 合格
1~2号墩 | 腹板横向对接焊缝 | XW11-1B-F12 | 16+16 | 0~2500 | 2500 | 2024.07.06 | 合格
1~2号墩 | 隔板横向对接焊缝 | XW11-1B-F13 | 34+34 | 0~2500 | 2500 | 2024.07.06 | 合格
1~2号墩 | 隔板横向对接焊缝 | XW11-1C-F11 | 24+24 | 0~2500 | 2500 | 2024.07.06 | 合格
1~2号墩 | 腹板横向对接焊缝 | XW11-1C-F12 | 16+16 | 0~2500 | 2500 | 2024.07.06 | 合格
1~2号墩 | 隔板横向对接焊缝 | XW11-1C-F13 | 34+34 | 0~2500 | 2500 | 2024.07.06 | 合格
1~2号墩 | 隔板横向对接焊缝 | XW11-1D-F11 | 24+24 | 0~2500 | 2500 | 2024.07.06 | 合格
1~2号墩 | 腹板横向对接焊缝 | XW11-1D-F12 | 16+16 | 0~2500 | 2500 | 2024.07.06 | 合格
1~2号墩 | 隔板横向对接焊缝 | XW11-1D-F13 | 34+34 | 0~2500 | 2500 | 2024.07.06 | 合格
1~2号墩 | 隔板横向对接焊缝 | XW11-1E-F11 | 24+24 | 0~2500 | 2500 | 2024.07.06 | 合格
1~2号墩 | 腹板横向对接焊缝 | XW11-1E-F12 | 16+16 | 0~2500 | 2500 | 2024.07.06 | 合格
1~2号墩 | 隔板横向对接焊缝 | XW11-1E-F13 | 34+34 | 0~2500 | 2500 | 2024.07.06 | 不合格 |  |  |  | SL+2.8 | 18~20 | 400 | 1400 | -2 | 500 | 2024.01.02
1~2号墩 | 支座隔板纵向对接焊缝 | XW11-1H-F21 | 24+24 | 0~2500 | 2500 | 2024.07.06 | 合格
1~2号墩 | 隔板横向对接焊缝 | XW11-1A-F21 | 16+16 | 0~2500 | 2500 | 2024.07.06 | 合格
1~2号墩 | 腹板横向对接焊缝 | XW11-1A-F22 | 16+16 | 0~2500 | 2500 | 2024.07.06 | 合格
1~2号墩 | 隔板横向对接焊缝 | XW11-1A-F23 | 34+34 | 0~2500 | 2500 | 2024.07.06 | 合格
1~2号墩 | 隔板横向对接焊缝 | XW11-1B-F21 | 24+24 | 0~2500 | 2500 | 2024.07.06 | 合格
1~2号墩 | 腹板横向对接焊缝 | XW11-1B-F22 | 16+16 | 0~2500 | 2500 | 2024.07.06 | 合格
1~2号墩 | 隔板横向对接焊缝 | XW11-1B-F23 | 34+34 | 0~2500 | 2500 | 2024.07.06 | 合格
1~2号墩 | 隔板横向对接焊缝 | XW11-1C-F21 | 24+24 | 0~2500 | 2500 | 2024.07.06 | 合格
1~2号墩 | 腹板横向对接焊缝 | XW11-1C-F22 | 16+16 | 0~2500 | 2500 | 2024.07.06 | 合格
1~2号墩 | 隔板横向对接焊缝 | XW11-1C-F23 | 34+34 | 0~2500 | 2500 | 2024.07.06 | 合格
1~2号墩 | 隔板横向对接焊缝 | XW11-1D-F21 | 24+24 | 0~2500 | 2500 | 2024.07.06 | 合格
1~2号墩 | 腹板横向对接焊缝 | XW11-1D-F22 | 16+16 | 0~2500 | 2500 | 2024.07.06 | 合格
1~2号墩 | 隔板横向对接焊缝 | XW11-1D-F23 | 34+34 | 0~2500 | 2500 | 2024.07.06 | 合格
1~2号墩 | 隔板横向对接焊缝 | XW11-1E-F21 | 24+24 | 0~2500 | 2500 | 2024.07.06 | 合格
1~2号墩 | 腹板横向对接焊缝 | XW11-1E-F22 | 16+16 | 0~2500 | 2500 | 2024.07.06 | 合格
1~2号墩 | 隔板横向对接焊缝 | XW11-1E-F23 | 34+34 | 0~2500 | 2500 | 2024.07.06 | 合格
1~2号墩 | 下横梁对接焊缝 | XM11-1A-K21 | 16+16 | 0~500 | 500 | 2024.07.06 | 合格
1~2号墩 | 下横梁对接焊缝 | XM11-1A-K22 | 16+16 | 0~300 | 300 | 2024.07.06 | 合格
1~2号墩 | 下横梁对接焊缝 | XM11-1A-K23 | 16+16 | 0~500 | 500 | 2024.07.06 | 合格
1~2号墩 | 下横梁对接焊缝 | XM11-1A-K24 | 16+16 | 0~300 | 300 | 2024.07.06 | 合格
1~2号墩 | 下横梁对接焊缝 | XM11-1B-K21 | 16+16 | 0~500 | 500 | 2024.07.06 | 合格
1~2号墩 | 下横梁对接焊缝 | XM11-1B-K22 | 16+16 | 0~300 | 300 | 2024.07.06 | 合格
1~2号墩 | 下横梁对接焊缝 | XM11-1B-K23 | 16+16 | 0~500 | 500 | 2024.07.06 | 合格
1~2号墩 | 下横梁对接焊缝 | XM11-1B-K24 | 16+16 | 0~300 | 300 | 2024.07.06 | 合格
1~2号墩 | 下横梁对接焊缝 | XM11-1C-K21 | 16+16 | 0~500 | 500 | 2024.07.06 | 合格
1~2号墩 | 下横梁对接焊缝 | XM11-1C-K22 | 16+16 | 0~300 | 300 | 2024.07.06 | 合格
1~2号墩 | 下横梁对接焊缝 | XM11-1C-K23 | 16+16 | 0~500 | 500 | 2024.07.06 | 合格
1~2号墩 | 下横梁对接焊缝 | XM11-1C-K24 | 16+16 | 0~300 | 300 | 2024.07.06 | 合格
1~2号墩 | 下横梁对接焊缝 | XM11-1D-K21 | 16+16 | 0~500 | 500 | 2024.07.06 | 合格
1~2号墩 | 下横梁对接焊缝 | XM11-1D-K22 | 16+16 | 0~300 | 300 | 2024.07.06 | 合格
1~2号墩 | 下横梁对接焊缝 | XM11-1D-K23 | 16+16 | 0~500 | 500 | 2024.07.06 | 合格
1~2号墩 | 下横梁对接焊缝 | XM11-1D-K24 | 16+16 | 0~300 | 300 | 2024.07.06 | 合格
1~2号墩 | 下横梁对接焊缝 | XM11-1A-K31 | 16+16 | 0~500 | 500 | 2024.07.06 | 合格
1~2号墩 | 下横梁对接焊缝 | XM11-1A-K32 | 16+16 | 0~300 | 300 | 2024.07.06 | 合格
1~2号墩 | 下横梁对接焊缝 | XM11-1A-K33 | 16+16 | 0~500 | 500 | 2024.07.06 | 合格
1~2号墩 | 下横梁对接焊缝 | XM11-1A-K34 | 16+16 | 0~300 | 300 | 2024.07.06 | 合格
1~2号墩 | 下横梁对接焊缝 | XM11-1B-K31 | 16+16 | 0~500 | 500 | 2024.07.06 | 合格
1~2号墩 | 下横梁对接焊缝 | XM11-1B-K32 | 16+16 | 0~300 | 300 | 2024.07.06 | 合格
1~2号墩 | 下横梁对接焊缝 | XM11-1B-K33 | 16+16 | 0~500 | 500 | 2024.07.06 | 合格
1~2号墩 | 下横梁对接焊缝 | XM11-1B-K34 | 16+16 | 0~300 | 300 | 2024.07.06 | 合格
1~2号墩 | 下横梁对接焊缝 | XM11-1C-K31 | 16+16 | 0~500 | 500 | 2024.07.06 | 合格
1~2号墩 | 下横梁对接焊缝 | XM11-1C-K32 | 16+16 | 0~300 | 300 | 2024.07.06 | 合格
1~2号墩 | 下横梁对接焊缝 | XM11-1C-K33 | 16+16 | 0~500 | 500 | 2024.07.06 | 合格
1~2号墩 | 下横梁对接焊缝 | XM11-1C-K34 | 16+16 | 0~300 | 300 | 2024.07.06 | 合格
1~2号墩 | 下横梁对接焊缝 | XM11-1D-K31 | 16+16 | 0~500 | 500 | 2024.07.06 | 合格
1~2号墩 | 下横梁对接焊缝 | XM11-1D-K32 | 16+16 | 0~300 | 300 | 2024.07.06 | 合格
1~2号墩 | 下横梁对接焊缝 | XM11-1D-K33 | 16+16 | 0~500 | 500 | 2024.07.06 | 合格
1~2号墩 | 下横梁对接焊缝 | XM11-1D-K34 | 16+16 | 0~300 | 300 | 2024.07.06 | 合格
1~2号墩 | 下横梁对接焊缝 | XM11-1A-K41 | 16+16 | 0~500 | 500 | 2024.07.06 | 合格
1~2号墩 | 下横梁对接焊缝 | XM11-1A-K42 | 16+16 | 0~300 | 300 | 2024.07.06 | 合格
1~2号墩 | 下横梁对接焊缝 | XM11-1A-K43 | 16+16 | 0~500 | 500 | 2024.07.06 | 合格
1~2号墩 | 下横梁对接焊缝 | XM11-1A-K44 | 16+16 | 0~300 | 300 | 2024.07.06 | 合格
1~2号墩 | 下横梁对接焊缝 | XM11-1B-K41 | 16+16 | 0~500 | 500 | 2024.07.06 | 合格
1~2号墩 | 下横梁对接焊缝 | XM11-1B-K42 | 16+16 | 0~300 | 300 | 2024.07.06 | 合格
1~2号墩 | 下横梁对接焊缝 | XM11-1B-K43 | 16+16 | 0~500 | 500 | 2024.07.06 | 合格
1~2号墩 | 下横梁对接焊缝 | XM11-1B-K44 | 16+16 | 0~300 | 300 | 2024.07.06 | 合格
1~2号墩 | 下横梁对接焊缝 | XM11-1C-K41 | 16+16 | 0~500 | 500 | 2024.07.06 | 合格
1~2号墩 | 下横梁对接焊缝 | XM11-1C-K42 | 16+16 | 0~300 | 300 | 2024.07.06 | 合格
1~2号墩 | 下横梁对接焊缝 | XM11-1C-K43 | 16+16 | 0~500 | 500 | 2024.07.06 | 合格
1~2号墩 | 下横梁对接焊缝 | XM11-1C-K44 | 16+16 | 0~300 | 300 | 2024.07.06 | 合格
1~2号墩 | 下横梁对接焊缝 | XM11-1D-K41 | 16+16 | 0~500 | 500 | 2024.07.06 | 合格
1~2号墩 | 下横梁对接焊缝 | XM11-1D-K42 | 16+16 | 0~300 | 300 | 2024.07.06 | 合格
1~2号墩 | 下横梁对接焊缝 | XM11-1D-K43 | 16+16 | 0~500 | 500 | 2024.07.06 | 合格
1~2号墩 | 下横梁对接焊缝 | XM11-1D-K44 | 16+16 | 0~300 | 300 | 2024.07.06 | 合格
1~2号墩 | 下横梁对接焊缝 | XM11-1A-K51 | 16+16 | 0~500 | 500 | 2024.07.06 | 合格
1~2号墩 | 下横梁对接焊缝 | XM11-1A-K52 | 16+16 | 0~300 | 300 | 2024.07.06 | 合格
1~2号墩 | 下横梁对接焊缝 | XM11-1A-K53 | 16+16 | 0~500 | 500 | 2024.07.06 | 合格
1~2号墩 | 下横梁对接焊缝 | XM11-1A-K54 | 16+16 | 0~300 | 300 | 2024.07.06 | 合格
1~2号墩 | 下横梁对接焊缝 | XM11-1B-K51 | 16+16 | 0~500 | 500 | 2024.07.06 | 合格
1~2号墩 | 下横梁对接焊缝 | XM11-1B-K52 | 16+16 | 0~300 | 300 | 2024.07.06 | 合格
1~2号墩 | 下横梁对接焊缝 | XM11-1B-K53 | 16+16 | 0~500 | 500 | 2024.07.06 | 合格
1~2号墩 | 下横梁对接焊缝 | XM11-1B-K54 | 16+16 | 0~300 | 300 | 2024.07.06 | 合格
1~2号墩 | 下横梁对接焊缝 | XM11-1C-K51 | 16+16 | 0~500 | 500 | 2024.07.06 | 合格
1~2号墩 | 下横梁对接焊缝 | XM11-1C-K52 | 16+16 | 0~300 | 300 | 2024.07.06 | 合格
1~2号墩 | 下横梁对接焊缝 | XM11-1C-K53 | 16+16 | 0~500 | 500 | 2024.07.06 | 合格
1~2号墩 | 下横梁对接焊缝 | XM11-1C-K54 | 16+16 | 0~300 | 300 | 2024.07.06 | 合格
1~2号墩 | 下横梁对接焊缝 | XM11-1D-K51 | 16+16 | 0~500 | 500 | 2024.07.06 | 合格
1~2号墩 | 下横梁对接焊缝 | XM11-1D-K52 | 16+16 | 0~300 | 300 | 2024.07.06 | 合格
1~2号墩 | 下横梁对接焊缝 | XM11-1D-K53 | 16+16 | 0~500 | 500 | 2024.07.06 | 合格
1~2号墩 | 下横梁对接焊缝 | XM11-1D-K54 | 16+16 | 0~300 | 300 | 2024.07.06 | 合格
1~2号墩 | 下横梁对接焊缝 | XM11-1A-K61 | 16+16 | 0~500 | 500 | 2024.07.06 | 合格
1~2号墩 | 下横梁对接焊缝 | XM11-1A-K62 | 16+16 | 0~300 | 300 | 2024.07.06 | 合格
1~2号墩 | 下横梁对接焊缝 | XM11-1A-K63 | 16+16 | 0~500 | 500 | 2024.07.06 | 合格
1~2号墩 | 下横梁对接焊缝 | XM11-1A-K64 | 16+16 | 0~300 | 300 | 2024.07.06 | 合格
1~2号墩 | 下横梁对接焊缝 | XM11-1B-K61 | 16+16 | 0~500 | 500 | 2024.07.06 | 合格
1~2号墩 | 下横梁对接焊缝 | XM11-1B-K62 | 16+16 | 0~300 | 300 | 2024.07.06 | 合格
1~2号墩 | 下横梁对接焊缝 | XM11-1B-K63 | 16+16 | 0~500 | 500 | 2024.07.06 | 合格
1~2号墩 | 下横梁对接焊缝 | XM11-1B-K64 | 16+16 | 0~300 | 300 | 2024.07.06 | 合格
1~2号墩 | 下横梁对接焊缝 | XM11-1C-K61 | 16+16 | 0~500 | 500 | 2024.07.06 | 合格
1~2号墩 | 下横梁对接焊缝 | XM11-1C-K62 | 16+16 | 0~300 | 300 | 2024.07.06 | 合格
1~2号墩 | 下横梁对接焊缝 | XM11-1C-K63 | 16+16 | 0~500 | 500 | 2024.07.06 | 合格
1~2号墩 | 下横梁对接焊缝 | XM11-1C-K64 | 16+16 | 0~300 | 300 | 2024.07.06 | 合格
1~2号墩 | 下横梁对接焊缝 | XM11-1D-K61 | 16+16 | 0~500 | 500 | 2024.07.06 | 合格
1~2号墩 | 下横梁对接焊缝 | XM11-1D-K62 | 16+16 | 0~300 | 300 | 2024.07.06 | 合格
1~2号墩 | 下横梁对接焊缝 | XM11-1D-K63 | 16+16 | 0~500 | 500 | 2024.07.06 | 合格
1~2号墩 | 下横梁对接焊缝 | XM11-1D-K64 | 16+16 | 0~300 | 300 | 2024.07.06 | 合格
1~2号墩 | 下横梁对接焊缝 | XM11-1A-K71 | 16+16 | 0~500 | 500 | 2024.07.06 | 合格
1~2号墩 | 下横梁对接焊缝 | XM11-1A-K72 | 16+16 | 0~300 | 300 | 2024.07.06 | 合格
1~2号墩 | 下横梁对接焊缝 | XM11-1A-K73 | 16+16 | 0~500 | 500 | 2024.07.06 | 合格
1~2号墩 | 下横梁对接焊缝 | XM11-1A-K74 | 16+16 | 0~300 | 300 | 2024.07.06 | 合格
1~2号墩 | 下横梁对接焊缝 | XM11-1B-K71 | 16+16 | 0~500 | 500 | 2024.07.06 | 合格
1~2号墩 | 下横梁对接焊缝 | XM11-1B-K72 | 16+16 | 0~300 | 300 | 2024.07.06 | 合格
1~2号墩 | 下横梁对接焊缝 | XM11-1B-K73 | 16+16 | 0~500 | 500 | 2024.07.06 | 合格
1~2号墩 | 下横梁对接焊缝 | XM11-1B-K74 | 16+16 | 0~300 | 300 | 2024.07.06 | 合格
1~2号墩 | 下横梁对接焊缝 | XM11-1C-K71 | 16+16 | 0~500 | 500 | 2024.07.06 | 合格
1~2号墩 | 下横梁对接焊缝 | XM11-1C-K72 | 16+16 | 0~300 | 300 | 2024.07.06 | 合格
1~2号墩 | 下横梁对接焊缝 | XM11-1C-K73 | 16+16 | 0~500 | 500 | 2024.07.06 | 合格
1~2号墩 | 下横梁对接焊缝 | XM11-1C-K74 | 16+16 | 0~300 | 300 | 2024.07.06 | 合格
1~2号墩 | 下横梁对接焊缝 | XM11-1D-K71 | 16+16 | 0~500 | 500 | 2024.07.06 | 合格
1~2号墩 | 下横梁对接焊缝 | XM11-1D-K72 | 16+16 | 0~300 | 300 | 2024.07.06 | 合格
1~2号墩 | 下横梁对接焊缝 | XM11-1D-K73 | 16+16 | 0~500 | 500 | 2024.07.06 | 合格
1~2号墩 | 下横梁对接焊缝 | XM11-1D-K74 | 16+16 | 0~300 | 300 | 2024.07.06 | 合格
1~2号墩 | 下横梁对接焊缝 | XM11-1A-G21 | 16+16 | 0~2200 | 2200 | 2024.07.07 | 合格
1~2号墩 | 下横梁对接焊缝 | XM11-1A-G22 | 16+16 | 0~300 | 300 | 2024.07.07 | 合格
1~2号墩 | 下横梁对接焊缝 | XM11-1A-G23 | 16+16 | 0~2200 | 2200 | 2024.07.07 | 合格
1~2号墩 | 下横梁对接焊缝 | XM11-1A-G24 | 16+16 | 0~300 | 300 | 2024.07.07 | 合格
1~2号墩 | 下横梁对接焊缝 | XM11-1B-G21 | 16+16 | 0~2200 | 2200 | 2024.07.07 | 合格
1~2号墩 | 下横梁对接焊缝 | XM11-1B-G22 | 16+16 | 0~300 | 300 | 2024.07.07 | 合格
1~2号墩 | 下横梁对接焊缝 | XM11-1B-G23 | 16+16 | 0~2200 | 2200 | 2024.07.07 | 合格
1~2号墩 | 下横梁对接焊缝 | XM11-1B-G24 | 16+16 | 0~300 | 300 | 2024.07.07 | 合格
1~2号墩 | 下横梁对接焊缝 | XM11-1C-G21 | 16+16 | 0~2200 | 2200 | 2024.07.07 | 合格
1~2号墩 | 下横梁对接焊缝 | XM11-1C-G22 | 16+16 | 0~300 | 300 | 2024.07.07 | 合格
1~2号墩 | 下横梁对接焊缝 | XM11-1C-G23 | 16+16 | 0~2200 | 2200 | 2024.07.07 | 合格
1~2号墩 | 下横梁对接焊缝 | XM11-1C-G24 | 16+16 | 0~300 | 300 | 2024.07.07 | 合格
1~2号墩 | 下横梁对接焊缝 | XM11-1D-G21 | 16+16 | 0~2200 | 2200 | 2024.07.07 | 合格
1~2号墩 | 下横梁对接焊缝 | XM11-1D-G22 | 16+16 | 0~300 | 300 | 2024.07.07 | 合格
1~2号墩 | 下横梁对接焊缝 | XM11-1D-G23 | 16+16 | 0~2200 | 2200 | 2024.07.07 | 合格
1~2号墩 | 下横梁对接焊缝 | XM11-1D-G24 | 16+16 | 0~300 | 300 | 2024.07.07 | 合格
1~2号墩 | 下横梁对接焊缝 | XM11-1A-G31 | 16+16 | 0~2200 | 2200 | 2024.07.07 | 合格
1~2号墩 | 下横梁对接焊缝 | XM11-1A-G32 | 16+16 | 0~300 | 300 | 2024.07.07 | 合格
1~2号墩 | 下横梁对接焊缝 | XM11-1A-G33 | 16+16 | 0~2200 | 2200 | 2024.07.07 | 合格
1~2号墩 | 下横梁对接焊缝 | XM11-1A-G34 | 16+16 | 0~300 | 300 | 2024.07.07 | 合格
1~2号墩 | 下横梁对接焊缝 | XM11-1B-G31 | 16+16 | 0~2200 | 2200 | 2024.07.07 | 合格
1~2号墩 | 下横梁对接焊缝 | XM11-1B-G32 | 16+16 | 0~300 | 300 | 2024.07.07 | 合格
1~2号墩 | 下横梁对接焊缝 | XM11-1B-G33 | 16+16 | 0~2200 | 2200 | 2024.07.07 | 合格
1~2号墩 | 下横梁对接焊缝 | XM11-1B-G34 | 16+16 | 0~300 | 300 | 2024.07.07 | 合格
1~2号墩 | 下横梁对接焊缝 | XM11-1C-G31 | 16+16 | 0~2200 | 2200 | 2024.07.07 | 合格
1~2号墩 | 下横梁对接焊缝 | XM11-1C-G32 | 16+16 | 0~300 | 300 | 2024.07.07 | 合格
1~2号墩 | 下横梁对接焊缝 | XM11-1C-G33 | 16+16 | 0~2200 | 2200 | 2024.07.07 | 合格
1~2号墩 | 下横梁对接焊缝 | XM11-1C-G34 | 16+16 | 0~300 | 300 | 2024.07.07 | 合格
1~2号墩 | 下横梁对接焊缝 | XM11-1D-G31 | 16+16 | 0~2200 | 2200 | 2024.07.07 | 合格
1~2号墩 | 下横梁对接焊缝 | XM11-1D-G32 | 16+16 | 0~300 | 300 | 2024.07.07 | 合格
1~2号墩 | 下横梁对接焊缝 | XM11-1D-G33 | 16+16 | 0~2200 | 2200 | 2024.07.07 | 合格
1~2号墩 | 下横梁对接焊缝 | XM11-1D-G34 | 16+16 | 0~300 | 300 | 2024.07.07 | 合格
1~2号墩 | 下横梁对接焊缝 | XM11-1A-G41 | 16+16 | 0~2200 | 2200 | 2024.07.07 | 合格
1~2号墩 | 下横梁对接焊缝 | XM11-1A-G42 | 16+16 | 0~300 | 300 | 2024.07.07 | 合格
1~2号墩 | 下横梁对接焊缝 | XM11-1A-G43 | 16+16 | 0~2200 | 2200 | 2024.07.07 | 合格
1~2号墩 | 下横梁对接焊缝 | XM11-1A-G44 | 16+16 | 0~300 | 300 | 2024.07.07 | 合格
1~2号墩 | 下横梁对接焊缝 | XM11-1B-G41 | 16+16 | 0~2200 | 2200 | 2024.07.07 | 合格
1~2号墩 | 下横梁对接焊缝 | XM11-1B-G42 | 16+16 | 0~300 | 300 | 2024.07.07 | 合格
1~2号墩 | 下横梁对接焊缝 | XM11-1B-G43 | 16+16 | 0~2200 | 2200 | 2024.07.07 | 合格
1~2号墩 | 下横梁对接焊缝 | XM11-1B-G44 | 16+16 | 0~300 | 300 | 2024.07.07 | 合格
1~2号墩 | 下横梁对接焊缝 | XM11-1C-G41 | 16+16 | 0~2200 | 2200 | 2024.07.07 | 合格
1~2号墩 | 下横梁对接焊缝 | XM11-1C-G42 | 16+16 | 0~300 | 300 | 2024.07.07 | 合格
1~2号墩 | 下横梁对接焊缝 | XM11-1C-G43 | 16+16 | 0~2200 | 2200 | 2024.07.07 | 合格
1~2号墩 | 下横梁对接焊缝 | XM11-1C-G44 | 16+16 | 0~300 | 300 | 2024.07.07 | 合格
1~2号墩 | 下横梁对接焊缝 | XM11-1D-G41 | 16+16 | 0~2200 | 2200 | 2024.07.07 | 合格
1~2号墩 | 下横梁对接焊缝 | XM11-1D-G42 | 16+16 | 0~300 | 300 | 2024.07.07 | 合格
1~2号墩 | 下横梁对接焊缝 | XM11-1D-G43 | 16+16 | 0~2200 | 2200 | 2024.07.07 | 合格
1~2号墩 | 下横梁对接焊缝 | XM11-1D-G44 | 16+16 | 0~300 | 300 | 2024.07.07 | 合格
1~2号墩 | 下横梁对接焊缝 | XM11-1A-G51 | 16+16 | 0~2200 | 2200 | 2024.07.07 | 合格
1~2号墩 | 下横梁对接焊缝 | XM11-1A-G52 | 16+16 | 0~300 | 300 | 2024.07.07 | 合格
1~2号墩 | 下横梁对接焊缝 | XM11-1A-G53 | 16+16 | 0~2200 | 2200 | 2024.07.07 | 合格
1~2号墩 | 下横梁对接焊缝 | XM11-1A-G54 | 16+16 | 0~300 | 300 | 2024.07.07 | 合格
1~2号墩 | 下横梁对接焊缝 | XM11-1B-G51 | 16+16 | 0~2200 | 2200 | 2024.07.07 | 合格
1~2号墩 | 下横梁对接焊缝 | XM11-1B-G52 | 16+16 | 0~300 | 300 | 2024.07.07 | 合格
1~2号墩 | 下横梁对接焊缝 | XM11-1B-G53 | 16+16 | 0~2200 | 2200 | 2024.07.07 | 合格
1~2号墩 | 下横梁对接焊缝 | XM11-1B-G54 | 16+16 | 0~300 | 300 | 2024.07.07 | 合格
1~2号墩 | 下横梁对接焊缝 | XM11-1C-G51 | 16+16 | 0~2200 | 2200 | 2024.07.07 | 合格
1~2号墩 | 下横梁对接焊缝 | XM11-1C-G52 | 16+16 | 0~300 | 300 | 2024.07.07 | 合格
1~2号墩 | 下横梁对接焊缝 | XM11-1C-G53 | 16+16 | 0~2200 | 2200 | 2024.07.07 | 合格
1~2号墩 | 下横梁对接焊缝 | XM11-1C-G54 | 16+16 | 0~300 | 300 | 2024.07.07 | 合格
1~2号墩 | 下横梁对接焊缝 | XM11-1D-G51 | 16+16 | 0~2200 | 2200 | 2024.07.07 | 合格
1~2号墩 | 下横梁对接焊缝 | XM11-1D-G52 | 16+16 | 0~300 | 300 | 2024.07.07 | 合格
1~2号墩 | 下横梁对接焊缝 | XM11-1D-G53 | 16+16 | 0~2200 | 2200 | 2024.07.07 | 合格
1~2号墩 | 下横梁对接焊缝 | XM11-1D-G54 | 16+16 | 0~300 | 300 | 2024.07.07 | 合格
1~2号墩 | 下横梁对接焊缝 | XM11-1A-G61 | 16+16 | 0~2200 | 2200 | 2024.07.07 | 合格
1~2号墩 | 下横梁对接焊缝 | XM11-1A-G62 | 16+16 | 0~300 | 300 | 2024.07.07 | 合格
1~2号墩 | 下横梁对接焊缝 | XM11-1A-G63 | 16+16 | 0~2200 | 2200 | 2024.07.07 | 合格
1~2号墩 | 下横梁对接焊缝 | XM11-1A-G64 | 16+16 | 0~300 | 300 | 2024.07.07 | 合格
1~2号墩 | 下横梁对接焊缝 | XM11-1B-G61 | 16+16 | 0~2200 | 2200 | 2024.07.07 | 合格
1~2号墩 | 下横梁对接焊缝 | XM11-1B-G62 | 16+16 | 0~300 | 300 | 2024.07.07 | 合格
1~2号墩 | 下横梁对接焊缝 | XM11-1B-G63 | 16+16 | 0~2200 | 2200 | 2024.07.07 | 合格
1~2号墩 | 下横梁对接焊缝 | XM11-1B-G64 | 16+16 | 0~300 | 300 | 2024.07.07 | 合格
1~2号墩 | 下横梁对接焊缝 | XM11-1C-G61 | 16+16 | 0~2200 | 2200 | 2024.07.07 | 合格
1~2号墩 | 下横梁对接焊缝 | XM11-1C-G62 | 16+16 | 0~300 | 300 | 2024.07.07 | 合格
1~2号墩 | 下横梁对接焊缝 | XM11-1C-G63 | 16+16 | 0~2200 | 2200 | 2024.07.07 | 合格
1~2号墩 | 下横梁对接焊缝 | XM11-1C-G64 | 16+16 | 0~300 | 300 | 2024.07.07 | 合格
1~2号墩 | 下横梁对接焊缝 | XM11-1D-G61 | 16+16 | 0~2200 | 2200 | 2024.07.07 | 合格
1~2号墩 | 下横梁对接焊缝 | XM11-1D-G62 | 16+16 | 0~300 | 300 | 2024.07.07 | 合格
1~2号墩 | 下横梁对接焊缝 | XM11-1D-G63 | 16+16 | 0~2200 | 2200 | 2024.07.07 | 合格
1~2号墩 | 下横梁对接焊缝 | XM11-1D-G64 | 16+16 | 0~300 | 300 | 2024.07.07 | 合格
1~2号墩 | 下横梁对接焊缝 | XM11-1A-G71 | 16+16 | 0~2200 | 2200 | 2024.07.07 | 合格
1~2号墩 | 下横梁对接焊缝 | XM11-1A-G72 | 16+16 | 0~300 | 300 | 2024.07.07 | 合格
1~2号墩 | 下横梁对接焊缝 | XM11-1A-G73 | 16+16 | 0~2200 | 2200 | 2024.07.07 | 合格
1~2号墩 | 下横梁对接焊缝 | XM11-1A-G74 | 16+16 | 0~300 | 300 | 2024.07.07 | 合格
1~2号墩 | 下横梁对接焊缝 | XM11-1B-G71 | 16+16 | 0~2200 | 2200 | 2024.07.07 | 合格
1~2号墩 | 下横梁对接焊缝 | XM11-1B-G72 | 16+16 | 0~300 | 300 | 2024.07.07 | 合格
1~2号墩 | 下横梁对接焊缝 | XM11-1B-G73 | 16+16 | 0~2200 | 2200 | 2024.07.07 | 合格
1~2号墩 | 下横梁对接焊缝 | XM11-1B-G74 | 16+16 | 0~300 | 300 | 2024.07.07 | 合格
1~2号墩 | 下横梁对接焊缝 | XM11-1C-G71 | 16+16 | 0~2200 | 2200 | 2024.07.07 | 合格
1~2号墩 | 下横梁对接焊缝 | XM11-1C-G72 | 16+16 | 0~300 | 300 | 2024.07.07 | 合格
1~2号墩 | 下横梁对接焊缝 | XM11-1C-G73 | 16+16 | 0~2200 | 2200 | 2024.07.07 | 合格
1~2号墩 | 下横梁对接焊缝 | XM11-1C-G74 | 16+16 | 0~300 | 300 | 2024.07.07 | 合格
1~2号墩 | 下横梁对接焊缝 | XM11-1D-G71 | 16+16 | 0~2200 | 2200 | 2024.07.07 | 合格
1~2号墩 | 下横梁对接焊缝 | XM11-1D-G72 | 16+16 | 0~300 | 300 | 2024.07.07 | 合格
1~2号墩 | 下横梁对接焊缝 | XM11-1D-G73 | 16+16 | 0~2200 | 2200 | 2024.07.07 | 合格
1~2号墩 | 下横梁对接焊缝 | XM11-1D-G74 | 16+16 | 0~300 | 300 | 2024.07.07 | 合格
1~2号墩 | 筋板对接焊缝 | XM11-AR-L1-1 | 16+16 | 0~200 | 200 | 2024.07.07 | 合格
1~2号墩 | 筋板对接焊缝 | XM11-AL-L1-1 | 16+16 | 0~200 | 200 | 2024.07.07 | 合格
1~2号墩 | 筋板对接焊缝 | XM11-AR-L1-2 | 16+16 | 0~200 | 200 | 2024.07.07 | 合格
1~2号墩 | 筋板对接焊缝 | XM11-AL-L1-2 | 16+16 | 0~200 | 200 | 2024.07.07 | 合格
1~2号墩 | 筋板对接焊缝 | XM11-AR-L1-3 | 16+16 | 0~200 | 200 | 2024.07.07 | 合格
1~2号墩 | 筋板对接焊缝 | XM11-AL-L1-3 | 16+16 | 0~200 | 200 | 2024.07.07 | 合格
1~2号墩 | 筋板对接焊缝 | XM11-AR-L1-4 | 16+16 | 0~200 | 200 | 2024.07.07 | 合格
1~2号墩 | 筋板对接焊缝 | XM11-AL-L1-4 | 16+16 | 0~200 | 200 | 2024.07.07 | 合格
1~2号墩 | 筋板对接焊缝 | XM11-AR-L1-5 | 16+16 | 0~200 | 200 | 2024.07.07 | 合格
1~2号墩 | 筋板对接焊缝 | XM11-AL-L1-5 | 16+16 | 0~200 | 200 | 2024.07.07 | 合格
1~2号墩 | 筋板对接焊缝 | XM11-AR-L1-6 | 16+16 | 0~200 | 200 | 2024.07.07 | 合格
1~2号墩 | 筋板对接焊缝 | XM11-AL-L1-6 | 16+16 | 0~200 | 200 | 2024.07.07 | 合格
1~2号墩 | 筋板对接焊缝 | XM11-BR-L1-1 | 16+16 | 0~200 | 200 | 2024.07.07 | 合格
1~2号墩 | 筋板对接焊缝 | XM11-BL-L1-1 | 16+16 | 0~200 | 200 | 2024.07.07 | 合格
1~2号墩 | 筋板对接焊缝 | XM11-BR-L1-2 | 16+16 | 0~200 | 200 | 2024.07.07 | 合格
1~2号墩 | 筋板对接焊缝 | XM11-BL-L1-2 | 16+16 | 0~200 | 200 | 2024.07.07 | 合格
1~2号墩 | 筋板对接焊缝 | XM11-BR-L1-3 | 16+16 | 0~200 | 200 | 2024.07.07 | 合格
1~2号墩 | 筋板对接焊缝 | XM11-BL-L1-3 | 16+16 | 0~200 | 200 | 2024.07.07 | 合格
1~2号墩 | 筋板对接焊缝 | XM11-BR-L1-4 | 16+16 | 0~200 | 200 | 2024.07.07 | 合格
1~2号墩 | 筋板对接焊缝 | XM11-BL-L1-4 | 16+16 | 0~200 | 200 | 2024.07.07 | 合格
1~2号墩 | 筋板对接焊缝 | XM11-BR-L1-5 | 16+16 | 0~200 | 200 | 2024.07.07 | 合格
1~2号墩 | 筋板对接焊缝 | XM11-BL-L1-5 | 16+16 | 0~200 | 200 | 2024.07.07 | 合格
1~2号墩 | 筋板对接焊缝 | XM11-BR-L1-6 | 16+16 | 0~200 | 200 | 2024.07.07 | 合格
1~2号墩 | 筋板对接焊缝 | XM11-BL-L1-6 | 16+16 | 0~200 | 200 | 2024.07.07 | 合格
1~2号墩 | 筋板对接焊缝 | XM11-CR-L1-1 | 16+16 | 0~200 | 200 | 2024.07.07 | 合格
1~2号墩 | 筋板对接焊缝 | XM11-CL-L1-1 | 16+16 | 0~200 | 200 | 2024.07.07 | 合格
1~2号墩 | 筋板对接焊缝 | XM11-CR-L1-2 | 16+16 | 0~200 | 200 | 2024.07.07 | 合格
1~2号墩 | 筋板对接焊缝 | XM11-CL-L1-2 | 16+16 | 0~200 | 200 | 2024.07.07 | 合格
1~2号墩 | 筋板对接焊缝 | XM11-CR-L1-3 | 16+16 | 0~200 | 200 | 2024.07.07 | 合格
1~2号墩 | 筋板对接焊缝 | XM11-CL-L1-3 | 16+16 | 0~200 | 200 | 2024.07.07 | 合格
1~2号墩 | 筋板对接焊缝 | XM11-CR-L1-4 | 16+16 | 0~200 | 200 | 2024.07.07 | 合格
1~2号墩 | 筋板对接焊缝 | XM11-CL-L1-4 | 16+16 | 0~200 | 200 | 2024.07.07 | 合格
1~2号墩 | 筋板对接焊缝 | XM11-CR-L1-5 | 16+16 | 0~200 | 200 | 2024.07.07 | 合格
1~2号墩 | 筋板对接焊缝 | XM11-CL-L1-5 | 16+16 | 0~200 | 200 | 2024.07.07 | 合格
1~2号墩 | 筋板对接焊缝 | XM11-CR-L1-6 | 16+16 | 0~200 | 200 | 2024.07.07 | 合格
1~2号墩 | 筋板对接焊缝 | XM11-CL-L1-6 | 16+16 | 0~200 | 200 | 2024.07.07 | 合格
1~2号墩 | 筋板对接焊缝 | XM11-DR-L1-1 | 16+16 | 0~200 | 200 | 2024.07.07 | 合格
1~2号墩 | 筋板对接焊缝 | XM11-DL-L1-1 | 16+16 | 0~200 | 200 | 2024.07.07 | 合格
1~2号墩 | 筋板对接焊缝 | XM11-DR-L1-2 | 16+16 | 0~200 | 200 | 2024.07.07 | 合格
1~2号墩 | 筋板对接焊缝 | XM11-DL-L1-2 | 16+16 | 0~200 | 200 | 2024.07.07 | 合格
1~2号墩 | 筋板对接焊缝 | XM11-DR-L1-3 | 16+16 | 0~200 | 200 | 2024.07.07 | 合格
1~2号墩 | 筋板对接焊缝 | XM11-DL-L1-3 | 16+16 | 0~200 | 200 | 2024.07.07 | 合格
1~2号墩 | 筋板对接焊缝 | XM11-DR-L1-4 | 16+16 | 0~200 | 200 | 2024.07.07 | 合格
1~2号墩 | 筋板对接焊缝 | XM11-DL-L1-4 | 16+16 | 0~200 | 200 | 2024.07.07 | 合格
1~2号墩 | 筋板对接焊缝 | XM11-DR-L1-5 | 16+16 | 0~200 | 200 | 2024.07.07 | 合格
1~2号墩 | 筋板对接焊缝 | XM11-DL-L1-5 | 16+16 | 0~200 | 200 | 2024.07.07 | 合格
1~2号墩 | 筋板对接焊缝 | XM11-DR-L1-6 | 16+16 | 0~200 | 200 | 2024.07.07 | 合格
1~2号墩 | 筋板对接焊缝 | XM11-DL-L1-6 | 16+16 | 0~200 | 200 | 2024.07.07 | 合格
1~2号墩 | 筋板对接焊缝 | XM11-ER-L1-1 | 16+16 | 0~200 | 200 | 2024.07.07 | 合格
1~2号墩 | 筋板对接焊缝 | XM11-EL-L1-1 | 16+16 | 0~200 | 200 | 2024.07.07 | 合格
1~2号墩 | 筋板对接焊缝 | XM11-ER-L1-2 | 16+16 | 0~200 | 200 | 2024.07.07 | 合格
1~2号墩 | 筋板对接焊缝 | XM11-EL-L1-2 | 16+16 | 0~200 | 200 | 2024.07.07 | 合格
1~2号墩 | 筋板对接焊缝 | XM11-ER-L1-3 | 16+16 | 0~200 | 200 | 2024.07.07 | 合格
1~2号墩 | 筋板对接焊缝 | XM11-EL-L1-3 | 16+16 | 0~200 | 200 | 2024.07.07 | 合格
1~2号墩 | 筋板对接焊缝 | XM11-ER-L1-4 | 16+16 | 0~200 | 200 | 2024.07.07 | 合格
1~2号墩 | 筋板对接焊缝 | XM11-EL-L1-4 | 16+16 | 0~200 | 200 | 2024.07.07 | 合格
1~2号墩 | 筋板对接焊缝 | XM11-ER-L1-5 | 16+16 | 0~200 | 200 | 2024.07.07 | 合格
1~2号墩 | 筋板对接焊缝 | XM11-EL-L1-5 | 16+16 | 0~200 | 200 | 2024.07.07 | 合格
1~2号墩 | 筋板对接焊缝 | XM11-ER-L1-6 | 16+16 | 0~200 | 200 | 2024.07.07 | 合格
1~2号墩 | 筋板对接焊缝 | XM11-EL-L1-6 | 16+16 | 0~200 | 200 | 2024.07.07 | 合格
1~2号墩 | 筋板对接焊缝 | XM11-AR-L2-1 | 16+16 | 0~200 | 200 | 2024.07.07 | 合格
1~2号墩 | 筋板对接焊缝 | XM11-AL-L2-1 | 16+16 | 0~200 | 200 | 2024.07.07 | 合格
1~2号墩 | 筋板对接焊缝 | XM11-AR-L2-2 | 16+16 | 0~200 | 200 | 2024.07.07 | 合格
1~2号墩 | 筋板对接焊缝 | XM11-AL-L2-2 | 16+16 | 0~200 | 200 | 2024.07.07 | 合格
1~2号墩 | 筋板对接焊缝 | XM11-AR-L2-3 | 16+16 | 0~200 | 200 | 2024.07.07 | 合格
1~2号墩 | 筋板对接焊缝 | XM11-AL-L2-3 | 16+16 | 0~200 | 200 | 2024.07.07 | 合格
1~2号墩 | 筋板对接焊缝 | XM11-AR-L2-4 | 16+16 | 0~200 | 200 | 2024.07.07 | 合格
1~2号墩 | 筋板对接焊缝 | XM11-AL-L2-4 | 16+16 | 0~200 | 200 | 2024.07.07 | 合格
1~2号墩 | 筋板对接焊缝 | XM11-AR-L2-5 | 16+16 | 0~200 | 200 | 2024.07.07 | 合格
1~2号墩 | 筋板对接焊缝 | XM11-AL-L2-5 | 16+16 | 0~200 | 200 | 2024.07.07 | 合格
1~2号墩 | 筋板对接焊缝 | XM11-AR-L2-6 | 16+16 | 0~200 | 200 | 2024.07.07 | 合格
1~2号墩 | 筋板对接焊缝 | XM11-AL-L2-6 | 16+16 | 0~200 | 200 | 2024.07.07 | 合格
1~2号墩 | 筋板对接焊缝 | XM11-BR-L2-1 | 16+16 | 0~200 | 200 | 2024.07.07 | 合格
1~2号墩 | 筋板对接焊缝 | XM11-BL-L2-1 | 16+16 | 0~200 | 200 | 2024.07.07 | 合格
1~2号墩 | 筋板对接焊缝 | XM11-BR-L2-2 | 16+16 | 0~200 | 200 | 2024.07.07 | 合格
1~2号墩 | 筋板对接焊缝 | XM11-BL-L2-2 | 16+16 | 0~200 | 200 | 2024.07.07 | 合格
1~2号墩 | 筋板对接焊缝 | XM11-BR-L2-3 | 16+16 | 0~200 | 200 | 2024.07.07 | 合格
1~2号墩 | 筋板对接焊缝 | XM11-BL-L2-3 | 16+16 | 0~200 | 200 | 2024.07.07 | 合格
1~2号墩 | 筋板对接焊缝 | XM11-BR-L2-4 | 16+16 | 0~200 | 200 | 2024.07.07 | 合格
1~2号墩 | 筋板对接焊缝 | XM11-BL-L2-4 | 16+16 | 0~200 | 200 | 2024.07.07 | 合格
1~2号墩 | 筋板对接焊缝 | XM11-BR-L2-5 | 16+16 | 0~200 | 200 | 2024.07.07 | 合格
1~2号墩 | 筋板对接焊缝 | XM11-BL-L2-5 | 16+16 | 0~200 | 200 | 2024.07.07 | 合格
1~2号墩 | 筋板对接焊缝 | XM11-BR-L2-6 | 16+16 | 0~200 | 200 | 2024.07.07 | 合格
1~2号墩 | 筋板对接焊缝 | XM11-BL-L2-6 | 16+16 | 0~200 | 200 | 2024.07.07 | 合格
1~2号墩 | 筋板对接焊缝 | XM11-CR-L2-1 | 16+16 | 0~200 | 200 | 2024.07.07 | 合格
1~2号墩 | 筋板对接焊缝 | XM11-CL-L2-1 | 16+16 | 0~200 | 200 | 2024.07.07 | 合格
1~2号墩 | 筋板对接焊缝 | XM11-CR-L2-2 | 16+16 | 0~200 | 200 | 2024.07.07 | 合格
1~2号墩 | 筋板对接焊缝 | XM11-CL-L2-2 | 16+16 | 0~200 | 200 | 2024.07.07 | 合格
1~2号墩 | 筋板对接焊缝 | XM11-CR-L2-3 | 16+16 | 0~200 | 200 | 2024.07.07 | 合格
1~2号墩 | 筋板对接焊缝 | XM11-CL-L2-3 | 16+16 | 0~200 | 200 | 2024.07.07 | 合格
1~2号墩 | 筋板对接焊缝 | XM11-CR-L2-4 | 16+16 | 0~200 | 200 | 2024.07.07 | 合格
1~2号墩 | 筋板对接焊缝 | XM11-CL-L2-4 | 16+16 | 0~200 | 200 | 2024.07.07 | 合格
1~2号墩 | 筋板对接焊缝 | XM11-CR-L2-5 | 16+16 | 0~200 | 200 | 2024.07.07 | 合格
1~2号墩 | 筋板对接焊缝 | XM11-CL-L2-5 | 16+16 | 0~200 | 200 | 2024.07.07 | 合格
1~2号墩 | 筋板对接焊缝 | XM11-CR-L2-6 | 16+16 | 0~200 | 200 | 2024.07.07 | 合格
1~2号墩 | 筋板对接焊缝 | XM11-CL-L2-6 | 16+16 | 0~200 | 200 | 2024.07.07 | 合格
1~2号墩 | 筋板对接焊缝 | XM11-DR-L2-1 | 16+16 | 0~200 | 200 | 2024.07.07 | 合格
1~2号墩 | 筋板对接焊缝 | XM11-DL-L2-1 | 16+16 | 0~200 | 200 | 2024.07.07 | 合格
1~2号墩 | 筋板对接焊缝 | XM11-DR-L2-2 | 16+16 | 0~200 | 200 | 2024.07.07 | 合格
1~2号墩 | 筋板对接焊缝 | XM11-DL-L2-2 | 16+16 | 0~200 | 200 | 2024.07.07 | 合格
1~2号墩 | 筋板对接焊缝 | XM11-DR-L2-3 | 16+16 | 0~200 | 200 | 2024.07.07 | 合格
1~2号墩 | 筋板对接焊缝 | XM11-DL-L2-3 | 16+16 | 0~200 | 200 | 2024.07.07 | 合格
1~2号墩 | 筋板对接焊缝 | XM11-DR-L2-4 | 16+16 | 0~200 | 200 | 2024.07.07 | 合格
1~2号墩 | 筋板对接焊缝 | XM11-DL-L2-4 | 16+16 | 0~200 | 200 | 2024.07.07 | 合格
1~2号墩 | 筋板对接焊缝 | XM11-DR-L2-5 | 16+16 | 0~200 | 200 | 2024.07.07 | 合格
1~2号墩 | 筋板对接焊缝 | XM11-DL-L2-5 | 16+16 | 0~200 | 200 | 2024.07.07 | 合格
1~2号墩 | 筋板对接焊缝 | XM11-DR-L2-6 | 16+16 | 0~200 | 200 | 2024.07.07 | 合格
1~2号墩 | 筋板对接焊缝 | XM11-DL-L2-6 | 16+16 | 0~200 | 200 | 2024.07.07 | 合格
1~2号墩 | 筋板对接焊缝 | XM11-ER-L2-1 | 16+16 | 0~200 | 200 | 2024.07.07 | 合格
1~2号墩 | 筋板对接焊缝 | XM11-EL-L2-1 | 16+16 | 0~200 | 200 | 2024.07.07 | 合格
1~2号墩 | 筋板对接焊缝 | XM11-ER-L2-2 | 16+16 | 0~200 | 200 | 2024.07.07 | 合格
1~2号墩 | 筋板对接焊缝 | XM11-EL-L2-2 | 16+16 | 0~200 | 200 | 2024.07.07 | 合格
1~2号墩 | 筋板对接焊缝 | XM11-ER-L2-3 | 16+16 | 0~200 | 200 | 2024.07.07 | 合格
1~2号墩 | 筋板对接焊缝 | XM11-EL-L2-3 | 16+16 | 0~200 | 200 | 2024.07.07 | 合格
1~2号墩 | 筋板对接焊缝 | XM11-ER-L2-4 | 16+16 | 0~200 | 200 | 2024.07.07 | 合格
1~2号墩 | 筋板对接焊缝 | XM11-EL-L2-4 | 16+16 | 0~200 | 200 | 2024.07.07 | 合格
1~2号墩 | 筋板对接焊缝 | XM11-ER-L2-5 | 16+16 | 0~200 | 200 | 2024.07.07 | 合格
1~2号墩 | 筋板对接焊缝 | XM11-EL-L2-5 | 16+16 | 0~200 | 200 | 2024.07.07 | 合格
1~2号墩 | 筋板对接焊缝 | XM11-ER-L2-6 | 16+16 | 0~200 | 200 | 2024.07.07 | 合格
1~2号墩 | 筋板对接焊缝 | XM11-EL-L2-6 | 16+16 | 0~200 | 200 | 2024.07.07 | 合格
1~2号墩 | 筋板对接焊缝 | XM11-AR-L3-1 | 16+16 | 0~240 | 240 | 2024.07.07 | 合格
1~2号墩 | 筋板对接焊缝 | XM11-AL-L3-1 | 16+16 | 0~240 | 240 | 2024.07.07 | 合格
1~2号墩 | 筋板对接焊缝 | XM11-AR-L3-2 | 16+16 | 0~240 | 240 | 2024.07.07 | 合格
1~2号墩 | 筋板对接焊缝 | XM11-AL-L3-2 | 16+16 | 0~240 | 240 | 2024.07.07 | 合格
1~2号墩 | 筋板对接焊缝 | XM11-AR-L3-3 | 16+16 | 0~240 | 240 | 2024.07.07 | 合格
1~2号墩 | 筋板对接焊缝 | XM11-AL-L3-3 | 16+16 | 0~240 | 240 | 2024.07.07 | 合格
1~2号墩 | 筋板对接焊缝 | XM11-AR-L3-4 | 16+16 | 0~240 | 240 | 2024.07.07 | 合格
1~2号墩 | 筋板对接焊缝 | XM11-AL-L3-4 | 16+16 | 0~240 | 240 | 2024.07.07 | 合格
1~2号墩 | 筋板对接焊缝 | XM11-AR-L3-5 | 16+16 | 0~240 | 240 | 2024.07.07 | 合格
1~2号墩 | 筋板对接焊缝 | XM11-AL-L3-5 | 16+16 | 0~240 | 240 | 2024.07.07 | 合格
1~2号墩 | 筋板对接焊缝 | XM11-AR-L3-6 | 16+16 | 0~240 | 240 | 2024.07.07 | 合格
1~2号墩 | 筋板对接焊缝 | XM11-AL-L3-6 | 16+16 | 0~240 | 240 | 2024.07.07 | 合格
1~2号墩 | 筋板对接焊缝 | XM11-BR-L3-1 | 16+16 | 0~240 | 240 | 2024.07.07 | 合格
1~2号墩 | 筋板对接焊缝 | XM11-BL-L3-1 | 16+16 | 0~240 | 240 | 2024.07.07 | 合格
1~2号墩 | 筋板对接焊缝 | XM11-BR-L3-2 | 16+16 | 0~240 | 240 | 2024.07.07 | 合格
1~2号墩 | 筋板对接焊缝 | XM11-BL-L3-2 | 16+16 | 0~240 | 240 | 2024.07.07 | 合格
1~2号墩 | 筋板对接焊缝 | XM11-BR-L3-3 | 16+16 | 0~240 | 240 | 2024.07.07 | 合格
1~2号墩 | 筋板对接焊缝 | XM11-BL-L3-3 | 16+16 | 0~240 | 240 | 2024.07.07 | 合格
1~2号墩 | 筋板对接焊缝 | XM11-BR-L3-4 | 16+16 | 0~240 | 240 | 2024.07.07 | 合格
1~2号墩 | 筋板对接焊缝 | XM11-BL-L3-4 | 16+16 | 0~240 | 240 | 2024.07.07 | 合格
1~2号墩 | 筋板对接焊缝 | XM11-BR-L3-5 | 16+16 | 0~240 | 240 | 2024.07.07 | 合格
1~2号墩 | 筋板对接焊缝 | XM11-BL-L3-5 | 16+16 | 0~240 | 240 | 2024.07.07 | 合格
1~2号墩 | 筋板对接焊缝 | XM11-BR-L3-6 | 16+16 | 0~240 | 240 | 2024.07.07 | 合格
1~2号墩 | 筋板对接焊缝 | XM11-BL-L3-6 | 16+16 | 0~240 | 240 | 2024.07.07 | 合格
1~2号墩 | 筋板对接焊缝 | XM11-CR-L3-1 | 16+16 | 0~240 | 240 | 2024.07.07 | 合格
1~2号墩 | 筋板对接焊缝 | XM11-CL-L3-1 | 16+16 | 0~240 | 240 | 2024.07.07 | 合格
1~2号墩 | 筋板对接焊缝 | XM11-CR-L3-2 | 16+16 | 0~240 | 240 | 2024.07.07 | 合格
1~2号墩 | 筋板对接焊缝 | XM11-CL-L3-2 | 16+16 | 0~240 | 240 | 2024.07.07 | 合格
1~2号墩 | 筋板对接焊缝 | XM11-CR-L3-3 | 16+16 | 0~240 | 240 | 2024.07.07 | 合格
1~2号墩 | 筋板对接焊缝 | XM11-CL-L3-3 | 16+16 | 0~240 | 240 | 2024.07.07 | 合格
1~2号墩 | 筋板对接焊缝 | XM11-CR-L3-4 | 16+16 | 0~240 | 240 | 2024.07.07 | 合格
1~2号墩 | 筋板对接焊缝 | XM11-CL-L3-4 | 16+16 | 0~240 | 240 | 2024.07.07 | 合格
1~2号墩 | 筋板对接焊缝 | XM11-CR-L3-5 | 16+16 | 0~240 | 240 | 2024.07.07 | 合格
1~2号墩 | 筋板对接焊缝 | XM11-CL-L3-5 | 16+16 | 0~240 | 240 | 2024.07.07 | 合格
1~2号墩 | 筋板对接焊缝 | XM11-CR-L3-6 | 16+16 | 0~240 | 240 | 2024.07.07 | 合格
1~2号墩 | 筋板对接焊缝 | XM11-CL-L3-6 | 16+16 | 0~240 | 240 | 2024.07.07 | 合格
1~2号墩 | 筋板对接焊缝 | XM11-DR-L3-1 | 16+16 | 0~240 | 240 | 2024.07.07 | 合格
1~2号墩 | 筋板对接焊缝 | XM11-DL-L3-1 | 16+16 | 0~240 | 240 | 2024.07.07 | 合格
1~2号墩 | 筋板对接焊缝 | XM11-DR-L3-2 | 16+16 | 0~240 | 240 | 2024.07.07 | 合格
1~2号墩 | 筋板对接焊缝 | XM11-DL-L3-2 | 16+16 | 0~240 | 240 | 2024.07.07 | 合格
1~2号墩 | 筋板对接焊缝 | XM11-DR-L3-3 | 16+16 | 0~240 | 240 | 2024.07.07 | 合格
1~2号墩 | 筋板对接焊缝 | XM11-DL-L3-3 | 16+16 | 0~240 | 240 | 2024.07.07 | 合格
1~2号墩 | 筋板对接焊缝 | XM11-DR-L3-4 | 16+16 | 0~240 | 240 | 2024.07.07 | 合格
1~2号墩 | 筋板对接焊缝 | XM11-DL-L3-4 | 16+16 | 0~240 | 240 | 2024.07.07 | 合格
1~2号墩 | 筋板对接焊缝 | XM11-DR-L3-5 | 16+16 | 0~240 | 240 | 2024.07.07 | 合格
1~2号墩 | 筋板对接焊缝 | XM11-DL-L3-5 | 16+16 | 0~240 | 240 | 2024.07.07 | 合格
1~2号墩 | 筋板对接焊缝 | XM11-DR-L3-6 | 16+16 | 0~240 | 240 | 2024.07.07 | 合格
1~2号墩 | 筋板对接焊缝 | XM11-DL-L3-6 | 16+16 | 0~240 | 240 | 2024.07.07 | 合格
1~2号墩 | 筋板对接焊缝 | XM11-ER-L3-1 | 16+16 | 0~240 | 240 | 2024.07.07 | 合格
1~2号墩 | 筋板对接焊缝 | XM11-EL-L3-1 | 16+16 | 0~240 | 240 | 2024.07.07 | 合格
1~2号墩 | 筋板对接焊缝 | XM11-ER-L3-2 | 16+16 | 0~240 | 240 | 2024.07.07 | 合格
1~2号墩 | 筋板对接焊缝 | XM11-EL-L3-2 | 16+16 | 0~240 | 240 | 2024.07.07 | 合格
1~2号墩 | 筋板对接焊缝 | XM11-ER-L3-3 | 16+16 | 0~240 | 240 | 2024.07.07 | 合格
1~2号墩 | 筋板对接焊缝 | XM11-EL-L3-3 | 16+16 | 0~240 | 240 | 2024.07.07 | 合格
1~2号墩 | 筋板对接焊缝 | XM11-ER-L3-4 | 16+16 | 0~240 | 240 | 2024.07.07 | 合格
1~2号墩 | 筋板对接焊缝 | XM11-EL-L3-4 | 16+16 | 0~240 | 240 | 2024.07.07 | 合格
1~2号墩 | 筋板对接焊缝 | XM11-ER-L3-5 | 16+16 | 0~240 | 240 | 2024.07.07 | 合格
1~2号墩 | 筋板对接焊缝 | XM11-EL-L3-5 | 16+16 | 0~240 | 240 | 2024.07.07 | 合格
1~2号墩 | 筋板对接焊缝 | XM11-ER-L3-6 | 16+16 | 0~240 | 240 | 2024.07.07 | 合格
1~2号墩 | 筋板对接焊缝 | XM11-EL-L3-6 | 16+16 | 0~240 | 240 | 2024.07.07 | 合格
1~2号墩 | 筋板对接焊缝 | XM11-AJ-J1-1 | 16+16 | 0~160 | 160 | 2024.07.07 | 合格
1~2号墩 | 筋板对接焊缝 | XM11-AR-J1-1 | 16+16 | 0~160 | 160 | 2024.07.07 | 合格
1~2号墩 | 筋板对接焊缝 | XM11-AJ-J1-2 | 16+16 | 0~160 | 160 | 2024.07.07 | 合格
1~2号墩 | 筋板对接焊缝 | XM11-AR-J1-2 | 16+16 | 0~160 | 160 | 2024.07.07 | 合格
1~2号墩 | 筋板对接焊缝 | XM11-AJ-J1-3 | 16+16 | 0~160 | 160 | 2024.07.07 | 合格
1~2号墩 | 筋板对接焊缝 | XM11-AR-J1-3 | 16+16 | 0~160 | 160 | 2024.07.07 | 合格
1~2号墩 | 筋板对接焊缝 | XM11-AJ-J1-4 | 16+16 | 0~160 | 160 | 2024.07.07 | 合格
1~2号墩 | 筋板对接焊缝 | XM11-AR-J1-4 | 16+16 | 0~160 | 160 | 2024.07.07 | 合格
1~2号墩 | 筋板对接焊缝 | XM11-BJ-J1-1 | 16+16 | 0~160 | 160 | 2024.07.07 | 合格
1~2号墩 | 筋板对接焊缝 | XM11-BR-J1-1 | 16+16 | 0~160 | 160 | 2024.07.07 | 合格
1~2号墩 | 筋板对接焊缝 | XM11-BJ-J1-2 | 16+16 | 0~160 | 160 | 2024.07.07 | 合格
1~2号墩 | 筋板对接焊缝 | XM11-BR-J1-2 | 16+16 | 0~160 | 160 | 2024.07.07 | 合格
1~2号墩 | 筋板对接焊缝 | XM11-BJ-J1-3 | 16+16 | 0~160 | 160 | 2024.07.07 | 合格
1~2号墩 | 筋板对接焊缝 | XM11-BR-J1-3 | 16+16 | 0~160 | 160 | 2024.07.07 | 合格
1~2号墩 | 筋板对接焊缝 | XM11-BJ-J1-4 | 16+16 | 0~160 | 160 | 2024.07.07 | 合格
1~2号墩 | 筋板对接焊缝 | XM11-BR-J1-4 | 16+16 | 0~160 | 160 | 2024.07.07 | 合格
1~2号墩 | 筋板对接焊缝 | XM11-CJ-J1-1 | 16+16 | 0~160 | 160 | 2024.07.07 | 合格
1~2号墩 | 筋板对接焊缝 | XM11-CR-J1-1 | 16+16 | 0~160 | 160 | 2024.07.07 | 合格
1~2号墩 | 筋板对接焊缝 | XM11-CJ-J1-2 | 16+16 | 0~160 | 160 | 2024.07.07 | 合格
1~2号墩 | 筋板对接焊缝 | XM11-CR-J1-2 | 16+16 | 0~160 | 160 | 2024.07.07 | 合格
1~2号墩 | 筋板对接焊缝 | XM11-CJ-J1-3 | 16+16 | 0~160 | 160 | 2024.07.07 | 合格
1~2号墩 | 筋板对接焊缝 | XM11-CR-J1-3 | 16+16 | 0~160 | 160 | 2024.07.07 | 合格
1~2号墩 | 筋板对接焊缝 | XM11-CJ-J1-4 | 16+16 | 0~160 | 160 | 2024.07.07 | 合格
1~2号墩 | 筋板对接焊缝 | XM11-CR-J1-4 | 16+16 | 0~160 | 160 | 2024.07.07 | 合格
1~2号墩 | 筋板对接焊缝 | XM11-DJ-J1-1 | 16+16 | 0~160 | 160 | 2024.07.07 | 合格
1~2号墩 | 筋板对接焊缝 | XM11-DR-J1-1 | 16+16 | 0~160 | 160 | 2024.07.07 | 合格
1~2号墩 | 筋板对接焊缝 | XM11-DJ-J1-2 | 16+16 | 0~160 | 160 | 2024.07.07 | 合格
1~2号墩 | 筋板对接焊缝 | XM11-DR-J1-2 | 16+16 | 0~160 | 160 | 2024.07.07 | 合格
1~2号墩 | 筋板对接焊缝 | XM11-DJ-J1-3 | 16+16 | 0~160 | 160 | 2024.07.07 | 合格
1~2号墩 | 筋板对接焊缝 | XM11-DR-J1-3 | 16+16 | 0~160 | 160 | 2024.07.07 | 合格
1~2号墩 | 筋板对接焊缝 | XM11-DJ-J1-4 | 16+16 | 0~160 | 160 | 2024.07.07 | 合格
1~2号墩 | 筋板对接焊缝 | XM11-DR-J1-4 | 16+16 | 0~160 | 160 | 2024.07.07 | 合格
1~2号墩 | 筋板对接焊缝 | XM11-EJ-J1-1 | 16+16 | 0~160 | 160 | 2024.07.07 | 合格
1~2号墩 | 筋板对接焊缝 | XM11-ER-J1-1 | 16+16 | 0~160 | 160 | 2024.07.07 | 合格
1~2号墩 | 筋板对接焊缝 | XM11-EJ-J1-2 | 16+16 | 0~160 | 160 | 2024.07.07 | 合格
1~2号墩 | 筋板对接焊缝 | XM11-ER-J1-2 | 16+16 | 0~160 | 160 | 2024.07.07 | 合格
1~2号墩 | 筋板对接焊缝 | XM11-EJ-J1-3 | 16+16 | 0~160 | 160 | 2024.07.07 | 合格
1~2号墩 | 筋板对接焊缝 | XM11-ER-J1-3 | 16+16 | 0~160 | 160 | 2024.07.07 | 合格
1~2号墩 | 筋板对接焊缝 | XM11-EJ-J1-4 | 16+16 | 0~160 | 160 | 2024.07.07 | 合格
1~2号墩 | 筋板对接焊缝 | XM11-ER-J1-4 | 16+16 | 0~160 | 160 | 2024.07.07 | 合格
1~2号墩 | 筋板对接焊缝 | XM11-AJ-J2-1 | 16+16 | 0~160 | 160 | 2024.07.07 | 合格
1~2号墩 | 筋板对接焊缝 | XM11-AR-J2-1 | 16+16 | 0~160 | 160 | 2024.07.07 | 合格
1~2号墩 | 筋板对接焊缝 | XM11-AJ-J2-2 | 16+16 | 0~160 | 160 | 2024.07.07 | 合格
1~2号墩 | 筋板对接焊缝 | XM11-AR-J2-2 | 16+16 | 0~160 | 160 | 2024.07.07 | 合格
1~2号墩 | 筋板对接焊缝 | XM11-AJ-J2-3 | 16+16 | 0~160 | 160 | 2024.07.07 | 合格
1~2号墩 | 筋板对接焊缝 | XM11-AR-J2-3 | 16+16 | 0~160 | 160 | 2024.07.07 | 合格
1~2号墩 | 筋板对接焊缝 | XM11-AJ-J2-4 | 16+16 | 0~160 | 160 | 2024.07.07 | 合格
1~2号墩 | 筋板对接焊缝 | XM11-AR-J2-4 | 16+16 | 0~160 | 160 | 2024.07.07 | 合格
1~2号墩 | 筋板对接焊缝 | XM11-BJ-J2-1 | 16+16 | 0~160 | 160 | 2024.07.07 | 合格
1~2号墩 | 筋板对接焊缝 | XM11-BR-J2-1 | 16+16 | 0~160 | 160 | 2024.07.07 | 合格
1~2号墩 | 筋板对接焊缝 | XM11-BJ-J2-2 | 16+16 | 0~160 | 160 | 2024.07.07 | 合格
1~2号墩 | 筋板对接焊缝 | XM11-BR-J2-2 | 16+16 | 0~160 | 160 | 2024.07.07 | 合格
1~2号墩 | 筋板对接焊缝 | XM11-BJ-J2-3 | 16+16 | 0~160 | 160 | 2024.07.07 | 合格
1~2号墩 | 筋板对接焊缝 | XM11-BR-J2-3 | 16+16 | 0~160 | 160 | 2024.07.07 | 合格
1~2号墩 | 筋板对接焊缝 | XM11-BJ-J2-4 | 16+16 | 0~160 | 160 | 2024.07.07 | 合格
1~2号墩 | 筋板对接焊缝 | XM11-BR-J2-4 | 16+16 | 0~160 | 160 | 2024.07.07 | 合格
1~2号墩 | 筋板对接焊缝 | XM11-CJ-J2-1 | 16+16 | 0~160 | 160 | 2024.07.07 | 合格
1~2号墩 | 筋板对接焊缝 | XM11-CR-J2-1 | 16+16 | 0~160 | 160 | 2024.07.07 | 合格
1~2号墩 | 筋板对接焊缝 | XM11-CJ-J2-2 | 16+16 | 0~160 | 160 | 2024.07.07 | 合格
1~2号墩 | 筋板对接焊缝 | XM11-CR-J2-2 | 16+16 | 0~160 | 160 | 2024.07.07 | 合格
1~2号墩 | 筋板对接焊缝 | XM11-CJ-J2-3 | 16+16 | 0~160 | 160 | 2024.07.07 | 合格
1~2号墩 | 筋板对接焊缝 | XM11-CR-J2-3 | 16+16 | 0~160 | 160 | 2024.07.07 | 合格
1~2号墩 | 筋板对接焊缝 | XM11-CJ-J2-4 | 16+16 | 0~160 | 160 | 2024.07.07 | 合格
1~2号墩 | 筋板对接焊缝 | XM11-CR-J2-4 | 16+16 | 0~160 | 160 | 2024.07.07 | 合格
1~2号墩 | 筋板对接焊缝 | XM11-DJ-J2-1 | 16+16 | 0~160 | 160 | 2024.07.07 | 合格
1~2号墩 | 筋板对接焊缝 | XM11-DR-J2-1 | 16+16 | 0~160 | 160 | 2024.07.07 | 合格
1~2号墩 | 筋板对接焊缝 | XM11-DJ-J2-2 | 16+16 | 0~160 | 160 | 2024.07.07 | 合格
1~2号墩 | 筋板对接焊缝 | XM11-DR-J2-2 | 16+16 | 0~160 | 160 | 2024.07.07 | 合格
1~2号墩 | 筋板对接焊缝 | XM11-DJ-J2-3 | 16+16 | 0~160 | 160 | 2024.07.07 | 合格
1~2号墩 | 筋板对接焊缝 | XM11-DR-J2-3 | 16+16 | 0~160 | 160 | 2024.07.07 | 合格
1~2号墩 | 筋板对接焊缝 | XM11-DJ-J2-4 | 16+16 | 0~160 | 160 | 2024.07.07 | 合格
1~2号墩 | 筋板对接焊缝 | XM11-DR-J2-4 | 16+16 | 0~160 | 160 | 2024.07.07 | 合格
1~2号墩 | 筋板对接焊缝 | XM11-EJ-J2-1 | 16+16 | 0~160 | 160 | 2024.07.07 | 合格
1~2号墩 | 筋板对接焊缝 | XM11-ER-J2-1 | 16+16 | 0~160 | 160 | 2024.07.07 | 合格
1~2号墩 | 筋板对接焊缝 | XM11-EJ-J2-2 | 16+16 | 0~160 | 160 | 2024.07.07 | 合格
1~2号墩 | 筋板对接焊缝 | XM11-ER-J2-2 | 16+16 | 0~160 | 160 | 2024.07.07 | 合格
1~2号墩 | 筋板对接焊缝 | XM11-EJ-J2-3 | 16+16 | 0~160 | 160 | 2024.07.07 | 合格
1~2号墩 | 筋板对接焊缝 | XM11-ER-J2-3 | 16+16 | 0~160 | 160 | 2024.07.07 | 合格
1~2号墩 | 筋板对接焊缝 | XM11-EJ-J2-4 | 16+16 | 0~160 | 160 | 2024.07.07 | 合格
1~2号墩 | 筋板对接焊缝 | XM11-ER-J2-4 | 16+16 | 0~160 | 160 | 2024.07.07 | 合格
1~2号墩 | 筋板对接焊缝 | XM11-AJ-J3-1 | 16+16 | 0~160 | 160 | 2024.07.07 | 合格
1~2号墩 | 筋板对接焊缝 | XM11-AR-J3-1 | 16+16 | 0~160 | 160 | 2024.07.07 | 合格
1~2号墩 | 筋板对接焊缝 | XM11-AJ-J3-2 | 16+16 | 0~160 | 160 | 2024.07.07 | 合格
1~2号墩 | 筋板对接焊缝 | XM11-AR-J3-2 | 16+16 | 0~160 | 160 | 2024.07.07 | 合格
1~2号墩 | 筋板对接焊缝 | XM11-AJ-J3-3 | 16+16 | 0~160 | 160 | 2024.07.07 | 合格
1~2号墩 | 筋板对接焊缝 | XM11-AR-J3-3 | 16+16 | 0~160 | 160 | 2024.07.07 | 合格
1~2号墩 | 筋板对接焊缝 | XM11-AJ-J3-4 | 16+16 | 0~160 | 160 | 2024.07.07 | 合格
1~2号墩 | 筋板对接焊缝 | XM11-AR-J3-4 | 16+16 | 0~160 | 160 | 2024.07.07 | 合格
1~2号墩 | 筋板对接焊缝 | XM11-BJ-J3-1 | 16+16 | 0~160 | 160 | 2024.07.07 | 合格
1~2号墩 | 筋板对接焊缝 | XM11-BR-J3-1 | 16+16 | 0~160 | 160 | 2024.07.07 | 合格
1~2号墩 | 筋板对接焊缝 | XM11-BJ-J3-2 | 16+16 | 0~160 | 160 | 2024.07.07 | 合格
1~2号墩 | 筋板对接焊缝 | XM11-BR-J3-2 | 16+16 | 0~160 | 160 | 2024.07.07 | 合格
1~2号墩 | 筋板对接焊缝 | XM11-BJ-J3-3 | 16+16 | 0~160 | 160 | 2024.07.07 | 合格
1~2号墩 | 筋板对接焊缝 | XM11-BR-J3-3 | 16+16 | 0~160 | 160 | 2024.07.07 | 合格
1~2号墩 | 筋板对接焊缝 | XM11-BJ-J3-4 | 16+16 | 0~160 | 160 | 2024.07.07 | 合格
1~2号墩 | 筋板对接焊缝 | XM11-BR-J3-4 | 16+16 | 0~160 | 160 | 2024.07.07 | 合格
1~2号墩 | 筋板对接焊缝 | XM11-CJ-J3-1 | 16+16 | 0~160 | 160 | 2024.07.07 | 合格
1~2号墩 | 筋板对接焊缝 | XM11-CR-J3-1 | 16+16 | 0~160 | 160 | 2024.07.07 | 合格
1~2号墩 | 筋板对接焊缝 | XM11-CJ-J3-2 | 16+16 | 0~160 | 160 | 2024.07.07 | 合格
1~2号墩 | 筋板对接焊缝 | XM11-CR-J3-2 | 16+16 | 0~160 | 160 | 2024.07.07 | 合格
1~2号墩 | 筋板对接焊缝 | XM11-CJ-J3-3 | 16+16 | 0~160 | 160 | 2024.07.07 | 合格
1~2号墩 | 筋板对接焊缝 | XM11-CR-J3-3 | 16+16 | 0~160 | 160 | 2024.07.07 | 合格
1~2号墩 | 筋板对接焊缝 | XM11-CJ-J3-4 | 16+16 | 0~160 | 160 | 2024.07.07 | 合格
1~2号墩 | 筋板对接焊缝 | XM11-CR-J3-4 | 16+16 | 0~160 | 160 | 2024.07.07 | 合格
1~2号墩 | 筋板对接焊缝 | XM11-DJ-J3-1 | 16+16 | 0~160 | 160 | 2024.07.07 | 合格
1~2号墩 | 筋板对接焊缝 | XM11-DR-J3-1 | 16+16 | 0~160 | 160 | 2024.07.07 | 合格
1~2号墩 | 筋板对接焊缝 | XM11-DJ-J3-2 | 16+16 | 0~160 | 160 | 2024.07.07 | 合格
1~2号墩 | 筋板对接焊缝 | XM11-DR-J3-2 | 16+16 | 0~160 | 160 | 2024.07.07 | 合格
1~2号墩 | 筋板对接焊缝 | XM11-DJ-J3-3 | 16+16 | 0~160 | 160 | 2024.07.07 | 合格
1~2号墩 | 筋板对接焊缝 | XM11-DR-J3-3 | 16+16 | 0~160 | 160 | 2024.07.07 | 合格
1~2号墩 | 筋板对接焊缝 | XM11-DJ-J3-4 | 16+16 | 0~160 | 160 | 2024.07.07 | 合格
1~2号墩 | 筋板对接焊缝 | XM11-DR-J3-4 | 16+16 | 0~160 | 160 | 2024.07.07 | 合格
1~2号墩 | 筋板对接焊缝 | XM11-EJ-J3-1 | 16+16 | 0~160 | 160 | 2024.07.07 | 合格
1~2号墩 | 筋板对接焊缝 | XM11-ER-J3-1 | 16+16 | 0~160 | 160 | 2024.07.07 | 合格
1~2号墩 | 筋板对接焊缝 | XM11-EJ-J3-2 | 16+16 | 0~160 | 160 | 2024.07.07 | 合格
1~2号墩 | 筋板对接焊缝 | XM11-ER-J3-2 | 16+16 | 0~160 | 160 | 2024.07.07 | 合格
1~2号墩 | 筋板对接焊缝 | XM11-EJ-J3-3 | 16+16 | 0~160 | 160 | 2024.07.07 | 合格
1~2号墩 | 筋板对接焊缝 | XM11-ER-J3-3 | 16+16 | 0~160 | 160 | 2024.07.07 | 合格
1~2号墩 | 筋板对接焊缝 | XM11-EJ-J3-4 | 16+16 | 0~160 | 160 | 2024.07.07 | 合格
2~3号墩 | 支座隔板纵向对接焊缝 | XW11-2G-T1 | 28+28 | 0~4400 | 4400 | 2024.07.08 | 合格
2~3号墩 | 隔板横向对接焊缝 | XW11-2G-T2 | 28+28 | 0~34000 | 34000 | 2024.07.08 | 合格
2~3号墩 | 隔板横向对接焊缝 | XW11-2G-T3 | 28+28 | 0~36000 | 36000 | 2024.07.08 | 合格
2~3号墩 | 顶板横向对接焊缝 | XW11-2A-T1 | 16+16 | 0~2000 | 2000 | 2024.07.08 | 合格
2~3号墩 | 顶板横向对接焊缝 | XW11-2A-T2 | 16+16 | 0~2000 | 2000 | 2024.07.08 | 合格
2~3号墩 | 顶板横向对接焊缝 | XW11-2A-T3 | 16+16 | 0~2000 | 2000 | 2024.07.08 | 合格
2~3号墩 | 顶板横向对接焊缝 | XW11-2A-T4 | 16+16 | 0~2000 | 2000 | 2024.07.08 | 合格
2~3号墩 | 顶板横向对接焊缝 | XW11-2A-T5 | 16+16 | 0~4000 | 4000 | 2024.07.08 | 合格
2~3号墩 | 顶板横向对接焊缝 | XW11-2A-T6 | 16+16 | 0~4000 | 4000 | 2024.07.08 | 合格
2~3号墩 | 顶板纵向对接焊缝 | XW11-2A-T7 | 16+16 | 0~55000 | 55000 | 2024.07.08 | 合格
2~3号墩 | 顶板纵向对接焊缝 | XW11-2A-T8 | 16+16 | 0~55000 | 55000 | 2024.07.08 | 合格
2~3号墩 | 顶板横向对接焊缝 | XW11-2B-T1 | 16+16 | 0~2000 | 2000 | 2024.07.09 | 合格
2~3号墩 | 顶板横向对接焊缝 | XW11-2B-T2 | 16+16 | 0~2000 | 2000 | 2024.07.09 | 合格
2~3号墩 | 顶板横向对接焊缝 | XW11-2B-T3 | 16+16 | 0~2000 | 2000 | 2024.07.09 | 合格
2~3号墩 | 顶板横向对接焊缝 | XW11-2B-T4 | 16+16 | 0~2000 | 2000 | 2024.07.09 | 合格
2~3号墩 | 顶板横向对接焊缝 | XW11-2B-T5 | 16+16 | 0~4000 | 4000 | 2024.07.09 | 合格
2~3号墩 | 顶板横向对接焊缝 | XW11-2B-T6 | 16+16 | 0~4000 | 4000 | 2024.07.09 | 合格
2~3号墩 | 顶板纵向对接焊缝 | XW11-2B-T7 | 16+16 | 0~55000 | 55000 | 2024.07.09 | 合格
2~3号墩 | 顶板纵向对接焊缝 | XW11-2B-T8 | 16+16 | 0~55000 | 55000 | 2024.07.09 | 合格
2~3号墩 | 顶板横向对接焊缝 | XW11-2C-T1 | 16+16 | 0~2000 | 2000 | 2024.07.09 | 合格
2~3号墩 | 顶板横向对接焊缝 | XW11-2C-T2 | 16+16 | 0~2000 | 2000 | 2024.07.09 | 合格
2~3号墩 | 顶板横向对接焊缝 | XW11-2C-T3 | 16+16 | 0~2000 | 2000 | 2024.07.09 | 合格
2~3号墩 | 顶板横向对接焊缝 | XW11-2C-T4 | 16+16 | 0~2000 | 2000 | 2024.07.09 | 合格
2~3号墩 | 顶板横向对接焊缝 | XW11-2C-T5 | 16+16 | 0~4000 | 4000 | 2024.07.09 | 合格
2~3号墩 | 顶板横向对接焊缝 | XW11-2C-T6 | 16+16 | 0~4000 | 4000 | 2024.07.09 | 合格
2~3号墩 | 顶板纵向对接焊缝 | XW11-2C-T7 | 16+16 | 0~55000 | 55000 | 2024.07.09 | 合格
2~3号墩 | 顶板纵向对接焊缝 | XW11-2C-T8 | 16+16 | 0~55000 | 55000 | 2024.07.10 | 合格
2~3号墩 | 顶板横向对接焊缝 | XW11-2D-T1 | 16+16 | 0~2000 | 2000 | 2024.07.10 | 合格
2~3号墩 | 顶板横向对接焊缝 | XW11-2D-T2 | 16+16 | 0~2000 | 2000 | 2024.07.10 | 合格
2~3号墩 | 顶板横向对接焊缝 | XW11-2D-T3 | 16+16 | 0~2000 | 2000 | 2024.07.10 | 合格
2~3号墩 | 顶板横向对接焊缝 | XW11-2D-T4 | 16+16 | 0~2000 | 2000 | 2024.07.10 | 合格
2~3号墩 | 顶板横向对接焊缝 | XW11-2D-T5 | 16+16 | 0~4000 | 4000 | 2024.07.10 | 合格
2~3号墩 | 顶板横向对接焊缝 | XW11-2D-T6 | 16+16 | 0~4000 | 4000 | 2024.07.10 | 合格
2~3号墩 | 顶板纵向对接焊缝 | XW11-2D-T7 | 16+16 | 0~55000 | 55000 | 2024.07.10 | 合格
2~3号墩 | 顶板纵向对接焊缝 | XW11-2D-T8 | 16+16 | 0~55000 | 55000 | 2024.07.10 | 合格
2~3号墩 | 顶板横向对接焊缝 | XW11-2E-T1 | 16+16 | 0~2000 | 2000 | 2024.07.10 | 合格
2~3号墩 | 顶板横向对接焊缝 | XW11-2E-T2 | 16+16 | 0~2000 | 2000 | 2024.07.10 | 合格
2~3号墩 | 顶板横向对接焊缝 | XW11-2E-T3 | 16+16 | 0~2000 | 2000 | 2024.07.10 | 合格
2~3号墩 | 顶板横向对接焊缝 | XW11-2E-T4 | 16+16 | 0~2000 | 2000 | 2024.07.10 | 合格
2~3号墩 | 顶板横向对接焊缝 | XW11-2E-T5 | 16+16 | 0~4000 | 4000 | 2024.07.10 | 合格
2~3号墩 | 顶板横向对接焊缝 | XW11-2E-T6 | 16+16 | 0~4000 | 4000 | 2024.07.10 | 合格
2~3号墩 | 顶板纵向对接焊缝 | XW11-2E-T7 | 16+16 | 0~55000 | 55000 | 2024.07.11 | 合格
2~3号墩 | 顶板纵向对接焊缝 | XW11-2E-T8 | 16+16 | 0~55000 | 55000 | 2024.07.11 | 合格
2~3号墩 | 顶板横向对接焊缝 | XW11-2F-T1 | 16+16 | 0~2000 | 2000 | 2024.07.11 | 合格
2~3号墩 | 顶板横向对接焊缝 | XW11-2F-T2 | 16+16 | 0~2000 | 2000 | 2024.07.11 | 合格
2~3号墩 | 顶板横向对接焊缝 | XW11-2F-T3 | 16+16 | 0~2000 | 2000 | 2024.07.11 | 合格
2~3号墩 | 顶板横向对接焊缝 | XW11-2F-T4 | 16+16 | 0~2000 | 2000 | 2024.07.11 | 合格
2~3号墩 | 支座隔板纵向对接焊缝 | XW11-2H-D1 | 34+34 | 0~4400 | 4400 | 2024.07.11 | 合格
2~3号墩 | 隔板横向对接焊缝 | XW11-2A-D1 | 34+34 | 0~3200 | 3200 | 2024.07.11 | 合格
2~3号墩 | 底板横向对接焊缝 | XW11-2A-D2 | 22+22 | 0~3200 | 3200 | 2024.07.11 | 合格
2~3号墩 | 底板横向对接焊缝 | XW11-2A-D3 | 22+22 | 0~3200 | 3200 | 2024.07.11 | 合格
2~3号墩 | 隔板横向对接焊缝 | XW11-2A-D4 | 34+34 | 0~3200 | 3200 | 2024.07.11 | 合格
2~3号墩 | 隔板横向对接焊缝 | XW11-2B-D1 | 34+34 | 0~3200 | 3200 | 2024.07.11 | 合格
2~3号墩 | 底板横向对接焊缝 | XW11-2B-D2 | 22+22 | 0~3200 | 3200 | 2024.07.11 | 合格
2~3号墩 | 底板横向对接焊缝 | XW11-2B-D3 | 22+22 | 0~3200 | 3200 | 2024.07.11 | 合格
2~3号墩 | 隔板横向对接焊缝 | XW11-2B-D4 | 34+34 | 0~3200 | 3200 | 2024.07.11 | 合格
2~3号墩 | 隔板横向对接焊缝 | XW11-2C-D1 | 34+34 | 0~3200 | 3200 | 2024.07.11 | 合格
2~3号墩 | 底板横向对接焊缝 | XW11-2C-D2 | 22+22 | 0~3200 | 3200 | 2024.07.11 | 合格
2~3号墩 | 底板横向对接焊缝 | XW11-2C-D3 | 22+22 | 0~3200 | 3200 | 2024.07.11 | 合格
2~3号墩 | 隔板横向对接焊缝 | XW11-2C-D4 | 34+34 | 0~3200 | 3200 | 2024.07.11 | 合格
2~3号墩 | 隔板横向对接焊缝 | XW11-2D-D1 | 34+34 | 0~3200 | 3200 | 2024.07.11 | 合格
2~3号墩 | 底板横向对接焊缝 | XW11-2D-D2 | 22+22 | 0~3200 | 3200 | 2024.07.11 | 合格
2~3号墩 | 底板横向对接焊缝 | XW11-2D-D3 | 22+22 | 0~3200 | 3200 | 2024.07.11 | 合格
2~3号墩 | 隔板横向对接焊缝 | XW11-2D-D4 | 34+34 | 0~3200 | 3200 | 2024.07.11 | 合格
2~3号墩 | 隔板横向对接焊缝 | XW11-2E-D1 | 34+34 | 0~3200 | 3200 | 2024.07.11 | 合格
2~3号墩 | 底板横向对接焊缝 | XW11-2E-D2 | 22+22 | 0~3200 | 3200 | 2024.07.11 | 合格
2~3号墩 | 底板横向对接焊缝 | XW11-2E-D3 | 22+22 | 0~3200 | 3200 | 2024.07.11 | 合格
2~3号墩 | 隔板横向对接焊缝 | XW11-2E-D4 | 34+34 | 0~3200 | 3200 | 2024.07.11 | 合格
2~3号墩 | 支座隔板纵向对接焊缝 | XW11-2H-F11 | 34+34 | 0~2500 | 2500 | 2024.07.12 | 合格
2~3号墩 | 隔板横向对接焊缝 | XW11-2A-F11 | 34+34 | 0~2500 | 2500 | 2024.07.12 | 合格
2~3号墩 | 腹板横向对接焊缝 | XW11-2A-F12 | 16+16 | 0~2500 | 2500 | 2024.07.12 | 合格
2~3号墩 | 腹板横向对接焊缝 | XW11-2A-F13 | 16+16 | 0~2500 | 2500 | 2024.07.12 | 合格
2~3号墩 | 隔板横向对接焊缝 | XW11-2A-F14 | 34+34 | 0~2500 | 2500 | 2024.07.12 | 合格
2~3号墩 | 隔板横向对接焊缝 | XW11-2B-F11 | 34+34 | 0~2500 | 2500 | 2024.07.12 | 合格
2~3号墩 | 腹板横向对接焊缝 | XW11-2B-F12 | 16+16 | 0~2500 | 2500 | 2024.07.12 | 合格
2~3号墩 | 腹板横向对接焊缝 | XW11-2B-F13 | 16+16 | 0~2500 | 2500 | 2024.07.12 | 合格
2~3号墩 | 隔板横向对接焊缝 | XW11-2B-F14 | 34+34 | 0~2500 | 2500 | 2024.07.12 | 合格
2~3号墩 | 隔板横向对接焊缝 | XW11-2C-F11 | 34+34 | 0~2500 | 2500 | 2024.07.12 | 合格
2~3号墩 | 腹板横向对接焊缝 | XW11-2C-F12 | 16+16 | 0~2500 | 2500 | 2024.07.12 | 合格
2~3号墩 | 腹板横向对接焊缝 | XW11-2C-F13 | 16+16 | 0~2500 | 2500 | 2024.07.12 | 合格
2~3号墩 | 隔板横向对接焊缝 | XW11-2C-F14 | 34+34 | 0~2500 | 2500 | 2024.07.12 | 合格
2~3号墩 | 隔板横向对接焊缝 | XW11-2D-F11 | 34+34 | 0~2500 | 2500 | 2024.07.12 | 合格
2~3号墩 | 腹板横向对接焊缝 | XW11-2D-F12 | 16+16 | 0~2500 | 2500 | 2024.07.12 | 合格
2~3号墩 | 腹板横向对接焊缝 | XW11-2D-F13 | 16+16 | 0~2500 | 2500 | 2024.07.12 | 合格
2~3号墩 | 隔板横向对接焊缝 | XW11-2D-F14 | 34+34 | 0~2500 | 2500 | 2024.07.12 | 合格
2~3号墩 | 隔板横向对接焊缝 | XW11-2E-F11 | 34+34 | 0~2500 | 2500 | 2024.07.12 | 合格
2~3号墩 | 腹板横向对接焊缝 | XW11-2E-F12 | 16+16 | 0~2500 | 2500 | 2024.07.12 | 合格
2~3号墩 | 腹板横向对接焊缝 | XW11-2E-F13 | 16+16 | 0~2500 | 2500 | 2024.07.12 | 合格
2~3号墩 | 隔板横向对接焊缝 | XW11-2E-F14 | 34+34 | 0~2500 | 2500 | 2024.07.12 | 合格
2~3号墩 | 支座隔板纵向对接焊缝 | XW11-2H-F21 | 34+34 | 0~2500 | 2500 | 2024.07.12 | 合格
2~3号墩 | 隔板横向对接焊缝 | XW11-2A-F21 | 16+16 | 0~2500 | 2500 | 2024.07.12 | 合格
2~3号墩 | 腹板横向对接焊缝 | XW11-2A-F22 | 16+16 | 0~2500 | 2500 | 2024.07.12 | 合格
2~3号墩 | 腹板横向对接焊缝 | XW11-2A-F23 | 16+16 | 0~2500 | 2500 | 2024.07.12 | 合格
2~3号墩 | 隔板横向对接焊缝 | XW11-2A-F24 | 34+34 | 0~2500 | 2500 | 2024.07.12 | 合格
2~3号墩 | 隔板横向对接焊缝 | XW11-2B-F21 | 34+34 | 0~2500 | 2500 | 2024.07.12 | 合格
2~3号墩 | 腹板横向对接焊缝 | XW11-2B-F22 | 16+16 | 0~2500 | 2500 | 2024.07.12 | 合格
2~3号墩 | 腹板横向对接焊缝 | XW11-2B-F23 | 16+16 | 0~2500 | 2500 | 2024.07.12 | 合格
2~3号墩 | 隔板横向对接焊缝 | XW11-2B-F24 | 34+34 | 0~2500 | 2500 | 2024.07.12 | 合格
2~3号墩 | 隔板横向对接焊缝 | XW11-2C-F21 | 34+34 | 0~2500 | 2500 | 2024.07.12 | 合格
2~3号墩 | 腹板横向对接焊缝 | XW11-2C-F22 | 16+16 | 0~2500 | 2500 | 2024.07.12 | 合格
2~3号墩 | 腹板横向对接焊缝 | XW11-2C-F23 | 16+16 | 0~2500 | 2500 | 2024.07.12 | 合格
2~3号墩 | 隔板横向对接焊缝 | XW11-2C-F24 | 34+34 | 0~2500 | 2500 | 2024.07.12 | 合格
2~3号墩 | 隔板横向对接焊缝 | XW11-2D-F21 | 34+34 | 0~2500 | 2500 | 2024.07.12 | 合格
2~3号墩 | 腹板横向对接焊缝 | XW11-2D-F22 | 16+16 | 0~2500 | 2500 | 2024.07.12 | 合格
2~3号墩 | 腹板横向对接焊缝 | XW11-2D-F23 | 16+16 | 0~2500 | 2500 | 2024.07.12 | 合格
2~3号墩 | 隔板横向对接焊缝 | XW11-2D-F24 | 34+34 | 0~2500 | 2500 | 2024.07.12 | 合格
2~3号墩 | 隔板横向对接焊缝 | XW11-2E-F21 | 34+34 | 0~2500 | 2500 | 2024.07.12 | 合格
2~3号墩 | 腹板横向对接焊缝 | XW11-2E-F22 | 16+16 | 0~2500 | 2500 | 2024.07.12 | 合格
2~3号墩 | 腹板横向对接焊缝 | XW11-2E-F23 | 16+16 | 0~2500 | 2500 | 2024.07.12 | 合格
2~3号墩 | 隔板横向对接焊缝 | XW11-2E-F24 | 34+34 | 0~2500 | 2500 | 2024.07.12 | 合格
2~3号墩 | 下横梁对接焊缝 | XM11-2A-K81 | 16+16 | 0~500 | 500 | 2024.07.12 | 合格
2~3号墩 | 下横梁对接焊缝 | XM11-2A-K82 | 16+16 | 0~300 | 300 | 2024.07.12 | 合格
2~3号墩 | 下横梁对接焊缝 | XM11-2A-K83 | 16+16 | 0~500 | 500 | 2024.07.12 | 合格
2~3号墩 | 下横梁对接焊缝 | XM11-2A-K84 | 16+16 | 0~300 | 300 | 2024.07.12 | 合格
2~3号墩 | 下横梁对接焊缝 | XM11-2B-K81 | 16+16 | 0~500 | 500 | 2024.07.12 | 合格
2~3号墩 | 下横梁对接焊缝 | XM11-2B-K82 | 16+16 | 0~300 | 300 | 2024.07.12 | 合格
2~3号墩 | 下横梁对接焊缝 | XM11-2B-K83 | 16+16 | 0~500 | 500 | 2024.07.12 | 合格
2~3号墩 | 下横梁对接焊缝 | XM11-2B-K84 | 16+16 | 0~300 | 300 | 2024.07.12 | 合格
2~3号墩 | 下横梁对接焊缝 | XM11-2C-K81 | 16+16 | 0~500 | 500 | 2024.07.12 | 合格
2~3号墩 | 下横梁对接焊缝 | XM11-2C-K82 | 16+16 | 0~300 | 300 | 2024.07.12 | 合格
2~3号墩 | 下横梁对接焊缝 | XM11-2C-K83 | 16+16 | 0~500 | 500 | 2024.07.12 | 合格
2~3号墩 | 下横梁对接焊缝 | XM11-2C-K84 | 16+16 | 0~300 | 300 | 2024.07.12 | 合格
2~3号墩 | 下横梁对接焊缝 | XM11-2D-K81 | 16+16 | 0~500 | 500 | 2024.07.12 | 合格
2~3号墩 | 下横梁对接焊缝 | XM11-2D-K82 | 16+16 | 0~300 | 300 | 2024.07.12 | 合格
2~3号墩 | 下横梁对接焊缝 | XM11-2D-K83 | 16+16 | 0~500 | 500 | 2024.07.12 | 合格
2~3号墩 | 下横梁对接焊缝 | XM11-2D-K84 | 16+16 | 0~300 | 300 | 2024.07.12 | 合格
2~3号墩 | 下横梁对接焊缝 | XM11-2A-K91 | 16+16 | 0~500 | 500 | 2024.07.12 | 合格
2~3号墩 | 下横梁对接焊缝 | XM11-2A-K92 | 16+16 | 0~300 | 300 | 2024.07.12 | 合格
2~3号墩 | 下横梁对接焊缝 | XM11-2A-K93 | 16+16 | 0~500 | 500 | 2024.07.12 | 合格
2~3号墩 | 下横梁对接焊缝 | XM11-2A-K94 | 16+16 | 0~300 | 300 | 2024.07.12 | 合格
2~3号墩 | 下横梁对接焊缝 | XM11-2B-K91 | 16+16 | 0~500 | 500 | 2024.07.12 | 合格
2~3号墩 | 下横梁对接焊缝 | XM11-2B-K92 | 16+16 | 0~300 | 300 | 2024.07.12 | 合格
2~3号墩 | 下横梁对接焊缝 | XM11-2B-K93 | 16+16 | 0~500 | 500 | 2024.07.12 | 合格
2~3号墩 | 下横梁对接焊缝 | XM11-2B-K94 | 16+16 | 0~300 | 300 | 2024.07.12 | 合格
2~3号墩 | 下横梁对接焊缝 | XM11-2C-K91 | 16+16 | 0~500 | 500 | 2024.07.12 | 合格
2~3号墩 | 下横梁对接焊缝 | XM11-2C-K92 | 16+16 | 0~300 | 300 | 2024.07.12 | 合格
2~3号墩 | 下横梁对接焊缝 | XM11-2C-K93 | 16+16 | 0~500 | 500 | 2024.07.12 | 合格
2~3号墩 | 下横梁对接焊缝 | XM11-2C-K94 | 16+16 | 0~300 | 300 | 2024.07.12 | 合格
2~3号墩 | 下横梁对接焊缝 | XM11-2D-K91 | 16+16 | 0~500 | 500 | 2024.07.12 | 合格
2~3号墩 | 下横梁对接焊缝 | XM11-2D-K92 | 16+16 | 0~300 | 300 | 2024.07.12 | 合格
2~3号墩 | 下横梁对接焊缝 | XM11-2D-K93 | 16+16 | 0~500 | 500 | 2024.07.12 | 合格
2~3号墩 | 下横梁对接焊缝 | XM11-2D-K94 | 16+16 | 0~300 | 300 | 2024.07.12 | 合格
2~3号墩 | 下横梁对接焊缝 | XM11-2A-K101 | 16+16 | 0~500 | 500 | 2024.07.12 | 合格
2~3号墩 | 下横梁对接焊缝 | XM11-2A-K102 | 16+16 | 0~300 | 300 | 2024.07.12 | 合格
2~3号墩 | 下横梁对接焊缝 | XM11-2A-K103 | 16+16 | 0~500 | 500 | 2024.07.12 | 合格
2~3号墩 | 下横梁对接焊缝 | XM11-2A-K104 | 16+16 | 0~300 | 300 | 2024.07.12 | 合格
2~3号墩 | 下横梁对接焊缝 | XM11-2B-K101 | 16+16 | 0~500 | 500 | 2024.07.12 | 合格
2~3号墩 | 下横梁对接焊缝 | XM11-2B-K102 | 16+16 | 0~300 | 300 | 2024.07.12 | 合格
2~3号墩 | 下横梁对接焊缝 | XM11-2B-K103 | 16+16 | 0~500 | 500 | 2024.07.12 | 合格
2~3号墩 | 下横梁对接焊缝 | XM11-2B-K104 | 16+16 | 0~300 | 300 | 2024.07.12 | 合格
2~3号墩 | 下横梁对接焊缝 | XM11-2C-K101 | 16+16 | 0~500 | 500 | 2024.07.12 | 合格
2~3号墩 | 下横梁对接焊缝 | XM11-2C-K102 | 16+16 | 0~300 | 300 | 2024.07.12 | 合格
2~3号墩 | 下横梁对接焊缝 | XM11-2C-K103 | 16+16 | 0~500 | 500 | 2024.07.12 | 合格
2~3号墩 | 下横梁对接焊缝 | XM11-2C-K104 | 16+16 | 0~300 | 300 | 2024.07.12 | 合格
2~3号墩 | 下横梁对接焊缝 | XM11-2D-K101 | 16+16 | 0~500 | 500 | 2024.07.12 | 合格
2~3号墩 | 下横梁对接焊缝 | XM11-2D-K102 | 16+16 | 0~300 | 300 | 2024.07.12 | 合格
2~3号墩 | 下横梁对接焊缝 | XM11-2D-K103 | 16+16 | 0~500 | 500 | 2024.07.12 | 合格
2~3号墩 | 下横梁对接焊缝 | XM11-2D-K104 | 16+16 | 0~300 | 300 | 2024.07.12 | 合格
2~3号墩 | 下横梁对接焊缝 | XM11-2A-K111 | 16+16 | 0~500 | 500 | 2024.07.12 | 合格
2~3号墩 | 下横梁对接焊缝 | XM11-2A-K112 | 16+16 | 0~300 | 300 | 2024.07.12 | 合格
2~3号墩 | 下横梁对接焊缝 | XM11-2A-K113 | 16+16 | 0~500 | 500 | 2024.07.12 | 合格
2~3号墩 | 下横梁对接焊缝 | XM11-2A-K114 | 16+16 | 0~300 | 300 | 2024.07.12 | 合格
2~3号墩 | 下横梁对接焊缝 | XM11-2B-K111 | 16+16 | 0~500 | 500 | 2024.07.12 | 合格
2~3号墩 | 下横梁对接焊缝 | XM11-2B-K112 | 16+16 | 0~300 | 300 | 2024.07.12 | 合格
2~3号墩 | 下横梁对接焊缝 | XM11-2B-K113 | 16+16 | 0~500 | 500 | 2024.07.12 | 合格
2~3号墩 | 下横梁对接焊缝 | XM11-2B-K114 | 16+16 | 0~300 | 300 | 2024.07.12 | 合格
2~3号墩 | 下横梁对接焊缝 | XM11-2C-K111 | 16+16 | 0~500 | 500 | 2024.07.12 | 合格
2~3号墩 | 下横梁对接焊缝 | XM11-2C-K112 | 16+16 | 0~300 | 300 | 2024.07.12 | 合格
2~3号墩 | 下横梁对接焊缝 | XM11-2C-K113 | 16+16 | 0~500 | 500 | 2024.07.12 | 合格
2~3号墩 | 下横梁对接焊缝 | XM11-2C-K114 | 16+16 | 0~300 | 300 | 2024.07.12 | 合格
2~3号墩 | 下横梁对接焊缝 | XM11-2D-K111 | 16+16 | 0~500 | 500 | 2024.07.12 | 合格
2~3号墩 | 下横梁对接焊缝 | XM11-2D-K112 | 16+16 | 0~300 | 300 | 2024.07.12 | 合格
2~3号墩 | 下横梁对接焊缝 | XM11-2D-K113 | 16+16 | 0~500 | 500 | 2024.07.12 | 合格
2~3号墩 | 下横梁对接焊缝 | XM11-2D-K114 | 16+16 | 0~300 | 300 | 2024.07.12 | 合格
2~3号墩 | 下横梁对接焊缝 | XM11-2A-K121 | 16+16 | 0~500 | 500 | 2024.07.12 | 合格
2~3号墩 | 下横梁对接焊缝 | XM11-2A-K122 | 16+16 | 0~300 | 300 | 2024.07.12 | 合格
2~3号墩 | 下横梁对接焊缝 | XM11-2A-K123 | 16+16 | 0~500 | 500 | 2024.07.12 | 合格
2~3号墩 | 下横梁对接焊缝 | XM11-2A-K124 | 16+16 | 0~300 | 300 | 2024.07.12 | 合格
2~3号墩 | 下横梁对接焊缝 | XM11-2B-K121 | 16+16 | 0~500 | 500 | 2024.07.12 | 合格
2~3号墩 | 下横梁对接焊缝 | XM11-2B-K122 | 16+16 | 0~300 | 300 | 2024.07.12 | 合格
2~3号墩 | 下横梁对接焊缝 | XM11-2B-K123 | 16+16 | 0~500 | 500 | 2024.07.12 | 合格
2~3号墩 | 下横梁对接焊缝 | XM11-2B-K124 | 16+16 | 0~300 | 300 | 2024.07.12 | 合格
2~3号墩 | 下横梁对接焊缝 | XM11-2C-K121 | 16+16 | 0~500 | 500 | 2024.07.12 | 合格
2~3号墩 | 下横梁对接焊缝 | XM11-2C-K122 | 16+16 | 0~300 | 300 | 2024.07.12 | 合格
2~3号墩 | 下横梁对接焊缝 | XM11-2C-K123 | 16+16 | 0~500 | 500 | 2024.07.12 | 合格
2~3号墩 | 下横梁对接焊缝 | XM11-2C-K124 | 16+16 | 0~300 | 300 | 2024.07.12 | 合格
2~3号墩 | 下横梁对接焊缝 | XM11-2D-K121 | 16+16 | 0~500 | 500 | 2024.07.12 | 合格
2~3号墩 | 下横梁对接焊缝 | XM11-2D-K122 | 16+16 | 0~300 | 300 | 2024.07.12 | 合格
2~3号墩 | 下横梁对接焊缝 | XM11-2D-K123 | 16+16 | 0~500 | 500 | 2024.07.12 | 合格
2~3号墩 | 下横梁对接焊缝 | XM11-2D-K124 | 16+16 | 0~300 | 300 | 2024.07.12 | 合格
2~3号墩 | 下横梁对接焊缝 | XM11-2A-K131 | 16+16 | 0~500 | 500 | 2024.07.12 | 合格
2~3号墩 | 下横梁对接焊缝 | XM11-2A-K132 | 16+16 | 0~300 | 300 | 2024.07.12 | 合格
2~3号墩 | 下横梁对接焊缝 | XM11-2A-K133 | 16+16 | 0~500 | 500 | 2024.07.12 | 合格
2~3号墩 | 下横梁对接焊缝 | XM11-2A-K134 | 16+16 | 0~300 | 300 | 2024.07.12 | 合格
2~3号墩 | 下横梁对接焊缝 | XM11-2B-K131 | 16+16 | 0~500 | 500 | 2024.07.12 | 合格
2~3号墩 | 下横梁对接焊缝 | XM11-2B-K132 | 16+16 | 0~300 | 300 | 2024.07.12 | 合格
2~3号墩 | 下横梁对接焊缝 | XM11-2B-K133 | 16+16 | 0~500 | 500 | 2024.07.12 | 合格
2~3号墩 | 下横梁对接焊缝 | XM11-2B-K134 | 16+16 | 0~300 | 300 | 2024.07.12 | 合格
2~3号墩 | 下横梁对接焊缝 | XM11-2C-K131 | 16+16 | 0~500 | 500 | 2024.07.12 | 合格
2~3号墩 | 下横梁对接焊缝 | XM11-2C-K132 | 16+16 | 0~300 | 300 | 2024.07.12 | 合格
2~3号墩 | 下横梁对接焊缝 | XM11-2C-K133 | 16+16 | 0~500 | 500 | 2024.07.12 | 合格
2~3号墩 | 下横梁对接焊缝 | XM11-2C-K134 | 16+16 | 0~300 | 300 | 2024.07.12 | 合格
2~3号墩 | 下横梁对接焊缝 | XM11-2D-K131 | 16+16 | 0~500 | 500 | 2024.07.12 | 合格
2~3号墩 | 下横梁对接焊缝 | XM11-2D-K132 | 16+16 | 0~300 | 300 | 2024.07.12 | 合格
2~3号墩 | 下横梁对接焊缝 | XM11-2D-K133 | 16+16 | 0~500 | 500 | 2024.07.12 | 合格
2~3号墩 | 下横梁对接焊缝 | XM11-2D-K134 | 16+16 | 0~300 | 300 | 2024.07.12 | 合格
2~3号墩 | 下横梁对接焊缝 | XM11-2A-K141 | 16+16 | 0~500 | 500 | 2024.07.12 | 合格
2~3号墩 | 下横梁对接焊缝 | XM11-2A-K142 | 16+16 | 0~300 | 300 | 2024.07.12 | 合格
2~3号墩 | 下横梁对接焊缝 | XM11-2A-K143 | 16+16 | 0~500 | 500 | 2024.07.12 | 合格
2~3号墩 | 下横梁对接焊缝 | XM11-2A-K144 | 16+16 | 0~300 | 300 | 2024.07.12 | 合格
2~3号墩 | 下横梁对接焊缝 | XM11-2B-K141 | 16+16 | 0~500 | 500 | 2024.07.12 | 合格
2~3号墩 | 下横梁对接焊缝 | XM11-2B-K142 | 16+16 | 0~300 | 300 | 2024.07.12 | 合格
2~3号墩 | 下横梁对接焊缝 | XM11-2B-K143 | 16+16 | 0~500 | 500 | 2024.07.12 | 合格
2~3号墩 | 下横梁对接焊缝 | XM11-2B-K144 | 16+16 | 0~300 | 300 | 2024.07.12 | 合格
2~3号墩 | 下横梁对接焊缝 | XM11-2C-K141 | 16+16 | 0~500 | 500 | 2024.07.12 | 合格
2~3号墩 | 下横梁对接焊缝 | XM11-2C-K142 | 16+16 | 0~300 | 300 | 2024.07.12 | 合格
2~3号墩 | 下横梁对接焊缝 | XM11-2C-K143 | 16+16 | 0~500 | 500 | 2024.07.12 | 合格
2~3号墩 | 下横梁对接焊缝 | XM11-2C-K144 | 16+16 | 0~300 | 300 | 2024.07.12 | 合格
2~3号墩 | 下横梁对接焊缝 | XM11-2D-K141 | 16+16 | 0~500 | 500 | 2024.07.12 | 合格
2~3号墩 | 下横梁对接焊缝 | XM11-2D-K142 | 16+16 | 0~300 | 300 | 2024.07.12 | 合格
2~3号墩 | 下横梁对接焊缝 | XM11-2D-K143 | 16+16 | 0~500 | 500 | 2024.07.12 | 合格
2~3号墩 | 下横梁对接焊缝 | XM11-2D-K144 | 16+16 | 0~300 | 300 | 2024.07.12 | 合格
2~3号墩 | 下横梁对接焊缝 | XM11-2A-K151 | 16+16 | 0~500 | 500 | 2024.07.12 | 合格
2~3号墩 | 下横梁对接焊缝 | XM11-2A-K152 | 16+16 | 0~300 | 300 | 2024.07.12 | 合格
2~3号墩 | 下横梁对接焊缝 | XM11-2A-K153 | 16+16 | 0~500 | 500 | 2024.07.12 | 合格
2~3号墩 | 下横梁对接焊缝 | XM11-2A-K154 | 16+16 | 0~300 | 300 | 2024.07.12 | 合格
2~3号墩 | 下横梁对接焊缝 | XM11-2B-K151 | 16+16 | 0~500 | 500 | 2024.07.12 | 合格
2~3号墩 | 下横梁对接焊缝 | XM11-2B-K152 | 16+16 | 0~300 | 300 | 2024.07.12 | 合格
2~3号墩 | 下横梁对接焊缝 | XM11-2B-K153 | 16+16 | 0~500 | 500 | 2024.07.12 | 合格
2~3号墩 | 下横梁对接焊缝 | XM11-2B-K154 | 16+16 | 0~300 | 300 | 2024.07.12 | 合格
2~3号墩 | 下横梁对接焊缝 | XM11-2C-K151 | 16+16 | 0~500 | 500 | 2024.07.12 | 合格
2~3号墩 | 下横梁对接焊缝 | XM11-2C-K152 | 16+16 | 0~300 | 300 | 2024.07.12 | 合格
2~3号墩 | 下横梁对接焊缝 | XM11-2C-K153 | 16+16 | 0~500 | 500 | 2024.07.12 | 合格
2~3号墩 | 下横梁对接焊缝 | XM11-2C-K154 | 16+16 | 0~300 | 300 | 2024.07.12 | 合格
2~3号墩 | 下横梁对接焊缝 | XM11-2D-K151 | 16+16 | 0~500 | 500 | 2024.07.12 | 合格
2~3号墩 | 下横梁对接焊缝 | XM11-2D-K152 | 16+16 | 0~300 | 300 | 2024.07.12 | 合格
2~3号墩 | 下横梁对接焊缝 | XM11-2D-K153 | 16+16 | 0~500 | 500 | 2024.07.12 | 合格
2~3号墩 | 下横梁对接焊缝 | XM11-2D-K154 | 16+16 | 0~300 | 300 | 2024.07.12 | 合格
2~3号墩 | 下横梁对接焊缝 | XM11-2A-K161 | 16+16 | 0~500 | 500 | 2024.07.12 | 合格
2~3号墩 | 下横梁对接焊缝 | XM11-2A-K162 | 16+16 | 0~300 | 300 | 2024.07.12 | 合格
2~3号墩 | 下横梁对接焊缝 | XM11-2A-K163 | 16+16 | 0~500 | 500 | 2024.07.12 | 合格
2~3号墩 | 下横梁对接焊缝 | XM11-2A-K164 | 16+16 | 0~300 | 300 | 2024.07.12 | 合格
2~3号墩 | 下横梁对接焊缝 | XM11-2B-K161 | 16+16 | 0~500 | 500 | 2024.07.12 | 合格
2~3号墩 | 下横梁对接焊缝 | XM11-2B-K162 | 16+16 | 0~300 | 300 | 2024.07.12 | 合格
2~3号墩 | 下横梁对接焊缝 | XM11-2B-K163 | 16+16 | 0~500 | 500 | 2024.07.12 | 合格
2~3号墩 | 下横梁对接焊缝 | XM11-2B-K164 | 16+16 | 0~300 | 300 | 2024.07.12 | 合格
2~3号墩 | 下横梁对接焊缝 | XM11-2C-K161 | 16+16 | 0~500 | 500 | 2024.07.12 | 合格
2~3号墩 | 下横梁对接焊缝 | XM11-2C-K162 | 16+16 | 0~300 | 300 | 2024.07.12 | 合格
2~3号墩 | 下横梁对接焊缝 | XM11-2C-K163 | 16+16 | 0~500 | 500 | 2024.07.12 | 合格
2~3号墩 | 下横梁对接焊缝 | XM11-2C-K164 | 16+16 | 0~300 | 300 | 2024.07.12 | 合格
2~3号墩 | 下横梁对接焊缝 | XM11-2D-K161 | 16+16 | 0~500 | 500 | 2024.07.12 | 合格
2~3号墩 | 下横梁对接焊缝 | XM11-2D-K162 | 16+16 | 0~300 | 300 | 2024.07.12 | 合格
2~3号墩 | 下横梁对接焊缝 | XM11-2D-K163 | 16+16 | 0~500 | 500 | 2024.07.12 | 合格
2~3号墩 | 下横梁对接焊缝 | XM11-2D-K164 | 16+16 | 0~300 | 300 | 2024.07.12 | 合格
2~3号墩 | 下横梁对接焊缝 | XM11-2A-K171 | 16+16 | 0~500 | 500 | 2024.07.12 | 合格
2~3号墩 | 下横梁对接焊缝 | XM11-2A-K172 | 16+16 | 0~300 | 300 | 2024.07.12 | 合格
2~3号墩 | 下横梁对接焊缝 | XM11-2A-K173 | 16+16 | 0~500 | 500 | 2024.07.12 | 合格
2~3号墩 | 下横梁对接焊缝 | XM11-2A-K174 | 16+16 | 0~300 | 300 | 2024.07.12 | 合格
2~3号墩 | 下横梁对接焊缝 | XM11-2B-K171 | 16+16 | 0~500 | 500 | 2024.07.12 | 合格
2~3号墩 | 下横梁对接焊缝 | XM11-2B-K172 | 16+16 | 0~300 | 300 | 2024.07.12 | 合格
2~3号墩 | 下横梁对接焊缝 | XM11-2B-K173 | 16+16 | 0~500 | 500 | 2024.07.12 | 合格
2~3号墩 | 下横梁对接焊缝 | XM11-2B-K174 | 16+16 | 0~300 | 300 | 2024.07.12 | 合格
2~3号墩 | 下横梁对接焊缝 | XM11-2C-K171 | 16+16 | 0~500 | 500 | 2024.07.12 | 合格
2~3号墩 | 下横梁对接焊缝 | XM11-2C-K172 | 16+16 | 0~300 | 300 | 2024.07.12 | 合格
2~3号墩 | 下横梁对接焊缝 | XM11-2C-K173 | 16+16 | 0~500 | 500 | 2024.07.12 | 合格
2~3号墩 | 下横梁对接焊缝 | XM11-2C-K174 | 16+16 | 0~300 | 300 | 2024.07.12 | 合格
2~3号墩 | 下横梁对接焊缝 | XM11-2D-K171 | 16+16 | 0~500 | 500 | 2024.07.12 | 合格
2~3号墩 | 下横梁对接焊缝 | XM11-2D-K172 | 16+16 | 0~300 | 300 | 2024.07.12 | 合格
2~3号墩 | 下横梁对接焊缝 | XM11-2D-K173 | 16+16 | 0~500 | 500 | 2024.07.12 | 合格
2~3号墩 | 下横梁对接焊缝 | XM11-2D-K174 | 16+16 | 0~300 | 300 | 2024.07.12 | 合格
2~3号墩 | 下横梁对接焊缝 | XM11-2A-G81 | 16+16 | 0~2200 | 2200 | 2024.07.12 | 合格
2~3号墩 | 下横梁对接焊缝 | XM11-2A-G82 | 16+16 | 0~300 | 300 | 2024.07.12 | 合格
2~3号墩 | 下横梁对接焊缝 | XM11-2A-G83 | 16+16 | 0~2200 | 2200 | 2024.07.12 | 合格
2~3号墩 | 下横梁对接焊缝 | XM11-2A-G84 | 16+16 | 0~300 | 300 | 2024.07.12 | 合格
2~3号墩 | 下横梁对接焊缝 | XM11-2B-G81 | 16+16 | 0~2200 | 2200 | 2024.07.12 | 合格
2~3号墩 | 下横梁对接焊缝 | XM11-2B-G82 | 16+16 | 0~300 | 300 | 2024.07.12 | 合格
2~3号墩 | 下横梁对接焊缝 | XM11-2B-G83 | 16+16 | 0~2200 | 2200 | 2024.07.12 | 合格
2~3号墩 | 下横梁对接焊缝 | XM11-2B-G84 | 16+16 | 0~300 | 300 | 2024.07.12 | 合格
2~3号墩 | 下横梁对接焊缝 | XM11-2C-G81 | 16+16 | 0~2200 | 2200 | 2024.07.12 | 合格
2~3号墩 | 下横梁对接焊缝 | XM11-2C-G82 | 16+16 | 0~300 | 300 | 2024.07.12 | 合格
2~3号墩 | 下横梁对接焊缝 | XM11-2C-G83 | 16+16 | 0~2200 | 2200 | 2024.07.12 | 合格
2~3号墩 | 下横梁对接焊缝 | XM11-2C-G84 | 16+16 | 0~300 | 300 | 2024.07.12 | 合格
2~3号墩 | 下横梁对接焊缝 | XM11-2D-G81 | 16+16 | 0~2200 | 2200 | 2024.07.12 | 合格
2~3号墩 | 下横梁对接焊缝 | XM11-2D-G82 | 16+16 | 0~300 | 300 | 2024.07.12 | 合格
2~3号墩 | 下横梁对接焊缝 | XM11-2D-G83 | 16+16 | 0~2200 | 2200 | 2024.07.12 | 合格
2~3号墩 | 下横梁对接焊缝 | XM11-2D-G84 | 16+16 | 0~300 | 300 | 2024.07.12 | 合格
2~3号墩 | 下横梁对接焊缝 | XM11-2A-G91 | 16+16 | 0~2200 | 2200 | 2024.07.13 | 合格
2~3号墩 | 下横梁对接焊缝 | XM11-2A-G92 | 16+16 | 0~300 | 300 | 2024.07.13 | 合格
2~3号墩 | 下横梁对接焊缝 | XM11-2A-G93 | 16+16 | 0~2200 | 2200 | 2024.07.13 | 合格
2~3号墩 | 下横梁对接焊缝 | XM11-2A-G94 | 16+16 | 0~300 | 300 | 2024.07.13 | 合格
2~3号墩 | 下横梁对接焊缝 | XM11-2B-G91 | 16+16 | 0~2200 | 2200 | 2024.07.13 | 合格
2~3号墩 | 下横梁对接焊缝 | XM11-2B-G92 | 16+16 | 0~300 | 300 | 2024.07.13 | 合格
2~3号墩 | 下横梁对接焊缝 | XM11-2B-G93 | 16+16 | 0~2200 | 2200 | 2024.07.13 | 合格
2~3号墩 | 下横梁对接焊缝 | XM11-2B-G94 | 16+16 | 0~300 | 300 | 2024.07.13 | 合格
2~3号墩 | 下横梁对接焊缝 | XM11-2C-G91 | 16+16 | 0~2200 | 2200 | 2024.07.13 | 合格
2~3号墩 | 下横梁对接焊缝 | XM11-2C-G92 | 16+16 | 0~300 | 300 | 2024.07.13 | 合格
2~3号墩 | 下横梁对接焊缝 | XM11-2C-G93 | 16+16 | 0~2200 | 2200 | 2024.07.13 | 合格
2~3号墩 | 下横梁对接焊缝 | XM11-2C-G94 | 16+16 | 0~300 | 300 | 2024.07.13 | 合格
2~3号墩 | 下横梁对接焊缝 | XM11-2D-G91 | 16+16 | 0~2200 | 2200 | 2024.07.13 | 合格
2~3号墩 | 下横梁对接焊缝 | XM11-2D-G92 | 16+16 | 0~300 | 300 | 2024.07.13 | 合格
2~3号墩 | 下横梁对接焊缝 | XM11-2D-G93 | 16+16 | 0~2200 | 2200 | 2024.07.13 | 合格
2~3号墩 | 下横梁对接焊缝 | XM11-2D-G94 | 16+16 | 0~300 | 300 | 2024.07.13 | 合格
2~3号墩 | 下横梁对接焊缝 | XM11-2A-G101 | 16+16 | 0~2200 | 2200 | 2024.07.13 | 合格
2~3号墩 | 下横梁对接焊缝 | XM11-2A-G102 | 16+16 | 0~300 | 300 | 2024.07.13 | 合格
2~3号墩 | 下横梁对接焊缝 | XM11-2A-G103 | 16+16 | 0~2200 | 2200 | 2024.07.13 | 合格
2~3号墩 | 下横梁对接焊缝 | XM11-2A-G104 | 16+16 | 0~300 | 300 | 2024.07.13 | 合格
2~3号墩 | 下横梁对接焊缝 | XM11-2B-G101 | 16+16 | 0~2200 | 2200 | 2024.07.13 | 合格
2~3号墩 | 下横梁对接焊缝 | XM11-2B-G102 | 16+16 | 0~300 | 300 | 2024.07.13 | 合格
2~3号墩 | 下横梁对接焊缝 | XM11-2B-G103 | 16+16 | 0~2200 | 2200 | 2024.07.13 | 合格
2~3号墩 | 下横梁对接焊缝 | XM11-2B-G104 | 16+16 | 0~300 | 300 | 2024.07.13 | 合格
2~3号墩 | 下横梁对接焊缝 | XM11-2C-G101 | 16+16 | 0~2200 | 2200 | 2024.07.13 | 合格
2~3号墩 | 下横梁对接焊缝 | XM11-2C-G102 | 16+16 | 0~300 | 300 | 2024.07.13 | 合格
2~3号墩 | 下横梁对接焊缝 | XM11-2C-G103 | 16+16 | 0~2200 | 2200 | 2024.07.13 | 合格
2~3号墩 | 下横梁对接焊缝 | XM11-2C-G104 | 16+16 | 0~300 | 300 | 2024.07.13 | 合格
2~3号墩 | 下横梁对接焊缝 | XM11-2D-G101 | 16+16 | 0~2200 | 2200 | 2024.07.13 | 合格
2~3号墩 | 下横梁对接焊缝 | XM11-2D-G102 | 16+16 | 0~300 | 300 | 2024.07.13 | 合格
2~3号墩 | 下横梁对接焊缝 | XM11-2D-G103 | 16+16 | 0~2200 | 2200 | 2024.07.13 | 合格
2~3号墩 | 下横梁对接焊缝 | XM11-2D-G104 | 16+16 | 0~300 | 300 | 2024.07.13 | 合格
2~3号墩 | 下横梁对接焊缝 | XM11-2A-G111 | 16+16 | 0~2200 | 2200 | 2024.07.13 | 合格
2~3号墩 | 下横梁对接焊缝 | XM11-2A-G112 | 16+16 | 0~300 | 300 | 2024.07.13 | 合格
2~3号墩 | 下横梁对接焊缝 | XM11-2A-G113 | 16+16 | 0~2200 | 2200 | 2024.07.13 | 合格
2~3号墩 | 下横梁对接焊缝 | XM11-2A-G114 | 16+16 | 0~300 | 300 | 2024.07.13 | 合格
2~3号墩 | 下横梁对接焊缝 | XM11-2B-G111 | 16+16 | 0~2200 | 2200 | 2024.07.13 | 合格
2~3号墩 | 下横梁对接焊缝 | XM11-2B-G112 | 16+16 | 0~300 | 300 | 2024.07.13 | 合格
2~3号墩 | 下横梁对接焊缝 | XM11-2B-G113 | 16+16 | 0~2200 | 2200 | 2024.07.13 | 合格
2~3号墩 | 下横梁对接焊缝 | XM11-2B-G114 | 16+16 | 0~300 | 300 | 2024.07.13 | 合格
2~3号墩 | 下横梁对接焊缝 | XM11-2C-G111 | 16+16 | 0~2200 | 2200 | 2024.07.13 | 合格
2~3号墩 | 下横梁对接焊缝 | XM11-2C-G112 | 16+16 | 0~300 | 300 | 2024.07.13 | 合格
2~3号墩 | 下横梁对接焊缝 | XM11-2C-G113 | 16+16 | 0~2200 | 2200 | 2024.07.13 | 合格
2~3号墩 | 下横梁对接焊缝 | XM11-2C-G114 | 16+16 | 0~300 | 300 | 2024.07.13 | 合格
2~3号墩 | 下横梁对接焊缝 | XM11-2D-G111 | 16+16 | 0~2200 | 2200 | 2024.07.13 | 合格
2~3号墩 | 下横梁对接焊缝 | XM11-2D-G112 | 16+16 | 0~300 | 300 | 2024.07.13 | 合格
2~3号墩 | 下横梁对接焊缝 | XM11-2D-G113 | 16+16 | 0~2200 | 2200 | 2024.07.13 | 合格
2~3号墩 | 下横梁对接焊缝 | XM11-2D-G114 | 16+16 | 0~300 | 300 | 2024.07.13 | 合格
2~3号墩 | 下横梁对接焊缝 | XM11-2A-G121 | 16+16 | 0~2200 | 2200 | 2024.07.13 | 合格
2~3号墩 | 下横梁对接焊缝 | XM11-2A-G122 | 16+16 | 0~300 | 300 | 2024.07.13 | 合格
2~3号墩 | 下横梁对接焊缝 | XM11-2A-G123 | 16+16 | 0~2200 | 2200 | 2024.07.13 | 合格
2~3号墩 | 下横梁对接焊缝 | XM11-2A-G124 | 16+16 | 0~300 | 300 | 2024.07.13 | 合格
2~3号墩 | 下横梁对接焊缝 | XM11-2B-G121 | 16+16 | 0~2200 | 2200 | 2024.07.13 | 合格
2~3号墩 | 下横梁对接焊缝 | XM11-2B-G122 | 16+16 | 0~300 | 300 | 2024.07.13 | 合格
2~3号墩 | 下横梁对接焊缝 | XM11-2B-G123 | 16+16 | 0~2200 | 2200 | 2024.07.13 | 合格
2~3号墩 | 下横梁对接焊缝 | XM11-2B-G124 | 16+16 | 0~300 | 300 | 2024.07.13 | 合格
2~3号墩 | 下横梁对接焊缝 | XM11-2C-G121 | 16+16 | 0~2200 | 2200 | 2024.07.13 | 合格
2~3号墩 | 下横梁对接焊缝 | XM11-2C-G122 | 16+16 | 0~300 | 300 | 2024.07.13 | 合格
2~3号墩 | 下横梁对接焊缝 | XM11-2C-G123 | 16+16 | 0~2200 | 2200 | 2024.07.13 | 合格
2~3号墩 | 下横梁对接焊缝 | XM11-2C-G124 | 16+16 | 0~300 | 300 | 2024.07.13 | 合格
2~3号墩 | 下横梁对接焊缝 | XM11-2D-G121 | 16+16 | 0~2200 | 2200 | 2024.07.13 | 合格
2~3号墩 | 下横梁对接焊缝 | XM11-2D-G122 | 16+16 | 0~300 | 300 | 2024.07.13 | 合格
2~3号墩 | 下横梁对接焊缝 | XM11-2D-G123 | 16+16 | 0~2200 | 2200 | 2024.07.13 | 合格
2~3号墩 | 下横梁对接焊缝 | XM11-2D-G124 | 16+16 | 0~300 | 300 | 2024.07.13 | 合格
2~3号墩 | 下横梁对接焊缝 | XM11-2A-G131 | 16+16 | 0~2200 | 2200 | 2024.07.13 | 合格
2~3号墩 | 下横梁对接焊缝 | XM11-2A-G132 | 16+16 | 0~300 | 300 | 2024.07.13 | 合格
2~3号墩 | 下横梁对接焊缝 | XM11-2A-G133 | 16+16 | 0~2200 | 2200 | 2024.07.13 | 合格
2~3号墩 | 下横梁对接焊缝 | XM11-2A-G134 | 16+16 | 0~300 | 300 | 2024.07.13 | 合格
2~3号墩 | 下横梁对接焊缝 | XM11-2B-G131 | 16+16 | 0~2200 | 2200 | 2024.07.13 | 合格
2~3号墩 | 下横梁对接焊缝 | XM11-2B-G132 | 16+16 | 0~300 | 300 | 2024.07.13 | 合格
2~3号墩 | 下横梁对接焊缝 | XM11-2B-G133 | 16+16 | 0~2200 | 2200 | 2024.07.13 | 合格
2~3号墩 | 下横梁对接焊缝 | XM11-2B-G134 | 16+16 | 0~300 | 300 | 2024.07.13 | 合格
2~3号墩 | 下横梁对接焊缝 | XM11-2C-G131 | 16+16 | 0~2200 | 2200 | 2024.07.13 | 合格
2~3号墩 | 下横梁对接焊缝 | XM11-2C-G132 | 16+16 | 0~300 | 300 | 2024.07.13 | 合格
2~3号墩 | 下横梁对接焊缝 | XM11-2C-G133 | 16+16 | 0~2200 | 2200 | 2024.07.13 | 合格
2~3号墩 | 下横梁对接焊缝 | XM11-2C-G134 | 16+16 | 0~300 | 300 | 2024.07.13 | 合格
2~3号墩 | 下横梁对接焊缝 | XM11-2D-G131 | 16+16 | 0~2200 | 2200 | 2024.07.13 | 合格
2~3号墩 | 下横梁对接焊缝 | XM11-2D-G132 | 16+16 | 0~300 | 300 | 2024.07.13 | 合格
2~3号墩 | 下横梁对接焊缝 | XM11-2D-G133 | 16+16 | 0~2200 | 2200 | 2024.07.13 | 合格
2~3号墩 | 下横梁对接焊缝 | XM11-2D-G134 | 16+16 | 0~300 | 300 | 2024.07.13 | 合格
2~3号墩 | 下横梁对接焊缝 | XM11-2A-G141 | 16+16 | 0~2200 | 2200 | 2024.07.13 | 合格
2~3号墩 | 下横梁对接焊缝 | XM11-2A-G142 | 16+16 | 0~300 | 300 | 2024.07.13 | 合格
2~3号墩 | 下横梁对接焊缝 | XM11-2A-G143 | 16+16 | 0~2200 | 2200 | 2024.07.13 | 合格
2~3号墩 | 下横梁对接焊缝 | XM11-2A-G144 | 16+16 | 0~300 | 300 | 2024.07.13 | 合格
2~3号墩 | 下横梁对接焊缝 | XM11-2B-G141 | 16+16 | 0~2200 | 2200 | 2024.07.13 | 合格
2~3号墩 | 下横梁对接焊缝 | XM11-2B-G142 | 16+16 | 0~300 | 300 | 2024.07.13 | 合格
2~3号墩 | 下横梁对接焊缝 | XM11-2B-G143 | 16+16 | 0~2200 | 2200 | 2024.07.13 | 合格
2~3号墩 | 下横梁对接焊缝 | XM11-2B-G144 | 16+16 | 0~300 | 300 | 2024.07.13 | 合格
2~3号墩 | 下横梁对接焊缝 | XM11-2C-G141 | 16+16 | 0~2200 | 2200 | 2024.07.13 | 合格
2~3号墩 | 下横梁对接焊缝 | XM11-2C-G142 | 16+16 | 0~300 | 300 | 2024.07.13 | 合格
2~3号墩 | 下横梁对接焊缝 | XM11-2C-G143 | 16+16 | 0~2200 | 2200 | 2024.07.13 | 合格
2~3号墩 | 下横梁对接焊缝 | XM11-2C-G144 | 16+16 | 0~300 | 300 | 2024.07.13 | 合格
2~3号墩 | 下横梁对接焊缝 | XM11-2D-G141 | 16+16 | 0~2200 | 2200 | 2024.07.13 | 合格
2~3号墩 | 下横梁对接焊缝 | XM11-2D-G142 | 16+16 | 0~300 | 300 | 2024.07.13 | 合格
2~3号墩 | 下横梁对接焊缝 | XM11-2D-G143 | 16+16 | 0~2200 | 2200 | 2024.07.13 | 合格
2~3号墩 | 下横梁对接焊缝 | XM11-2D-G144 | 16+16 | 0~300 | 300 | 2024.07.13 | 合格
2~3号墩 | 下横梁对接焊缝 | XM11-2A-G151 | 16+16 | 0~2200 | 2200 | 2024.07.13 | 合格
2~3号墩 | 下横梁对接焊缝 | XM11-2A-G152 | 16+16 | 0~300 | 300 | 2024.07.13 | 合格
2~3号墩 | 下横梁对接焊缝 | XM11-2A-G153 | 16+16 | 0~2200 | 2200 | 2024.07.13 | 合格
2~3号墩 | 下横梁对接焊缝 | XM11-2A-G154 | 16+16 | 0~300 | 300 | 2024.07.13 | 合格
2~3号墩 | 下横梁对接焊缝 | XM11-2B-G151 | 16+16 | 0~2200 | 2200 | 2024.07.13 | 合格
2~3号墩 | 下横梁对接焊缝 | XM11-2B-G152 | 16+16 | 0~300 | 300 | 2024.07.13 | 合格
2~3号墩 | 下横梁对接焊缝 | XM11-2B-G153 | 16+16 | 0~2200 | 2200 | 2024.07.13 | 合格
2~3号墩 | 下横梁对接焊缝 | XM11-2B-G154 | 16+16 | 0~300 | 300 | 2024.07.13 | 合格
2~3号墩 | 下横梁对接焊缝 | XM11-2C-G151 | 16+16 | 0~2200 | 2200 | 2024.07.13 | 合格
2~3号墩 | 下横梁对接焊缝 | XM11-2C-G152 | 16+16 | 0~300 | 300 | 2024.07.13 | 合格
2~3号墩 | 下横梁对接焊缝 | XM11-2C-G153 | 16+16 | 0~2200 | 2200 | 2024.07.13 | 合格
2~3号墩 | 下横梁对接焊缝 | XM11-2C-G154 | 16+16 | 0~300 | 300 | 2024.07.13 | 合格
2~3号墩 | 下横梁对接焊缝 | XM11-2D-G151 | 16+16 | 0~2200 | 2200 | 2024.07.13 | 合格
2~3号墩 | 下横梁对接焊缝 | XM11-2D-G152 | 16+16 | 0~300 | 300 | 2024.07.13 | 合格
2~3号墩 | 下横梁对接焊缝 | XM11-2D-G153 | 16+16 | 0~2200 | 2200 | 2024.07.13 | 合格
2~3号墩 | 下横梁对接焊缝 | XM11-2D-G154 | 16+16 | 0~300 | 300 | 2024.07.13 | 合格
2~3号墩 | 下横梁对接焊缝 | XM11-2A-G161 | 16+16 | 0~2200 | 2200 | 2024.07.13 | 合格
2~3号墩 | 下横梁对接焊缝 | XM11-2A-G162 | 16+16 | 0~300 | 300 | 2024.07.13 | 合格
2~3号墩 | 下横梁对接焊缝 | XM11-2A-G163 | 16+16 | 0~2200 | 2200 | 2024.07.13 | 合格
2~3号墩 | 下横梁对接焊缝 | XM11-2A-G164 | 16+16 | 0~300 | 300 | 2024.07.13 | 合格
2~3号墩 | 下横梁对接焊缝 | XM11-2B-G161 | 16+16 | 0~2200 | 2200 | 2024.07.13 | 合格
2~3号墩 | 下横梁对接焊缝 | XM11-2B-G162 | 16+16 | 0~300 | 300 | 2024.07.13 | 合格
2~3号墩 | 下横梁对接焊缝 | XM11-2B-G163 | 16+16 | 0~2200 | 2200 | 2024.07.13 | 合格
2~3号墩 | 下横梁对接焊缝 | XM11-2B-G164 | 16+16 | 0~300 | 300 | 2024.07.13 | 合格
2~3号墩 | 下横梁对接焊缝 | XM11-2C-G161 | 16+16 | 0~2200 | 2200 | 2024.07.13 | 合格
2~3号墩 | 下横梁对接焊缝 | XM11-2C-G162 | 16+16 | 0~300 | 300 | 2024.07.13 | 合格
2~3号墩 | 下横梁对接焊缝 | XM11-2C-G163 | 16+16 | 0~2200 | 2200 | 2024.07.13 | 合格
2~3号墩 | 下横梁对接焊缝 | XM11-2C-G164 | 16+16 | 0~300 | 300 | 2024.07.13 | 合格
2~3号墩 | 下横梁对接焊缝 | XM11-2D-G161 | 16+16 | 0~2200 | 2200 | 2024.07.13 | 合格
2~3号墩 | 下横梁对接焊缝 | XM11-2D-G162 | 16+16 | 0~300 | 300 | 2024.07.13 | 合格
2~3号墩 | 下横梁对接焊缝 | XM11-2D-G163 | 16+16 | 0~2200 | 2200 | 2024.07.13 | 合格
2~3号墩 | 下横梁对接焊缝 | XM11-2D-G164 | 16+16 | 0~300 | 300 | 2024.07.13 | 合格
2~3号墩 | 筋板对接焊缝 | XM11-AR-L4-1 | 16+16 | 0~240 | 240 | 2024.07.14 | 合格
2~3号墩 | 筋板对接焊缝 | XM11-AL-L4-1 | 16+16 | 0~240 | 240 | 2024.07.14 | 合格
2~3号墩 | 筋板对接焊缝 | XM11-AR-L4-2 | 16+16 | 0~240 | 240 | 2024.07.14 | 合格
2~3号墩 | 筋板对接焊缝 | XM11-AL-L4-2 | 16+16 | 0~240 | 240 | 2024.07.14 | 合格
2~3号墩 | 筋板对接焊缝 | XM11-AR-L4-3 | 16+16 | 0~240 | 240 | 2024.07.14 | 合格
2~3号墩 | 筋板对接焊缝 | XM11-AL-L4-3 | 16+16 | 0~240 | 240 | 2024.07.14 | 合格
2~3号墩 | 筋板对接焊缝 | XM11-AR-L4-4 | 16+16 | 0~240 | 240 | 2024.07.14 | 合格
2~3号墩 | 筋板对接焊缝 | XM11-AL-L4-4 | 16+16 | 0~240 | 240 | 2024.07.14 | 合格
2~3号墩 | 筋板对接焊缝 | XM11-AR-L4-5 | 16+16 | 0~240 | 240 | 2024.07.14 | 合格
2~3号墩 | 筋板对接焊缝 | XM11-AL-L4-5 | 16+16 | 0~240 | 240 | 2024.07.14 | 合格
2~3号墩 | 筋板对接焊缝 | XM11-AR-L4-6 | 16+16 | 0~240 | 240 | 2024.07.14 | 合格
2~3号墩 | 筋板对接焊缝 | XM11-AL-L4-6 | 16+16 | 0~240 | 240 | 2024.07.14 | 合格
2~3号墩 | 筋板对接焊缝 | XM11-BR-L4-1 | 16+16 | 0~240 | 240 | 2024.07.14 | 合格
2~3号墩 | 筋板对接焊缝 | XM11-BL-L4-1 | 16+16 | 0~240 | 240 | 2024.07.14 | 合格
2~3号墩 | 筋板对接焊缝 | XM11-BR-L4-2 | 16+16 | 0~240 | 240 | 2024.07.14 | 合格
2~3号墩 | 筋板对接焊缝 | XM11-BL-L4-2 | 16+16 | 0~240 | 240 | 2024.07.14 | 合格
2~3号墩 | 筋板对接焊缝 | XM11-BR-L4-3 | 16+16 | 0~240 | 240 | 2024.07.14 | 合格
2~3号墩 | 筋板对接焊缝 | XM11-BL-L4-3 | 16+16 | 0~240 | 240 | 2024.07.14 | 合格
2~3号墩 | 筋板对接焊缝 | XM11-BR-L4-4 | 16+16 | 0~240 | 240 | 2024.07.14 | 合格
2~3号墩 | 筋板对接焊缝 | XM11-BL-L4-4 | 16+16 | 0~240 | 240 | 2024.07.14 | 合格
2~3号墩 | 筋板对接焊缝 | XM11-BR-L4-5 | 16+16 | 0~240 | 240 | 2024.07.14 | 合格
2~3号墩 | 筋板对接焊缝 | XM11-BL-L4-5 | 16+16 | 0~240 | 240 | 2024.07.14 | 合格
2~3号墩 | 筋板对接焊缝 | XM11-BR-L4-6 | 16+16 | 0~240 | 240 | 2024.07.14 | 合格
2~3号墩 | 筋板对接焊缝 | XM11-BL-L4-6 | 16+16 | 0~240 | 240 | 2024.07.14 | 合格
2~3号墩 | 筋板对接焊缝 | XM11-CR-L4-1 | 16+16 | 0~240 | 240 | 2024.07.14 | 合格
2~3号墩 | 筋板对接焊缝 | XM11-CL-L4-1 | 16+16 | 0~240 | 240 | 2024.07.14 | 合格
2~3号墩 | 筋板对接焊缝 | XM11-CR-L4-2 | 16+16 | 0~240 | 240 | 2024.07.14 | 合格
2~3号墩 | 筋板对接焊缝 | XM11-CL-L4-2 | 16+16 | 0~240 | 240 | 2024.07.14 | 合格
2~3号墩 | 筋板对接焊缝 | XM11-CR-L4-3 | 16+16 | 0~240 | 240 | 2024.07.14 | 合格
2~3号墩 | 筋板对接焊缝 | XM11-CL-L4-3 | 16+16 | 0~240 | 240 | 2024.07.14 | 合格
2~3号墩 | 筋板对接焊缝 | XM11-CR-L4-4 | 16+16 | 0~240 | 240 | 2024.07.14 | 合格
2~3号墩 | 筋板对接焊缝 | XM11-CL-L4-4 | 16+16 | 0~240 | 240 | 2024.07.14 | 合格
2~3号墩 | 筋板对接焊缝 | XM11-CR-L4-5 | 16+16 | 0~240 | 240 | 2024.07.14 | 合格
2~3号墩 | 筋板对接焊缝 | XM11-CL-L4-5 | 16+16 | 0~240 | 240 | 2024.07.14 | 合格
2~3号墩 | 筋板对接焊缝 | XM11-CR-L4-6 | 16+16 | 0~240 | 240 | 2024.07.14 | 合格
2~3号墩 | 筋板对接焊缝 | XM11-CL-L4-6 | 16+16 | 0~240 | 240 | 2024.07.14 | 合格
2~3号墩 | 筋板对接焊缝 | XM11-DR-L4-1 | 16+16 | 0~240 | 240 | 2024.07.14 | 合格
2~3号墩 | 筋板对接焊缝 | XM11-DL-L4-1 | 16+16 | 0~240 | 240 | 2024.07.14 | 合格
2~3号墩 | 筋板对接焊缝 | XM11-DR-L4-2 | 16+16 | 0~240 | 240 | 2024.07.14 | 合格
2~3号墩 | 筋板对接焊缝 | XM11-DL-L4-2 | 16+16 | 0~240 | 240 | 2024.07.14 | 合格
2~3号墩 | 筋板对接焊缝 | XM11-DR-L4-3 | 16+16 | 0~240 | 240 | 2024.07.14 | 合格
2~3号墩 | 筋板对接焊缝 | XM11-DL-L4-3 | 16+16 | 0~240 | 240 | 2024.07.14 | 合格
2~3号墩 | 筋板对接焊缝 | XM11-DR-L4-4 | 16+16 | 0~240 | 240 | 2024.07.14 | 合格
2~3号墩 | 筋板对接焊缝 | XM11-DL-L4-4 | 16+16 | 0~240 | 240 | 2024.07.14 | 合格
2~3号墩 | 筋板对接焊缝 | XM11-DR-L4-5 | 16+16 | 0~240 | 240 | 2024.07.14 | 合格
2~3号墩 | 筋板对接焊缝 | XM11-DL-L4-5 | 16+16 | 0~240 | 240 | 2024.07.14 | 合格
2~3号墩 | 筋板对接焊缝 | XM11-DR-L4-6 | 16+16 | 0~240 | 240 | 2024.07.14 | 合格
2~3号墩 | 筋板对接焊缝 | XM11-DL-L4-6 | 16+16 | 0~240 | 240 | 2024.07.14 | 合格
2~3号墩 | 筋板对接焊缝 | XM11-ER-L4-1 | 16+16 | 0~240 | 240 | 2024.07.14 | 合格
2~3号墩 | 筋板对接焊缝 | XM11-EL-L4-1 | 16+16 | 0~240 | 240 | 2024.07.14 | 合格
2~3号墩 | 筋板对接焊缝 | XM11-ER-L4-2 | 16+16 | 0~240 | 240 | 2024.07.14 | 合格
2~3号墩 | 筋板对接焊缝 | XM11-EL-L4-2 | 16+16 | 0~240 | 240 | 2024.07.14 | 合格
2~3号墩 | 筋板对接焊缝 | XM11-ER-L4-3 | 16+16 | 0~240 | 240 | 2024.07.14 | 合格
2~3号墩 | 筋板对接焊缝 | XM11-EL-L4-3 | 16+16 | 0~240 | 240 | 2024.07.14 | 合格
2~3号墩 | 筋板对接焊缝 | XM11-ER-L4-4 | 16+16 | 0~240 | 240 | 2024.07.14 | 合格
2~3号墩 | 筋板对接焊缝 | XM11-EL-L4-4 | 16+16 | 0~240 | 240 | 2024.07.14 | 合格
2~3号墩 | 筋板对接焊缝 | XM11-ER-L4-5 | 16+16 | 0~240 | 240 | 2024.07.14 | 合格
2~3号墩 | 筋板对接焊缝 | XM11-EL-L4-5 | 16+16 | 0~240 | 240 | 2024.07.14 | 合格
2~3号墩 | 筋板对接焊缝 | XM11-ER-L4-6 | 16+16 | 0~240 | 240 | 2024.07.14 | 合格
2~3号墩 | 筋板对接焊缝 | XM11-EL-L4-6 | 16+16 | 0~240 | 240 | 2024.07.14 | 合格
2~3号墩 | 筋板对接焊缝 | XM11-AR-L5-1 | 16+16 | 0~200 | 200 | 2024.07.14 | 合格
2~3号墩 | 筋板对接焊缝 | XM11-AL-L5-1 | 16+16 | 0~200 | 200 | 2024.07.14 | 合格
2~3号墩 | 筋板对接焊缝 | XM11-AR-L5-2 | 16+16 | 0~200 | 200 | 2024.07.14 | 合格
2~3号墩 | 筋板对接焊缝 | XM11-AL-L5-2 | 16+16 | 0~200 | 200 | 2024.07.14 | 合格
2~3号墩 | 筋板对接焊缝 | XM11-AR-L5-3 | 16+16 | 0~200 | 200 | 2024.07.14 | 合格
2~3号墩 | 筋板对接焊缝 | XM11-AL-L5-3 | 16+16 | 0~200 | 200 | 2024.07.14 | 合格
2~3号墩 | 筋板对接焊缝 | XM11-AR-L5-4 | 16+16 | 0~200 | 200 | 2024.07.14 | 合格
2~3号墩 | 筋板对接焊缝 | XM11-AL-L5-4 | 16+16 | 0~200 | 200 | 2024.07.14 | 合格
2~3号墩 | 筋板对接焊缝 | XM11-AR-L5-5 | 16+16 | 0~200 | 200 | 2024.07.14 | 合格
2~3号墩 | 筋板对接焊缝 | XM11-AL-L5-5 | 16+16 | 0~200 | 200 | 2024.07.14 | 合格
2~3号墩 | 筋板对接焊缝 | XM11-AR-L5-6 | 16+16 | 0~200 | 200 | 2024.07.14 | 合格
2~3号墩 | 筋板对接焊缝 | XM11-AL-L5-6 | 16+16 | 0~200 | 200 | 2024.07.14 | 合格
2~3号墩 | 筋板对接焊缝 | XM11-BR-L5-1 | 16+16 | 0~200 | 200 | 2024.07.14 | 合格
2~3号墩 | 筋板对接焊缝 | XM11-BL-L5-1 | 16+16 | 0~200 | 200 | 2024.07.14 | 合格
2~3号墩 | 筋板对接焊缝 | XM11-BR-L5-2 | 16+16 | 0~200 | 200 | 2024.07.14 | 合格
2~3号墩 | 筋板对接焊缝 | XM11-BL-L5-2 | 16+16 | 0~200 | 200 | 2024.07.14 | 合格
2~3号墩 | 筋板对接焊缝 | XM11-BR-L5-3 | 16+16 | 0~200 | 200 | 2024.07.14 | 合格
2~3号墩 | 筋板对接焊缝 | XM11-BL-L5-3 | 16+16 | 0~200 | 200 | 2024.07.14 | 合格
2~3号墩 | 筋板对接焊缝 | XM11-BR-L5-4 | 16+16 | 0~200 | 200 | 2024.07.14 | 合格
2~3号墩 | 筋板对接焊缝 | XM11-BL-L5-4 | 16+16 | 0~200 | 200 | 2024.07.14 | 合格
2~3号墩 | 筋板对接焊缝 | XM11-BR-L5-5 | 16+16 | 0~200 | 200 | 2024.07.14 | 合格
2~3号墩 | 筋板对接焊缝 | XM11-BL-L5-5 | 16+16 | 0~200 | 200 | 2024.07.14 | 合格
2~3号墩 | 筋板对接焊缝 | XM11-BR-L5-6 | 16+16 | 0~200 | 200 | 2024.07.14 | 合格
2~3号墩 | 筋板对接焊缝 | XM11-BL-L5-6 | 16+16 | 0~200 | 200 | 2024.07.14 | 合格
2~3号墩 | 筋板对接焊缝 | XM11-CR-L5-1 | 16+16 | 0~200 | 200 | 2024.07.14 | 合格
2~3号墩 | 筋板对接焊缝 | XM11-CL-L5-1 | 16+16 | 0~200 | 200 | 2024.07.14 | 合格
2~3号墩 | 筋板对接焊缝 | XM11-CR-L5-2 | 16+16 | 0~200 | 200 | 2024.07.14 | 合格
2~3号墩 | 筋板对接焊缝 | XM11-CL-L5-2 | 16+16 | 0~200 | 200 | 2024.07.14 | 合格
2~3号墩 | 筋板对接焊缝 | XM11-CR-L5-3 | 16+16 | 0~200 | 200 | 2024.07.14 | 合格
2~3号墩 | 筋板对接焊缝 | XM11-CL-L5-3 | 16+16 | 0~200 | 200 | 2024.07.14 | 合格
2~3号墩 | 筋板对接焊缝 | XM11-CR-L5-4 | 16+16 | 0~200 | 200 | 2024.07.14 | 合格
2~3号墩 | 筋板对接焊缝 | XM11-CL-L5-4 | 16+16 | 0~200 | 200 | 2024.07.14 | 合格
2~3号墩 | 筋板对接焊缝 | XM11-CR-L5-5 | 16+16 | 0~200 | 200 | 2024.07.14 | 合格
2~3号墩 | 筋板对接焊缝 | XM11-CL-L5-5 | 16+16 | 0~200 | 200 | 2024.07.14 | 合格
2~3号墩 | 筋板对接焊缝 | XM11-CR-L5-6 | 16+16 | 0~200 | 200 | 2024.07.14 | 合格
2~3号墩 | 筋板对接焊缝 | XM11-CL-L5-6 | 16+16 | 0~200 | 200 | 2024.07.14 | 合格
2~3号墩 | 筋板对接焊缝 | XM11-DR-L5-1 | 16+16 | 0~200 | 200 | 2024.07.14 | 合格
2~3号墩 | 筋板对接焊缝 | XM11-DL-L5-1 | 16+16 | 0~200 | 200 | 2024.07.14 | 合格
2~3号墩 | 筋板对接焊缝 | XM11-DR-L5-2 | 16+16 | 0~200 | 200 | 2024.07.14 | 合格
2~3号墩 | 筋板对接焊缝 | XM11-DL-L5-2 | 16+16 | 0~200 | 200 | 2024.07.14 | 合格
2~3号墩 | 筋板对接焊缝 | XM11-DR-L5-3 | 16+16 | 0~200 | 200 | 2024.07.14 | 合格
2~3号墩 | 筋板对接焊缝 | XM11-DL-L5-3 | 16+16 | 0~200 | 200 | 2024.07.14 | 合格
2~3号墩 | 筋板对接焊缝 | XM11-DR-L5-4 | 16+16 | 0~200 | 200 | 2024.07.14 | 合格
2~3号墩 | 筋板对接焊缝 | XM11-DL-L5-4 | 16+16 | 0~200 | 200 | 2024.07.14 | 合格
2~3号墩 | 筋板对接焊缝 | XM11-DR-L5-5 | 16+16 | 0~200 | 200 | 2024.07.14 | 合格
2~3号墩 | 筋板对接焊缝 | XM11-DL-L5-5 | 16+16 | 0~200 | 200 | 2024.07.14 | 合格
2~3号墩 | 筋板对接焊缝 | XM11-DR-L5-6 | 16+16 | 0~200 | 200 | 2024.07.14 | 合格
2~3号墩 | 筋板对接焊缝 | XM11-DL-L5-6 | 16+16 | 0~200 | 200 | 2024.07.14 | 合格
2~3号墩 | 筋板对接焊缝 | XM11-ER-L5-1 | 16+16 | 0~200 | 200 | 2024.07.14 | 合格
2~3号墩 | 筋板对接焊缝 | XM11-EL-L5-1 | 16+16 | 0~200 | 200 | 2024.07.14 | 合格
2~3号墩 | 筋板对接焊缝 | XM11-ER-L5-2 | 16+16 | 0~200 | 200 | 2024.07.14 | 合格
2~3号墩 | 筋板对接焊缝 | XM11-EL-L5-2 | 16+16 | 0~200 | 200 | 2024.07.14 | 合格
2~3号墩 | 筋板对接焊缝 | XM11-ER-L5-3 | 16+16 | 0~200 | 200 | 2024.07.14 | 合格
2~3号墩 | 筋板对接焊缝 | XM11-EL-L5-3 | 16+16 | 0~200 | 200 | 2024.07.14 | 合格
2~3号墩 | 筋板对接焊缝 | XM11-ER-L5-4 | 16+16 | 0~200 | 200 | 2024.07.14 | 合格
2~3号墩 | 筋板对接焊缝 | XM11-EL-L5-4 | 16+16 | 0~200 | 200 | 2024.07.14 | 合格
2~3号墩 | 筋板对接焊缝 | XM11-ER-L5-5 | 16+16 | 0~200 | 200 | 2024.07.14 | 合格
2~3号墩 | 筋板对接焊缝 | XM11-EL-L5-5 | 16+16 | 0~200 | 200 | 2024.07.14 | 合格
2~3号墩 | 筋板对接焊缝 | XM11-ER-L5-6 | 16+16 | 0~200 | 200 | 2024.07.14 | 合格
2~3号墩 | 筋板对接焊缝 | XM11-EL-L5-6 | 16+16 | 0~200 | 200 | 2024.07.14 | 合格
2~3号墩 | 筋板对接焊缝 | XM11-AR-L6-1 | 16+16 | 0~200 | 200 | 2024.07.14 | 合格
2~3号墩 | 筋板对接焊缝 | XM11-AL-L6-1 | 16+16 | 0~200 | 200 | 2024.07.14 | 合格
2~3号墩 | 筋板对接焊缝 | XM11-AR-L6-2 | 16+16 | 0~200 | 200 | 2024.07.14 | 合格
2~3号墩 | 筋板对接焊缝 | XM11-AL-L6-2 | 16+16 | 0~200 | 200 | 2024.07.14 | 合格
2~3号墩 | 筋板对接焊缝 | XM11-AR-L6-3 | 16+16 | 0~200 | 200 | 2024.07.14 | 合格
2~3号墩 | 筋板对接焊缝 | XM11-AL-L6-3 | 16+16 | 0~200 | 200 | 2024.07.14 | 合格
2~3号墩 | 筋板对接焊缝 | XM11-AR-L6-4 | 16+16 | 0~200 | 200 | 2024.07.14 | 合格
2~3号墩 | 筋板对接焊缝 | XM11-AL-L6-4 | 16+16 | 0~200 | 200 | 2024.07.14 | 合格
2~3号墩 | 筋板对接焊缝 | XM11-AR-L6-5 | 16+16 | 0~200 | 200 | 2024.07.14 | 合格
2~3号墩 | 筋板对接焊缝 | XM11-AL-L6-5 | 16+16 | 0~200 | 200 | 2024.07.14 | 合格
2~3号墩 | 筋板对接焊缝 | XM11-AR-L6-6 | 16+16 | 0~200 | 200 | 2024.07.14 | 合格
2~3号墩 | 筋板对接焊缝 | XM11-AL-L6-6 | 16+16 | 0~200 | 200 | 2024.07.14 | 合格
2~3号墩 | 筋板对接焊缝 | XM11-BR-L6-1 | 16+16 | 0~200 | 200 | 2024.07.14 | 合格
2~3号墩 | 筋板对接焊缝 | XM11-BL-L6-1 | 16+16 | 0~200 | 200 | 2024.07.14 | 合格
2~3号墩 | 筋板对接焊缝 | XM11-BR-L6-2 | 16+16 | 0~200 | 200 | 2024.07.14 | 合格
2~3号墩 | 筋板对接焊缝 | XM11-BL-L6-2 | 16+16 | 0~200 | 200 | 2024.07.14 | 合格
2~3号墩 | 筋板对接焊缝 | XM11-BR-L6-3 | 16+16 | 0~200 | 200 | 2024.07.14 | 合格
2~3号墩 | 筋板对接焊缝 | XM11-BL-L6-3 | 16+16 | 0~200 | 200 | 2024.07.14 | 合格
2~3号墩 | 筋板对接焊缝 | XM11-BR-L6-4 | 16+16 | 0~200 | 200 | 2024.07.14 | 合格
2~3号墩 | 筋板对接焊缝 | XM11-BL-L6-4 | 16+16 | 0~200 | 200 | 2024.07.14 | 合格
2~3号墩 | 筋板对接焊缝 | XM11-BR-L6-5 | 16+16 | 0~200 | 200 | 2024.07.14 | 合格
2~3号墩 | 筋板对接焊缝 | XM11-BL-L6-5 | 16+16 | 0~200 | 200 | 2024.07.14 | 合格
2~3号墩 | 筋板对接焊缝 | XM11-BR-L6-6 | 16+16 | 0~200 | 200 | 2024.07.14 | 合格
2~3号墩 | 筋板对接焊缝 | XM11-BL-L6-6 | 16+16 | 0~200 | 200 | 2024.07.14 | 合格
2~3号墩 | 筋板对接焊缝 | XM11-CR-L6-1 | 16+16 | 0~200 | 200 | 2024.07.14 | 合格
2~3号墩 | 筋板对接焊缝 | XM11-CL-L6-1 | 16+16 | 0~200 | 200 | 2024.07.14 | 合格
2~3号墩 | 筋板对接焊缝 | XM11-CR-L6-2 | 16+16 | 0~200 | 200 | 2024.07.14 | 合格
2~3号墩 | 筋板对接焊缝 | XM11-CL-L6-2 | 16+16 | 0~200 | 200 | 2024.07.14 | 合格
2~3号墩 | 筋板对接焊缝 | XM11-CR-L6-3 | 16+16 | 0~200 | 200 | 2024.07.14 | 合格
2~3号墩 | 筋板对接焊缝 | XM11-CL-L6-3 | 16+16 | 0~200 | 200 | 2024.07.14 | 合格
2~3号墩 | 筋板对接焊缝 | XM11-CR-L6-4 | 16+16 | 0~200 | 200 | 2024.07.14 | 合格
2~3号墩 | 筋板对接焊缝 | XM11-CL-L6-4 | 16+16 | 0~200 | 200 | 2024.07.14 | 合格
2~3号墩 | 筋板对接焊缝 | XM11-CR-L6-5 | 16+16 | 0~200 | 200 | 2024.07.14 | 合格
2~3号墩 | 筋板对接焊缝 | XM11-CL-L6-5 | 16+16 | 0~200 | 200 | 2024.07.14 | 合格
2~3号墩 | 筋板对接焊缝 | XM11-CR-L6-6 | 16+16 | 0~200 | 200 | 2024.07.14 | 合格
2~3号墩 | 筋板对接焊缝 | XM11-CL-L6-6 | 16+16 | 0~200 | 200 | 2024.07.14 | 合格
2~3号墩 | 筋板对接焊缝 | XM11-DR-L6-1 | 16+16 | 0~200 | 200 | 2024.07.14 | 合格
2~3号墩 | 筋板对接焊缝 | XM11-DL-L6-1 | 16+16 | 0~200 | 200 | 2024.07.14 | 合格
2~3号墩 | 筋板对接焊缝 | XM11-DR-L6-2 | 16+16 | 0~200 | 200 | 2024.07.14 | 合格
2~3号墩 | 筋板对接焊缝 | XM11-DL-L6-2 | 16+16 | 0~200 | 200 | 2024.07.14 | 合格
2~3号墩 | 筋板对接焊缝 | XM11-DR-L6-3 | 16+16 | 0~200 | 200 | 2024.07.14 | 合格
2~3号墩 | 筋板对接焊缝 | XM11-DL-L6-3 | 16+16 | 0~200 | 200 | 2024.07.14 | 合格
2~3号墩 | 筋板对接焊缝 | XM11-DR-L6-4 | 16+16 | 0~200 | 200 | 2024.07.14 | 合格
2~3号墩 | 筋板对接焊缝 | XM11-DL-L6-4 | 16+16 | 0~200 | 200 | 2024.07.14 | 合格
2~3号墩 | 筋板对接焊缝 | XM11-DR-L6-5 | 16+16 | 0~200 | 200 | 2024.07.14 | 合格
2~3号墩 | 筋板对接焊缝 | XM11-DL-L6-5 | 16+16 | 0~200 | 200 | 2024.07.14 | 合格
2~3号墩 | 筋板对接焊缝 | XM11-DR-L6-6 | 16+16 | 0~200 | 200 | 2024.07.14 | 合格
2~3号墩 | 筋板对接焊缝 | XM11-DL-L6-6 | 16+16 | 0~200 | 200 | 2024.07.14 | 合格
2~3号墩 | 筋板对接焊缝 | XM11-ER-L6-1 | 16+16 | 0~200 | 200 | 2024.07.14 | 合格
2~3号墩 | 筋板对接焊缝 | XM11-EL-L6-1 | 16+16 | 0~200 | 200 | 2024.07.14 | 合格
2~3号墩 | 筋板对接焊缝 | XM11-ER-L6-2 | 16+16 | 0~200 | 200 | 2024.07.14 | 合格
2~3号墩 | 筋板对接焊缝 | XM11-EL-L6-2 | 16+16 | 0~200 | 200 | 2024.07.14 | 合格
2~3号墩 | 筋板对接焊缝 | XM11-ER-L6-3 | 16+16 | 0~200 | 200 | 2024.07.14 | 合格
2~3号墩 | 筋板对接焊缝 | XM11-EL-L6-3 | 16+16 | 0~200 | 200 | 2024.07.14 | 合格
2~3号墩 | 筋板对接焊缝 | XM11-ER-L6-4 | 16+16 | 0~200 | 200 | 2024.07.14 | 合格
2~3号墩 | 筋板对接焊缝 | XM11-EL-L6-4 | 16+16 | 0~200 | 200 | 2024.07.14 | 合格
2~3号墩 | 筋板对接焊缝 | XM11-ER-L6-5 | 16+16 | 0~200 | 200 | 2024.07.14 | 合格
2~3号墩 | 筋板对接焊缝 | XM11-EL-L6-5 | 16+16 | 0~200 | 200 | 2024.07.14 | 合格
2~3号墩 | 筋板对接焊缝 | XM11-ER-L6-6 | 16+16 | 0~200 | 200 | 2024.07.14 | 合格
2~3号墩 | 筋板对接焊缝 | XM11-EL-L6-6 | 16+16 | 0~200 | 200 | 2024.07.14 | 合格
2~3号墩 | 筋板对接焊缝 | XM11-AR-L7-1 | 16+16 | 0~240 | 240 | 2024.07.14 | 合格
2~3号墩 | 筋板对接焊缝 | XM11-AL-L7-1 | 16+16 | 0~240 | 240 | 2024.07.14 | 合格
2~3号墩 | 筋板对接焊缝 | XM11-AR-L7-2 | 16+16 | 0~240 | 240 | 2024.07.14 | 合格
2~3号墩 | 筋板对接焊缝 | XM11-AL-L7-2 | 16+16 | 0~240 | 240 | 2024.07.14 | 合格
2~3号墩 | 筋板对接焊缝 | XM11-AR-L7-3 | 16+16 | 0~240 | 240 | 2024.07.14 | 合格
2~3号墩 | 筋板对接焊缝 | XM11-AL-L7-3 | 16+16 | 0~240 | 240 | 2024.07.14 | 合格
2~3号墩 | 筋板对接焊缝 | XM11-AR-L7-4 | 16+16 | 0~240 | 240 | 2024.07.14 | 合格
2~3号墩 | 筋板对接焊缝 | XM11-AL-L7-4 | 16+16 | 0~240 | 240 | 2024.07.14 | 合格
2~3号墩 | 筋板对接焊缝 | XM11-AR-L7-5 | 16+16 | 0~240 | 240 | 2024.07.14 | 合格
2~3号墩 | 筋板对接焊缝 | XM11-AL-L7-5 | 16+16 | 0~240 | 240 | 2024.07.14 | 合格
2~3号墩 | 筋板对接焊缝 | XM11-AR-L7-6 | 16+16 | 0~240 | 240 | 2024.07.14 | 合格
2~3号墩 | 筋板对接焊缝 | XM11-AL-L7-6 | 16+16 | 0~240 | 240 | 2024.07.14 | 合格
2~3号墩 | 筋板对接焊缝 | XM11-BR-L7-1 | 16+16 | 0~240 | 240 | 2024.07.14 | 合格
2~3号墩 | 筋板对接焊缝 | XM11-BL-L7-1 | 16+16 | 0~240 | 240 | 2024.07.14 | 合格
2~3号墩 | 筋板对接焊缝 | XM11-BR-L7-2 | 16+16 | 0~240 | 240 | 2024.07.14 | 合格
2~3号墩 | 筋板对接焊缝 | XM11-BL-L7-2 | 16+16 | 0~240 | 240 | 2024.07.14 | 合格
2~3号墩 | 筋板对接焊缝 | XM11-BR-L7-3 | 16+16 | 0~240 | 240 | 2024.07.14 | 合格
2~3号墩 | 筋板对接焊缝 | XM11-BL-L7-3 | 16+16 | 0~240 | 240 | 2024.07.14 | 合格
2~3号墩 | 筋板对接焊缝 | XM11-BR-L7-4 | 16+16 | 0~240 | 240 | 2024.07.14 | 合格
2~3号墩 | 筋板对接焊缝 | XM11-BL-L7-4 | 16+16 | 0~240 | 240 | 2024.07.14 | 合格
2~3号墩 | 筋板对接焊缝 | XM11-BR-L7-5 | 16+16 | 0~240 | 240 | 2024.07.14 | 合格
2~3号墩 | 筋板对接焊缝 | XM11-BL-L7-5 | 16+16 | 0~240 | 240 | 2024.07.14 | 合格
2~3号墩 | 筋板对接焊缝 | XM11-BR-L7-6 | 16+16 | 0~240 | 240 | 2024.07.14 | 合格
2~3号墩 | 筋板对接焊缝 | XM11-BL-L7-6 | 16+16 | 0~240 | 240 | 2024.07.14 | 合格
2~3号墩 | 筋板对接焊缝 | XM11-CR-L7-1 | 16+16 | 0~240 | 240 | 2024.07.14 | 合格
2~3号墩 | 筋板对接焊缝 | XM11-CL-L7-1 | 16+16 | 0~240 | 240 | 2024.07.14 | 合格
2~3号墩 | 筋板对接焊缝 | XM11-CR-L7-2 | 16+16 | 0~240 | 240 | 2024.07.14 | 合格
2~3号墩 | 筋板对接焊缝 | XM11-CL-L7-2 | 16+16 | 0~240 | 240 | 2024.07.14 | 合格
2~3号墩 | 筋板对接焊缝 | XM11-CR-L7-3 | 16+16 | 0~240 | 240 | 2024.07.14 | 合格
2~3号墩 | 筋板对接焊缝 | XM11-CL-L7-3 | 16+16 | 0~240 | 240 | 2024.07.14 | 合格
2~3号墩 | 筋板对接焊缝 | XM11-CR-L7-4 | 16+16 | 0~240 | 240 | 2024.07.14 | 合格
2~3号墩 | 筋板对接焊缝 | XM11-CL-L7-4 | 16+16 | 0~240 | 240 | 2024.07.14 | 合格
2~3号墩 | 筋板对接焊缝 | XM11-CR-L7-5 | 16+16 | 0~240 | 240 | 2024.07.14 | 合格
2~3号墩 | 筋板对接焊缝 | XM11-CL-L7-5 | 16+16 | 0~240 | 240 | 2024.07.14 | 合格
2~3号墩 | 筋板对接焊缝 | XM11-CR-L7-6 | 16+16 | 0~240 | 240 | 2024.07.14 | 合格
2~3号墩 | 筋板对接焊缝 | XM11-CL-L7-6 | 16+16 | 0~240 | 240 | 2024.07.14 | 合格
2~3号墩 | 筋板对接焊缝 | XM11-DR-L7-1 | 16+16 | 0~240 | 240 | 2024.07.14 | 合格
2~3号墩 | 筋板对接焊缝 | XM11-DL-L7-1 | 16+16 | 0~240 | 240 | 2024.07.14 | 合格
2~3号墩 | 筋板对接焊缝 | XM11-DR-L7-2 | 16+16 | 0~240 | 240 | 2024.07.14 | 合格
2~3号墩 | 筋板对接焊缝 | XM11-DL-L7-2 | 16+16 | 0~240 | 240 | 2024.07.14 | 合格
2~3号墩 | 筋板对接焊缝 | XM11-DR-L7-3 | 16+16 | 0~240 | 240 | 2024.07.14 | 合格
2~3号墩 | 筋板对接焊缝 | XM11-DL-L7-3 | 16+16 | 0~240 | 240 | 2024.07.14 | 合格
2~3号墩 | 筋板对接焊缝 | XM11-DR-L7-4 | 16+16 | 0~240 | 240 | 2024.07.14 | 合格
2~3号墩 | 筋板对接焊缝 | XM11-DL-L7-4 | 16+16 | 0~240 | 240 | 2024.07.14 | 合格
2~3号墩 | 筋板对接焊缝 | XM11-DR-L7-5 | 16+16 | 0~240 | 240 | 2024.07.14 | 合格
2~3号墩 | 筋板对接焊缝 | XM11-DL-L7-5 | 16+16 | 0~240 | 240 | 2024.07.14 | 合格
2~3号墩 | 筋板对接焊缝 | XM11-DR-L7-6 | 16+16 | 0~240 | 240 | 2024.07.14 | 合格
2~3号墩 | 筋板对接焊缝 | XM11-DL-L7-6 | 16+16 | 0~240 | 240 | 2024.07.14 | 合格
2~3号墩 | 筋板对接焊缝 | XM11-ER-L7-1 | 16+16 | 0~240 | 240 | 2024.07.14 | 合格
2~3号墩 | 筋板对接焊缝 | XM11-EL-L7-1 | 16+16 | 0~240 | 240 | 2024.07.14 | 合格
2~3号墩 | 筋板对接焊缝 | XM11-ER-L7-2 | 16+16 | 0~240 | 240 | 2024.07.14 | 合格
2~3号墩 | 筋板对接焊缝 | XM11-EL-L7-2 | 16+16 | 0~240 | 240 | 2024.07.14 | 合格
2~3号墩 | 筋板对接焊缝 | XM11-ER-L7-3 | 16+16 | 0~240 | 240 | 2024.07.14 | 合格
2~3号墩 | 筋板对接焊缝 | XM11-EL-L7-3 | 16+16 | 0~240 | 240 | 2024.07.14 | 合格
2~3号墩 | 筋板对接焊缝 | XM11-ER-L7-4 | 16+16 | 0~240 | 240 | 2024.07.14 | 合格
2~3号墩 | 筋板对接焊缝 | XM11-EL-L7-4 | 16+16 | 0~240 | 240 | 2024.07.14 | 合格
2~3号墩 | 筋板对接焊缝 | XM11-ER-L7-5 | 16+16 | 0~240 | 240 | 2024.07.14 | 合格
2~3号墩 | 筋板对接焊缝 | XM11-EL-L7-5 | 16+16 | 0~240 | 240 | 2024.07.14 | 合格
2~3号墩 | 筋板对接焊缝 | XM11-ER-L7-6 | 16+16 | 0~240 | 240 | 2024.07.14 | 合格
2~3号墩 | 筋板对接焊缝 | XM11-EL-L7-6 | 16+16 | 0~240 | 240 | 2024.07.14 | 合格
2~3号墩 | 筋板对接焊缝 | XM11-AJ-J4-1 | 16+16 | 0~160 | 160 | 2024.07.14 | 合格
2~3号墩 | 筋板对接焊缝 | XM11-AR-J4-1 | 16+16 | 0~160 | 160 | 2024.07.14 | 合格
2~3号墩 | 筋板对接焊缝 | XM11-AJ-J4-2 | 16+16 | 0~160 | 160 | 2024.07.14 | 合格
2~3号墩 | 筋板对接焊缝 | XM11-AR-J4-2 | 16+16 | 0~160 | 160 | 2024.07.14 | 合格
2~3号墩 | 筋板对接焊缝 | XM11-AJ-J4-3 | 16+16 | 0~160 | 160 | 2024.07.14 | 合格
2~3号墩 | 筋板对接焊缝 | XM11-AR-J4-3 | 16+16 | 0~160 | 160 | 2024.07.14 | 合格
2~3号墩 | 筋板对接焊缝 | XM11-AJ-J4-4 | 16+16 | 0~160 | 160 | 2024.07.14 | 合格
2~3号墩 | 筋板对接焊缝 | XM11-AR-J4-4 | 16+16 | 0~160 | 160 | 2024.07.14 | 合格
2~3号墩 | 筋板对接焊缝 | XM11-BJ-J4-1 | 16+16 | 0~160 | 160 | 2024.07.14 | 合格
2~3号墩 | 筋板对接焊缝 | XM11-BR-J4-1 | 16+16 | 0~160 | 160 | 2024.07.14 | 合格
2~3号墩 | 筋板对接焊缝 | XM11-BJ-J4-2 | 16+16 | 0~160 | 160 | 2024.07.14 | 合格
2~3号墩 | 筋板对接焊缝 | XM11-BR-J4-2 | 16+16 | 0~160 | 160 | 2024.07.14 | 合格
2~3号墩 | 筋板对接焊缝 | XM11-BJ-J4-3 | 16+16 | 0~160 | 160 | 2024.07.14 | 合格
2~3号墩 | 筋板对接焊缝 | XM11-BR-J4-3 | 16+16 | 0~160 | 160 | 2024.07.14 | 合格
2~3号墩 | 筋板对接焊缝 | XM11-BJ-J4-4 | 16+16 | 0~160 | 160 | 2024.07.14 | 合格
2~3号墩 | 筋板对接焊缝 | XM11-BR-J4-4 | 16+16 | 0~160 | 160 | 2024.07.14 | 合格
2~3号墩 | 筋板对接焊缝 | XM11-CJ-J4-1 | 16+16 | 0~160 | 160 | 2024.07.14 | 合格
2~3号墩 | 筋板对接焊缝 | XM11-CR-J4-1 | 16+16 | 0~160 | 160 | 2024.07.14 | 合格
2~3号墩 | 筋板对接焊缝 | XM11-CJ-J4-2 | 16+16 | 0~160 | 160 | 2024.07.14 | 合格
2~3号墩 | 筋板对接焊缝 | XM11-CR-J4-2 | 16+16 | 0~160 | 160 | 2024.07.14 | 合格
2~3号墩 | 筋板对接焊缝 | XM11-CJ-J4-3 | 16+16 | 0~160 | 160 | 2024.07.14 | 合格
2~3号墩 | 筋板对接焊缝 | XM11-CR-J4-3 | 16+16 | 0~160 | 160 | 2024.07.14 | 合格
2~3号墩 | 筋板对接焊缝 | XM11-CJ-J4-4 | 16+16 | 0~160 | 160 | 2024.07.14 | 合格
2~3号墩 | 筋板对接焊缝 | XM11-CR-J4-4 | 16+16 | 0~160 | 160 | 2024.07.14 | 合格
2~3号墩 | 筋板对接焊缝 | XM11-DJ-J4-1 | 16+16 | 0~160 | 160 | 2024.07.14 | 合格
2~3号墩 | 筋板对接焊缝 | XM11-DR-J4-1 | 16+16 | 0~160 | 160 | 2024.07.14 | 合格
2~3号墩 | 筋板对接焊缝 | XM11-DJ-J4-2 | 16+16 | 0~160 | 160 | 2024.07.14 | 合格
2~3号墩 | 筋板对接焊缝 | XM11-DR-J4-2 | 16+16 | 0~160 | 160 | 2024.07.14 | 合格
2~3号墩 | 筋板对接焊缝 | XM11-DJ-J4-3 | 16+16 | 0~160 | 160 | 2024.07.14 | 合格
2~3号墩 | 筋板对接焊缝 | XM11-DR-J4-3 | 16+16 | 0~160 | 160 | 2024.07.14 | 合格
2~3号墩 | 筋板对接焊缝 | XM11-DJ-J4-4 | 16+16 | 0~160 | 160 | 2024.07.14 | 合格
2~3号墩 | 筋板对接焊缝 | XM11-DR-J4-4 | 16+16 | 0~160 | 160 | 2024.07.14 | 合格
2~3号墩 | 筋板对接焊缝 | XM11-EJ-J4-1 | 16+16 | 0~160 | 160 | 2024.07.14 | 合格
2~3号墩 | 筋板对接焊缝 | XM11-ER-J4-1 | 16+16 | 0~160 | 160 | 2024.07.14 | 合格
2~3号墩 | 筋板对接焊缝 | XM11-EJ-J4-2 | 16+16 | 0~160 | 160 | 2024.07.14 | 合格
2~3号墩 | 筋板对接焊缝 | XM11-ER-J4-2 | 16+16 | 0~160 | 160 | 2024.07.14 | 合格
2~3号墩 | 筋板对接焊缝 | XM11-EJ-J4-3 | 16+16 | 0~160 | 160 | 2024.07.14 | 合格
2~3号墩 | 筋板对接焊缝 | XM11-ER-J4-3 | 16+16 | 0~160 | 160 | 2024.07.14 | 合格
2~3号墩 | 筋板对接焊缝 | XM11-EJ-J4-4 | 16+16 | 0~160 | 160 | 2024.07.14 | 合格
2~3号墩 | 筋板对接焊缝 | XM11-ER-J4-4 | 16+16 | 0~160 | 160 | 2024.07.14 | 合格
2~3号墩 | 筋板对接焊缝 | XM11-AJ-J5-1 | 16+16 | 0~160 | 160 | 2024.07.14 | 合格
2~3号墩 | 筋板对接焊缝 | XM11-AR-J5-1 | 16+16 | 0~160 | 160 | 2024.07.14 | 合格
2~3号墩 | 筋板对接焊缝 | XM11-AJ-J5-2 | 16+16 | 0~160 | 160 | 2024.07.14 | 合格
2~3号墩 | 筋板对接焊缝 | XM11-AR-J5-2 | 16+16 | 0~160 | 160 | 2024.07.14 | 合格
2~3号墩 | 筋板对接焊缝 | XM11-AJ-J5-3 | 16+16 | 0~160 | 160 | 2024.07.14 | 合格
2~3号墩 | 筋板对接焊缝 | XM11-AR-J5-3 | 16+16 | 0~160 | 160 | 2024.07.14 | 合格
2~3号墩 | 筋板对接焊缝 | XM11-AJ-J5-4 | 16+16 | 0~160 | 160 | 2024.07.14 | 合格
2~3号墩 | 筋板对接焊缝 | XM11-AR-J5-4 | 16+16 | 0~160 | 160 | 2024.07.14 | 合格
2~3号墩 | 筋板对接焊缝 | XM11-BJ-J5-1 | 16+16 | 0~160 | 160 | 2024.07.14 | 合格
2~3号墩 | 筋板对接焊缝 | XM11-BR-J5-1 | 16+16 | 0~160 | 160 | 2024.07.14 | 合格
2~3号墩 | 筋板对接焊缝 | XM11-BJ-J5-2 | 16+16 | 0~160 | 160 | 2024.07.14 | 合格
2~3号墩 | 筋板对接焊缝 | XM11-BR-J5-2 | 16+16 | 0~160 | 160 | 2024.07.14 | 合格
2~3号墩 | 筋板对接焊缝 | XM11-BJ-J5-3 | 16+16 | 0~160 | 160 | 2024.07.14 | 合格
2~3号墩 | 筋板对接焊缝 | XM11-BR-J5-3 | 16+16 | 0~160 | 160 | 2024.07.14 | 合格
2~3号墩 | 筋板对接焊缝 | XM11-BJ-J5-4 | 16+16 | 0~160 | 160 | 2024.07.14 | 合格
2~3号墩 | 筋板对接焊缝 | XM11-BR-J5-4 | 16+16 | 0~160 | 160 | 2024.07.14 | 合格
2~3号墩 | 筋板对接焊缝 | XM11-CJ-J5-1 | 16+16 | 0~160 | 160 | 2024.07.14 | 合格
2~3号墩 | 筋板对接焊缝 | XM11-CR-J5-1 | 16+16 | 0~160 | 160 | 2024.07.14 | 合格
2~3号墩 | 筋板对接焊缝 | XM11-CJ-J5-2 | 16+16 | 0~160 | 160 | 2024.07.14 | 合格
2~3号墩 | 筋板对接焊缝 | XM11-CR-J5-2 | 16+16 | 0~160 | 160 | 2024.07.14 | 合格
2~3号墩 | 筋板对接焊缝 | XM11-CJ-J5-3 | 16+16 | 0~160 | 160 | 2024.07.14 | 合格
2~3号墩 | 筋板对接焊缝 | XM11-CR-J5-3 | 16+16 | 0~160 | 160 | 2024.07.14 | 合格
2~3号墩 | 筋板对接焊缝 | XM11-CJ-J5-4 | 16+16 | 0~160 | 160 | 2024.07.14 | 合格
2~3号墩 | 筋板对接焊缝 | XM11-CR-J5-4 | 16+16 | 0~160 | 160 | 2024.07.14 | 合格
2~3号墩 | 筋板对接焊缝 | XM11-DJ-J5-1 | 16+16 | 0~160 | 160 | 2024.07.14 | 合格
2~3号墩 | 筋板对接焊缝 | XM11-DR-J5-1 | 16+16 | 0~160 | 160 | 2024.07.14 | 合格
2~3号墩 | 筋板对接焊缝 | XM11-DJ-J5-2 | 16+16 | 0~160 | 160 | 2024.07.14 | 合格
2~3号墩 | 筋板对接焊缝 | XM11-DR-J5-2 | 16+16 | 0~160 | 160 | 2024.07.14 | 合格
2~3号墩 | 筋板对接焊缝 | XM11-DJ-J5-3 | 16+16 | 0~160 | 160 | 2024.07.14 | 合格
2~3号墩 | 筋板对接焊缝 | XM11-DR-J5-3 | 16+16 | 0~160 | 160 | 2024.07.14 | 合格
2~3号墩 | 筋板对接焊缝 | XM11-DJ-J5-4 | 16+16 | 0~160 | 160 | 2024.07.14 | 合格
2~3号墩 | 筋板对接焊缝 | XM11-DR-J5-4 | 16+16 | 0~160 | 160 | 2024.07.14 | 合格
2~3号墩 | 筋板对接焊缝 | XM11-EJ-J5-1 | 16+16 | 0~160 | 160 | 2024.07.14 | 合格
2~3号墩 | 筋板对接焊缝 | XM11-ER-J5-1 | 16+16 | 0~160 | 160 | 2024.07.14 | 合格
2~3号墩 | 筋板对接焊缝 | XM11-EJ-J5-2 | 16+16 | 0~160 | 160 | 2024.07.14 | 合格
2~3号墩 | 筋板对接焊缝 | XM11-ER-J5-2 | 16+16 | 0~160 | 160 | 2024.07.14 | 合格
2~3号墩 | 筋板对接焊缝 | XM11-EJ-J5-3 | 16+16 | 0~160 | 160 | 2024.07.14 | 合格
2~3号墩 | 筋板对接焊缝 | XM11-ER-J5-3 | 16+16 | 0~160 | 160 | 2024.07.14 | 合格
2~3号墩 | 筋板对接焊缝 | XM11-EJ-J5-4 | 16+16 | 0~160 | 160 | 2024.07.14 | 合格
2~3号墩 | 筋板对接焊缝 | XM11-ER-J5-4 | 16+16 | 0~160 | 160 | 2024.07.14 | 合格
2~3号墩 | 筋板对接焊缝 | XM11-AJ-J6-1 | 16+16 | 0~160 | 160 | 2024.07.14 | 合格
2~3号墩 | 筋板对接焊缝 | XM11-AR-J6-1 | 16+16 | 0~160 | 160 | 2024.07.14 | 合格
2~3号墩 | 筋板对接焊缝 | XM11-AJ-J6-2 | 16+16 | 0~160 | 160 | 2024.07.14 | 合格
2~3号墩 | 筋板对接焊缝 | XM11-AR-J6-2 | 16+16 | 0~160 | 160 | 2024.07.14 | 合格
2~3号墩 | 筋板对接焊缝 | XM11-AJ-J6-3 | 16+16 | 0~160 | 160 | 2024.07.14 | 合格
2~3号墩 | 筋板对接焊缝 | XM11-AR-J6-3 | 16+16 | 0~160 | 160 | 2024.07.14 | 合格
2~3号墩 | 筋板对接焊缝 | XM11-AJ-J6-4 | 16+16 | 0~160 | 160 | 2024.07.14 | 合格
2~3号墩 | 筋板对接焊缝 | XM11-AR-J6-4 | 16+16 | 0~160 | 160 | 2024.07.14 | 合格
2~3号墩 | 筋板对接焊缝 | XM11-BJ-J6-1 | 16+16 | 0~160 | 160 | 2024.07.14 | 合格
2~3号墩 | 筋板对接焊缝 | XM11-BR-J6-1 | 16+16 | 0~160 | 160 | 2024.07.14 | 合格
2~3号墩 | 筋板对接焊缝 | XM11-BJ-J6-2 | 16+16 | 0~160 | 160 | 2024.07.14 | 合格
2~3号墩 | 筋板对接焊缝 | XM11-BR-J6-2 | 16+16 | 0~160 | 160 | 2024.07.14 | 合格
2~3号墩 | 筋板对接焊缝 | XM11-BJ-J6-3 | 16+16 | 0~160 | 160 | 2024.07.14 | 合格
2~3号墩 | 筋板对接焊缝 | XM11-BR-J6-3 | 16+16 | 0~160 | 160 | 2024.07.14 | 合格
2~3号墩 | 筋板对接焊缝 | XM11-BJ-J6-4 | 16+16 | 0~160 | 160 | 2024.07.14 | 合格
2~3号墩 | 筋板对接焊缝 | XM11-BR-J6-4 | 16+16 | 0~160 | 160 | 2024.07.14 | 合格
2~3号墩 | 筋板对接焊缝 | XM11-CJ-J6-1 | 16+16 | 0~160 | 160 | 2024.07.14 | 合格
2~3号墩 | 筋板对接焊缝 | XM11-CR-J6-1 | 16+16 | 0~160 | 160 | 2024.07.14 | 合格
2~3号墩 | 筋板对接焊缝 | XM11-CJ-J6-2 | 16+16 | 0~160 | 160 | 2024.07.14 | 合格
2~3号墩 | 筋板对接焊缝 | XM11-CR-J6-2 | 16+16 | 0~160 | 160 | 2024.07.14 | 合格
2~3号墩 | 筋板对接焊缝 | XM11-CJ-J6-3 | 16+16 | 0~160 | 160 | 2024.07.14 | 合格
2~3号墩 | 筋板对接焊缝 | XM11-CR-J6-3 | 16+16 | 0~160 | 160 | 2024.07.14 | 合格
2~3号墩 | 筋板对接焊缝 | XM11-CJ-J6-4 | 16+16 | 0~160 | 160 | 2024.07.14 | 合格
2~3号墩 | 筋板对接焊缝 | XM11-CR-J6-4 | 16+16 | 0~160 | 160 | 2024.07.14 | 合格
2~3号墩 | 筋板对接焊缝 | XM11-DJ-J6-1 | 16+16 | 0~160 | 160 | 2024.07.14 | 合格
2~3号墩 | 筋板对接焊缝 | XM11-DR-J6-1 | 16+16 | 0~160 | 160 | 2024.07.14 | 合格
2~3号墩 | 筋板对接焊缝 | XM11-DJ-J6-2 | 16+16 | 0~160 | 160 | 2024.07.14 | 合格
2~3号墩 | 筋板对接焊缝 | XM11-DR-J6-2 | 16+16 | 0~160 | 160 | 2024.07.14 | 合格
2~3号墩 | 筋板对接焊缝 | XM11-DJ-J6-3 | 16+16 | 0~160 | 160 | 2024.07.14 | 合格
2~3号墩 | 筋板对接焊缝 | XM11-DR-J6-3 | 16+16 | 0~160 | 160 | 2024.07.14 | 合格
2~3号墩 | 筋板对接焊缝 | XM11-DJ-J6-4 | 16+16 | 0~160 | 160 | 2024.07.14 | 合格
2~3号墩 | 筋板对接焊缝 | XM11-DR-J6-4 | 16+16 | 0~160 | 160 | 2024.07.14 | 合格
2~3号墩 | 筋板对接焊缝 | XM11-EJ-J6-1 | 16+16 | 0~160 | 160 | 2024.07.14 | 合格
2~3号墩 | 筋板对接焊缝 | XM11-ER-J6-1 | 16+16 | 0~160 | 160 | 2024.07.14 | 合格
2~3号墩 | 筋板对接焊缝 | XM11-EJ-J6-2 | 16+16 | 0~160 | 160 | 2024.07.14 | 合格
2~3号墩 | 筋板对接焊缝 | XM11-ER-J6-2 | 16+16 | 0~160 | 160 | 2024.07.14 | 合格
2~3号墩 | 筋板对接焊缝 | XM11-EJ-J6-3 | 16+16 | 0~160 | 160 | 2024.07.14 | 合格
2~3号墩 | 筋板对接焊缝 | XM11-ER-J6-3 | 16+16 | 0~160 | 160 | 2024.07.14 | 合格
2~3号墩 | 筋板对接焊缝 | XM11-EJ-J6-4 | 16+16 | 0~160 | 160 | 2024.07.14 | 合格
2~3号墩 | 筋板对接焊缝 | XM11-ER-J6-4 | 16+16 | 0~160 | 160 | 2024.07.14 | 合格
2~3号墩 | 筋板对接焊缝 | XM11-CJ-J7-1 | 16+16 | 0~160 | 160 | 2024.07.14 | 合格
2~3号墩 | 筋板对接焊缝 | XM11-CR-J7-1 | 16+16 | 0~160 | 160 | 2024.07.14 | 合格
2~3号墩 | 筋板对接焊缝 | XM11-CJ-J7-2 | 16+16 | 0~160 | 160 | 2024.07.14 | 合格
2~3号墩 | 筋板对接焊缝 | XM11-CR-J7-2 | 16+16 | 0~160 | 160 | 2024.07.14 | 合格
2~3号墩 | 筋板对接焊缝 | XM11-CJ-J7-3 | 16+16 | 0~160 | 160 | 2024.07.14 | 合格
2~3号墩 | 筋板对接焊缝 | XM11-CR-J7-3 | 16+16 | 0~160 | 160 | 2024.07.14 | 合格
2~3号墩 | 筋板对接焊缝 | XM11-CJ-J7-4 | 16+16 | 0~160 | 160 | 2024.07.14 | 合格
2~3号墩 | 筋板对接焊缝 | XM11-CR-J7-4 | 16+16 | 0~160 | 160 | 2024.07.14 | 合格
2~3号墩 | 筋板对接焊缝 | XM11-DJ-J7-1 | 16+16 | 0~160 | 160 | 2024.07.14 | 合格
2~3号墩 | 筋板对接焊缝 | XM11-DR-J7-1 | 16+16 | 0~160 | 160 | 2024.07.14 | 合格
2~3号墩 | 筋板对接焊缝 | XM11-DJ-J7-2 | 16+16 | 0~160 | 160 | 2024.07.14 | 合格
2~3号墩 | 筋板对接焊缝 | XM11-DR-J7-2 | 16+16 | 0~160 | 160 | 2024.07.14 | 合格
2~3号墩 | 筋板对接焊缝 | XM11-DJ-J7-3 | 16+16 | 0~160 | 160 | 2024.07.14 | 合格
2~3号墩 | 筋板对接焊缝 | XM11-DR-J7-3 | 16+16 | 0~160 | 160 | 2024.07.14 | 合格
2~3号墩 | 筋板对接焊缝 | XM11-DJ-J7-4 | 16+16 | 0~160 | 160 | 2024.07.14 | 合格
2~3号墩 | 筋板对接焊缝 | XM11-DR-J7-4 | 16+16 | 0~160 | 160 | 2024.07.14 | 合格
2~3号墩 | 筋板对接焊缝 | XM11-EJ-J7-1 | 16+16 | 0~160 | 160 | 2024.07.14 | 合格
2~3号墩 | 筋板对接焊缝 | XM11-ER-J7-1 | 16+16 | 0~160 | 160 | 2024.07.14 | 合格
2~3号墩 | 筋板对接焊缝 | XM11-EJ-J7-2 | 16+16 | 0~160 | 160 | 2024.07.14 | 合格
2~3号墩 | 筋板对接焊缝 | XM11-ER-J7-2 | 16+16 | 0~160 | 160 | 2024.07.14 | 合格
2~3号墩 | 筋板对接焊缝 | XM11-EJ-J7-3 | 16+16 | 0~160 | 160 | 2024.07.14 | 合格
2~3号墩 | 筋板对接焊缝 | XM11-ER-J7-3 | 16+16 | 0~160 | 160 | 2024.07.14 | 合格
2~3号墩 | 筋板对接焊缝 | XM11-EJ-J7-4 | 16+16 | 0~160 | 160 | 2024.07.14 | 合格
2~3号墩 | 筋板对接焊缝 | XM11-ER-J7-4 | 16+16 | 0~160 | 160 | 2024.07.14 | 合格
3~4号墩 | 支座隔板纵向对接焊缝 | XW11-3G-T1 | 20+20 | 0~4400 | 4400 | 2024.07.14 | 合格
3~4号墩 | 隔板横向对接焊缝 | XW11-3G-T2 | 20+20 | 0~36600 | 36600 | 2024.07.14 | 合格
3~4号墩 | 隔板横向对接焊缝 | XW11-3G-T3 | 20+20 | 0~36600 | 36600 | 2024.07.14 | 合格
3~4号墩 | 支座隔板纵向对接焊缝 | XW11-3G-T4 | 20+20 | 0~3300 | 3300 | 2024.07.14 | 合格
3~4号墩 | 顶板横向对接焊缝 | XW11-3A-T1 | 16+16 | 0~2200 | 2200 | 2024.07.14 | 合格
3~4号墩 | 顶板横向对接焊缝 | XW11-3A-T2 | 16+16 | 0~2100 | 2100 | 2024.07.14 | 合格
3~4号墩 | 顶板纵向对接焊缝 | XW11-3A-T3 | 16+16 | 0~4000 | 4000 | 2024.07.14 | 合格
3~4号墩 | 顶板纵向对接焊缝 | XW11-3A-T4 | 16+16 | 0~33400 | 33400 | 2024.07.15 | 合格
3~4号墩 | 顶板横向对接焊缝 | XW11-3A-T5 | 16+16 | 0~33400 | 33400 | 2024.07.15 | 合格
3~4号墩 | 顶板横向对接焊缝 | XW11-3B-T1 | 16+16 | 0~2200 | 2200 | 2024.07.15 | 合格
3~4号墩 | 顶板横向对接焊缝 | XW11-3B-T2 | 16+16 | 0~2200 | 2200 | 2024.07.15 | 合格
3~4号墩 | 顶板纵向对接焊缝 | XW11-3B-T3 | 16+16 | 0~4000 | 4000 | 2024.07.15 | 合格
3~4号墩 | 顶板纵向对接焊缝 | XW11-3B-T4 | 16+16 | 0~33400 | 33400 | 2024.07.15 | 合格
3~4号墩 | 顶板横向对接焊缝 | XW11-3B-T5 | 16+16 | 0~33400 | 33400 | 2024.07.15 | 合格
3~4号墩 | 顶板横向对接焊缝 | XW11-3C-T1 | 16+16 | 0~2200 | 2200 | 2024.07.15 | 合格
3~4号墩 | 顶板横向对接焊缝 | XW11-3C-T2 | 16+16 | 0~2200 | 2200 | 2024.07.15 | 合格
3~4号墩 | 顶板纵向对接焊缝 | XW11-3C-T3 | 16+16 | 0~4000 | 4000 | 2024.07.15 | 合格
3~4号墩 | 顶板纵向对接焊缝 | XW11-3C-T4 | 16+16 | 0~33400 | 33400 | 2024.07.15 | 合格
3~4号墩 | 顶板横向对接焊缝 | XW11-3C-T5 | 16+16 | 0~33400 | 33400 | 2024.07.15 | 合格
3~4号墩 | 顶板横向对接焊缝 | XW11-3D-T1 | 16+16 | 0~2200 | 2200 | 2024.07.16 | 合格
3~4号墩 | 顶板横向对接焊缝 | XW11-3D-T2 | 16+16 | 0~2200 | 2200 | 2024.07.16 | 合格
3~4号墩 | 顶板纵向对接焊缝 | XW11-3D-T3 | 16+16 | 0~4000 | 4000 | 2024.07.16 | 合格
3~4号墩 | 顶板纵向对接焊缝 | XW11-3D-T4 | 16+16 | 0~33400 | 33400 | 2024.07.16 | 合格
3~4号墩 | 顶板横向对接焊缝 | XW11-3D-T5 | 16+16 | 0~33400 | 33400 | 2024.07.16 | 合格
3~4号墩 | 顶板横向对接焊缝 | XW11-3E-T1 | 16+16 | 0~2200 | 2200 | 2024.07.16 | 合格
3~4号墩 | 顶板横向对接焊缝 | XW11-3E-T2 | 16+16 | 0~2200 | 2200 | 2024.07.16 | 合格
3~4号墩 | 顶板纵向对接焊缝 | XW11-3E-T3 | 16+16 | 0~4000 | 4000 | 2024.07.16 | 合格
3~4号墩 | 顶板纵向对接焊缝 | XW11-3E-T4 | 16+16 | 0~33400 | 33400 | 2024.07.16 | 合格
3~4号墩 | 顶板横向对接焊缝 | XW11-3E-T5 | 16+16 | 0~33400 | 33400 | 2024.07.16 | 合格
3~4号墩 | 顶板横向对接焊缝 | XW11-3F-T1 | 16+16 | 0~2200 | 2200 | 2024.07.16 | 合格
3~4号墩 | 顶板横向对接焊缝 | XW11-3F-T2 | 16+16 | 0~2200 | 2200 | 2024.07.16 | 合格
3~4号墩 | 支座隔板纵向对接焊缝 | XW11-3H-D1 | 34+34 | 0~3700 | 3700 | 2024.07.16 | 合格
3~4号墩 | 隔板横向对接焊缝 | XW11-3A-D1 | 34+34 | 0~3300 | 3300 | 2024.07.16 | 合格
3~4号墩 | 底板横向对接焊缝 | XW11-3A-D2 | 22+22 | 0~3200 | 3200 | 2024.07.16 | 合格
3~4号墩 | 隔板横向对接焊缝 | XW11-3A-D3 | 24+24 | 0~3200 | 3200 | 2024.07.16 | 合格
3~4号墩 | 隔板横向对接焊缝 | XW11-3B-D1 | 34+34 | 0~3300 | 3300 | 2024.07.16 | 合格
3~4号墩 | 底板横向对接焊缝 | XW11-3B-D2 | 22+22 | 0~3200 | 3200 | 2024.07.16 | 合格
3~4号墩 | 隔板横向对接焊缝 | XW11-3B-D3 | 24+24 | 0~3200 | 3200 | 2024.07.16 | 合格
3~4号墩 | 隔板横向对接焊缝 | XW11-3C-D1 | 34+34 | 0~3300 | 3300 | 2024.07.16 | 合格
3~4号墩 | 底板横向对接焊缝 | XW11-3C-D2 | 22+22 | 0~3200 | 3200 | 2024.07.16 | 合格
3~4号墩 | 隔板横向对接焊缝 | XW11-3C-D3 | 24+24 | 0~3200 | 3200 | 2024.07.16 | 合格
3~4号墩 | 隔板横向对接焊缝 | XW11-3D-D1 | 34+34 | 0~3300 | 3300 | 2024.07.16 | 合格
3~4号墩 | 底板横向对接焊缝 | XW11-3D-D2 | 22+22 | 0~3200 | 3200 | 2024.07.17 | 合格
3~4号墩 | 隔板横向对接焊缝 | XW11-3D-D3 | 24+24 | 0~3200 | 3200 | 2024.07.17 | 合格
3~4号墩 | 隔板横向对接焊缝 | XW11-3E-D1 | 34+34 | 0~3300 | 3300 | 2024.07.17 | 合格
3~4号墩 | 底板横向对接焊缝 | XW11-3E-D2 | 22+22 | 0~3200 | 3200 | 2024.07.17 | 合格
3~4号墩 | 隔板横向对接焊缝 | XW11-3E-D3 | 24+24 | 0~3200 | 3200 | 2024.07.17 | 合格
3~4号墩 | 支座隔板纵向对接焊缝 | XW11-3H-F11 | 34+34 | 0~2500 | 2500 | 2024.07.17 | 合格
3~4号墩 | 隔板横向对接焊缝 | XW11-3A-F11 | 34+34 | 0~2500 | 2500 | 2024.07.17 | 合格
3~4号墩 | 腹板横向对接焊缝 | XW11-3A-F12 | 16+16 | 0~2500 | 2500 | 2024.07.17 | 合格
3~4号墩 | 隔板横向对接焊缝 | XW11-3A-F13 | 24+24 | 0~2500 | 2500 | 2024.07.17 | 合格
3~4号墩 | 隔板横向对接焊缝 | XW11-3B-F11 | 34+34 | 0~2500 | 2500 | 2024.07.17 | 合格
3~4号墩 | 腹板横向对接焊缝 | XW11-3B-F12 | 16+16 | 0~2500 | 2500 | 2024.07.17 | 合格
3~4号墩 | 隔板横向对接焊缝 | XW11-3B-F13 | 24+24 | 0~2500 | 2500 | 2024.07.17 | 合格
3~4号墩 | 隔板横向对接焊缝 | XW11-3C-F11 | 34+34 | 0~2500 | 2500 | 2024.07.17 | 合格
3~4号墩 | 腹板横向对接焊缝 | XW11-3C-F12 | 16+16 | 0~2500 | 2500 | 2024.07.17 | 合格
3~4号墩 | 隔板横向对接焊缝 | XW11-3C-F13 | 24+24 | 0~2500 | 2500 | 2024.07.17 | 合格
3~4号墩 | 隔板横向对接焊缝 | XW11-3D-F11 | 34+34 | 0~2500 | 2500 | 2024.07.17 | 合格
3~4号墩 | 腹板横向对接焊缝 | XW11-3D-F12 | 16+16 | 0~2500 | 2500 | 2024.07.17 | 合格
3~4号墩 | 隔板横向对接焊缝 | XW11-3D-F13 | 24+24 | 0~2500 | 2500 | 2024.07.17 | 合格
3~4号墩 | 隔板横向对接焊缝 | XW11-3E-F11 | 34+34 | 0~2500 | 2500 | 2024.07.17 | 合格
3~4号墩 | 腹板横向对接焊缝 | XW11-3E-F12 | 16+16 | 0~2500 | 2500 | 2024.07.17 | 合格
3~4号墩 | 隔板横向对接焊缝 | XW11-3E-F13 | 24+24 | 0~2500 | 2500 | 2024.07.17 | 合格
3~4号墩 | 支座隔板纵向对接焊缝 | XW11-3H-F21 | 34+34 | 0~2500 | 2500 | 2024.07.17 | 合格
3~4号墩 | 隔板横向对接焊缝 | XW11-3A-F21 | 34+34 | 0~2500 | 2500 | 2024.07.17 | 合格
3~4号墩 | 腹板横向对接焊缝 | XW11-3A-F22 | 16+16 | 0~2500 | 2500 | 2024.07.17 | 合格
3~4号墩 | 隔板横向对接焊缝 | XW11-3A-F23 | 24+24 | 0~2500 | 2500 | 2024.07.17 | 合格
3~4号墩 | 隔板横向对接焊缝 | XW11-3B-F21 | 34+34 | 0~2500 | 2500 | 2024.07.17 | 合格
3~4号墩 | 腹板横向对接焊缝 | XW11-3B-F22 | 16+16 | 0~2500 | 2500 | 2024.07.17 | 合格
3~4号墩 | 隔板横向对接焊缝 | XW11-3B-F23 | 24+24 | 0~2500 | 2500 | 2024.07.17 | 合格
3~4号墩 | 隔板横向对接焊缝 | XW11-3C-F21 | 34+34 | 0~2500 | 2500 | 2024.07.17 | 合格
3~4号墩 | 腹板横向对接焊缝 | XW11-3C-F22 | 16+16 | 0~2500 | 2500 | 2024.07.17 | 合格
3~4号墩 | 隔板横向对接焊缝 | XW11-3C-F23 | 24+24 | 0~2500 | 2500 | 2024.07.17 | 合格
3~4号墩 | 隔板横向对接焊缝 | XW11-3D-F21 | 34+34 | 0~2500 | 2500 | 2024.07.17 | 合格
3~4号墩 | 腹板横向对接焊缝 | XW11-3D-F22 | 16+16 | 0~2500 | 2500 | 2024.07.17 | 合格
3~4号墩 | 隔板横向对接焊缝 | XW11-3D-F23 | 24+24 | 0~2500 | 2500 | 2024.07.17 | 合格
3~4号墩 | 隔板横向对接焊缝 | XW11-3E-F21 | 34+34 | 0~2500 | 2500 | 2024.07.17 | 合格
3~4号墩 | 腹板横向对接焊缝 | XW11-3E-F22 | 16+16 | 0~2500 | 2500 | 2024.07.17 | 合格
3~4号墩 | 隔板横向对接焊缝 | XW11-3E-F23 | 24+24 | 0~2500 | 2500 | 2024.07.17 | 合格
3~4号墩 | 下横梁对接焊缝 | XM11-3A-K181 | 16+16 | 0~500 | 500 | 2024.07.17 | 合格
3~4号墩 | 下横梁对接焊缝 | XM11-3A-K182 | 16+16 | 0~300 | 300 | 2024.07.17 | 合格
3~4号墩 | 下横梁对接焊缝 | XM11-3A-K183 | 16+16 | 0~500 | 500 | 2024.07.17 | 合格
3~4号墩 | 下横梁对接焊缝 | XM11-3A-K184 | 16+16 | 0~300 | 300 | 2024.07.17 | 合格
3~4号墩 | 下横梁对接焊缝 | XM11-3B-K181 | 16+16 | 0~500 | 500 | 2024.07.17 | 合格
3~4号墩 | 下横梁对接焊缝 | XM11-3B-K182 | 16+16 | 0~300 | 300 | 2024.07.17 | 合格
3~4号墩 | 下横梁对接焊缝 | XM11-3B-K183 | 16+16 | 0~500 | 500 | 2024.07.17 | 合格
3~4号墩 | 下横梁对接焊缝 | XM11-3B-K184 | 16+16 | 0~300 | 300 | 2024.07.17 | 合格
3~4号墩 | 下横梁对接焊缝 | XM11-3C-K181 | 16+16 | 0~500 | 500 | 2024.07.17 | 合格
3~4号墩 | 下横梁对接焊缝 | XM11-3C-K182 | 16+16 | 0~300 | 300 | 2024.07.17 | 合格
3~4号墩 | 下横梁对接焊缝 | XM11-3C-K183 | 16+16 | 0~500 | 500 | 2024.07.17 | 合格
3~4号墩 | 下横梁对接焊缝 | XM11-3C-K184 | 16+16 | 0~300 | 300 | 2024.07.17 | 合格
3~4号墩 | 下横梁对接焊缝 | XM11-3D-K181 | 16+16 | 0~500 | 500 | 2024.07.17 | 合格
3~4号墩 | 下横梁对接焊缝 | XM11-3D-K182 | 16+16 | 0~300 | 300 | 2024.07.17 | 合格
3~4号墩 | 下横梁对接焊缝 | XM11-3D-K183 | 16+16 | 0~500 | 500 | 2024.07.17 | 合格
3~4号墩 | 下横梁对接焊缝 | XM11-3D-K184 | 16+16 | 0~300 | 300 | 2024.07.17 | 合格
3~4号墩 | 下横梁对接焊缝 | XM11-3A-K191 | 16+16 | 0~500 | 500 | 2024.07.17 | 合格
3~4号墩 | 下横梁对接焊缝 | XM11-3A-K192 | 16+16 | 0~300 | 300 | 2024.07.17 | 合格
3~4号墩 | 下横梁对接焊缝 | XM11-3A-K193 | 16+16 | 0~500 | 500 | 2024.07.17 | 合格
3~4号墩 | 下横梁对接焊缝 | XM11-3A-K194 | 16+16 | 0~300 | 300 | 2024.07.17 | 合格
3~4号墩 | 下横梁对接焊缝 | XM11-3B-K191 | 16+16 | 0~500 | 500 | 2024.07.17 | 合格
3~4号墩 | 下横梁对接焊缝 | XM11-3B-K192 | 16+16 | 0~300 | 300 | 2024.07.17 | 合格
3~4号墩 | 下横梁对接焊缝 | XM11-3B-K193 | 16+16 | 0~500 | 500 | 2024.07.17 | 合格
3~4号墩 | 下横梁对接焊缝 | XM11-3B-K194 | 16+16 | 0~300 | 300 | 2024.07.17 | 合格
3~4号墩 | 下横梁对接焊缝 | XM11-3C-K191 | 16+16 | 0~500 | 500 | 2024.07.17 | 合格
3~4号墩 | 下横梁对接焊缝 | XM11-3C-K192 | 16+16 | 0~300 | 300 | 2024.07.17 | 合格
3~4号墩 | 下横梁对接焊缝 | XM11-3C-K193 | 16+16 | 0~500 | 500 | 2024.07.17 | 合格
3~4号墩 | 下横梁对接焊缝 | XM11-3C-K194 | 16+16 | 0~300 | 300 | 2024.07.17 | 合格
3~4号墩 | 下横梁对接焊缝 | XM11-3D-K191 | 16+16 | 0~500 | 500 | 2024.07.17 | 合格
3~4号墩 | 下横梁对接焊缝 | XM11-3D-K192 | 16+16 | 0~300 | 300 | 2024.07.17 | 合格
3~4号墩 | 下横梁对接焊缝 | XM11-3D-K193 | 16+16 | 0~500 | 500 | 2024.07.17 | 合格
3~4号墩 | 下横梁对接焊缝 | XM11-3D-K194 | 16+16 | 0~300 | 300 | 2024.07.17 | 合格
3~4号墩 | 下横梁对接焊缝 | XM11-3A-K201 | 16+16 | 0~500 | 500 | 2024.07.17 | 合格
3~4号墩 | 下横梁对接焊缝 | XM11-3A-K202 | 16+16 | 0~300 | 300 | 2024.07.17 | 合格
3~4号墩 | 下横梁对接焊缝 | XM11-3A-K203 | 16+16 | 0~500 | 500 | 2024.07.17 | 合格
3~4号墩 | 下横梁对接焊缝 | XM11-3A-K204 | 16+16 | 0~300 | 300 | 2024.07.17 | 合格
3~4号墩 | 下横梁对接焊缝 | XM11-3B-K201 | 16+16 | 0~500 | 500 | 2024.07.17 | 合格
3~4号墩 | 下横梁对接焊缝 | XM11-3B-K202 | 16+16 | 0~300 | 300 | 2024.07.17 | 合格
3~4号墩 | 下横梁对接焊缝 | XM11-3B-K203 | 16+16 | 0~500 | 500 | 2024.07.17 | 合格
3~4号墩 | 下横梁对接焊缝 | XM11-3B-K204 | 16+16 | 0~300 | 300 | 2024.07.17 | 合格
3~4号墩 | 下横梁对接焊缝 | XM11-3C-K201 | 16+16 | 0~500 | 500 | 2024.07.17 | 合格
3~4号墩 | 下横梁对接焊缝 | XM11-3C-K202 | 16+16 | 0~300 | 300 | 2024.07.17 | 合格
3~4号墩 | 下横梁对接焊缝 | XM11-3C-K203 | 16+16 | 0~500 | 500 | 2024.07.17 | 合格
3~4号墩 | 下横梁对接焊缝 | XM11-3C-K204 | 16+16 | 0~300 | 300 | 2024.07.17 | 合格
3~4号墩 | 下横梁对接焊缝 | XM11-3D-K201 | 16+16 | 0~500 | 500 | 2024.07.17 | 合格
3~4号墩 | 下横梁对接焊缝 | XM11-3D-K202 | 16+16 | 0~300 | 300 | 2024.07.17 | 合格
3~4号墩 | 下横梁对接焊缝 | XM11-3D-K203 | 16+16 | 0~500 | 500 | 2024.07.17 | 合格
3~4号墩 | 下横梁对接焊缝 | XM11-3D-K204 | 16+16 | 0~300 | 300 | 2024.07.17 | 合格
3~4号墩 | 下横梁对接焊缝 | XM11-3A-K211 | 16+16 | 0~500 | 500 | 2024.07.17 | 合格
3~4号墩 | 下横梁对接焊缝 | XM11-3A-K212 | 16+16 | 0~300 | 300 | 2024.07.17 | 合格
3~4号墩 | 下横梁对接焊缝 | XM11-3A-K213 | 16+16 | 0~500 | 500 | 2024.07.17 | 合格
3~4号墩 | 下横梁对接焊缝 | XM11-3A-K214 | 16+16 | 0~300 | 300 | 2024.07.17 | 合格
3~4号墩 | 下横梁对接焊缝 | XM11-3B-K211 | 16+16 | 0~500 | 500 | 2024.07.17 | 合格
3~4号墩 | 下横梁对接焊缝 | XM11-3B-K212 | 16+16 | 0~300 | 300 | 2024.07.17 | 合格
3~4号墩 | 下横梁对接焊缝 | XM11-3B-K213 | 16+16 | 0~500 | 500 | 2024.07.17 | 合格
3~4号墩 | 下横梁对接焊缝 | XM11-3B-K214 | 16+16 | 0~300 | 300 | 2024.07.17 | 合格
3~4号墩 | 下横梁对接焊缝 | XM11-3C-K211 | 16+16 | 0~500 | 500 | 2024.07.17 | 合格
3~4号墩 | 下横梁对接焊缝 | XM11-3C-K212 | 16+16 | 0~300 | 300 | 2024.07.17 | 合格
3~4号墩 | 下横梁对接焊缝 | XM11-3C-K213 | 16+16 | 0~500 | 500 | 2024.07.17 | 合格
3~4号墩 | 下横梁对接焊缝 | XM11-3C-K214 | 16+16 | 0~300 | 300 | 2024.07.17 | 合格
3~4号墩 | 下横梁对接焊缝 | XM11-3D-K211 | 16+16 | 0~500 | 500 | 2024.07.17 | 合格
3~4号墩 | 下横梁对接焊缝 | XM11-3D-K212 | 16+16 | 0~300 | 300 | 2024.07.17 | 合格
3~4号墩 | 下横梁对接焊缝 | XM11-3D-K213 | 16+16 | 0~500 | 500 | 2024.07.17 | 合格
3~4号墩 | 下横梁对接焊缝 | XM11-3D-K214 | 16+16 | 0~300 | 300 | 2024.07.17 | 合格
3~4号墩 | 下横梁对接焊缝 | XM11-3A-K221 | 16+16 | 0~500 | 500 | 2024.07.17 | 合格
3~4号墩 | 下横梁对接焊缝 | XM11-3A-K222 | 16+16 | 0~300 | 300 | 2024.07.17 | 合格
3~4号墩 | 下横梁对接焊缝 | XM11-3A-K223 | 16+16 | 0~500 | 500 | 2024.07.17 | 合格
3~4号墩 | 下横梁对接焊缝 | XM11-3A-K224 | 16+16 | 0~300 | 300 | 2024.07.17 | 合格
3~4号墩 | 下横梁对接焊缝 | XM11-3B-K221 | 16+16 | 0~500 | 500 | 2024.07.17 | 合格
3~4号墩 | 下横梁对接焊缝 | XM11-3B-K222 | 16+16 | 0~300 | 300 | 2024.07.17 | 合格
3~4号墩 | 下横梁对接焊缝 | XM11-3B-K223 | 16+16 | 0~500 | 500 | 2024.07.17 | 合格
3~4号墩 | 下横梁对接焊缝 | XM11-3B-K224 | 16+16 | 0~300 | 300 | 2024.07.17 | 合格
3~4号墩 | 下横梁对接焊缝 | XM11-3C-K221 | 16+16 | 0~500 | 500 | 2024.07.17 | 合格
3~4号墩 | 下横梁对接焊缝 | XM11-3C-K222 | 16+16 | 0~300 | 300 | 2024.07.17 | 合格
3~4号墩 | 下横梁对接焊缝 | XM11-3C-K223 | 16+16 | 0~500 | 500 | 2024.07.17 | 合格
3~4号墩 | 下横梁对接焊缝 | XM11-3C-K224 | 16+16 | 0~300 | 300 | 2024.07.17 | 合格
3~4号墩 | 下横梁对接焊缝 | XM11-3D-K221 | 16+16 | 0~500 | 500 | 2024.07.17 | 合格
3~4号墩 | 下横梁对接焊缝 | XM11-3D-K222 | 16+16 | 0~300 | 300 | 2024.07.17 | 合格
3~4号墩 | 下横梁对接焊缝 | XM11-3D-K223 | 16+16 | 0~500 | 500 | 2024.07.17 | 合格
3~4号墩 | 下横梁对接焊缝 | XM11-3D-K224 | 16+16 | 0~300 | 300 | 2024.07.17 | 合格
3~4号墩 | 下横梁对接焊缝 | XM11-3A-K231 | 16+16 | 0~500 | 500 | 2024.07.17 | 合格
3~4号墩 | 下横梁对接焊缝 | XM11-3A-K232 | 16+16 | 0~300 | 300 | 2024.07.17 | 合格
3~4号墩 | 下横梁对接焊缝 | XM11-3A-K233 | 16+16 | 0~500 | 500 | 2024.07.17 | 合格
3~4号墩 | 下横梁对接焊缝 | XM11-3A-K234 | 16+16 | 0~300 | 300 | 2024.07.17 | 合格
3~4号墩 | 下横梁对接焊缝 | XM11-3B-K231 | 16+16 | 0~500 | 500 | 2024.07.17 | 合格
3~4号墩 | 下横梁对接焊缝 | XM11-3B-K232 | 16+16 | 0~300 | 300 | 2024.07.17 | 合格
3~4号墩 | 下横梁对接焊缝 | XM11-3B-K233 | 16+16 | 0~500 | 500 | 2024.07.17 | 合格
3~4号墩 | 下横梁对接焊缝 | XM11-3B-K234 | 16+16 | 0~300 | 300 | 2024.07.17 | 合格
3~4号墩 | 下横梁对接焊缝 | XM11-3C-K231 | 16+16 | 0~500 | 500 | 2024.07.17 | 合格
3~4号墩 | 下横梁对接焊缝 | XM11-3C-K232 | 16+16 | 0~300 | 300 | 2024.07.17 | 合格
3~4号墩 | 下横梁对接焊缝 | XM11-3C-K233 | 16+16 | 0~500 | 500 | 2024.07.17 | 合格
3~4号墩 | 下横梁对接焊缝 | XM11-3C-K234 | 16+16 | 0~300 | 300 | 2024.07.17 | 合格
3~4号墩 | 下横梁对接焊缝 | XM11-3D-K231 | 16+16 | 0~500 | 500 | 2024.07.17 | 合格
3~4号墩 | 下横梁对接焊缝 | XM11-3D-K232 | 16+16 | 0~300 | 300 | 2024.07.17 | 合格
3~4号墩 | 下横梁对接焊缝 | XM11-3D-K233 | 16+16 | 0~500 | 500 | 2024.07.17 | 合格
3~4号墩 | 下横梁对接焊缝 | XM11-3D-K234 | 16+16 | 0~300 | 300 | 2024.07.17 | 合格
3~4号墩 | 下横梁对接焊缝 | XM11-3A-G171 | 16+16 | 0~2200 | 2200 | 2024.07.17 | 合格
3~4号墩 | 下横梁对接焊缝 | XM11-3A-G172 | 16+16 | 0~300 | 300 | 2024.07.17 | 合格
3~4号墩 | 下横梁对接焊缝 | XM11-3A-G173 | 16+16 | 0~2200 | 2200 | 2024.07.17 | 合格
3~4号墩 | 下横梁对接焊缝 | XM11-3A-G174 | 16+16 | 0~300 | 300 | 2024.07.17 | 合格
3~4号墩 | 下横梁对接焊缝 | XM11-3B-G171 | 16+16 | 0~2200 | 2200 | 2024.07.17 | 合格
3~4号墩 | 下横梁对接焊缝 | XM11-3B-G172 | 16+16 | 0~300 | 300 | 2024.07.17 | 合格
3~4号墩 | 下横梁对接焊缝 | XM11-3B-G173 | 16+16 | 0~2200 | 2200 | 2024.07.17 | 合格
3~4号墩 | 下横梁对接焊缝 | XM11-3B-G174 | 16+16 | 0~300 | 300 | 2024.07.17 | 合格
3~4号墩 | 下横梁对接焊缝 | XM11-3C-G171 | 16+16 | 0~2200 | 2200 | 2024.07.17 | 合格
3~4号墩 | 下横梁对接焊缝 | XM11-3C-G172 | 16+16 | 0~300 | 300 | 2024.07.17 | 合格
3~4号墩 | 下横梁对接焊缝 | XM11-3C-G173 | 16+16 | 0~2200 | 2200 | 2024.07.17 | 合格
3~4号墩 | 下横梁对接焊缝 | XM11-3C-G174 | 16+16 | 0~300 | 300 | 2024.07.17 | 合格
3~4号墩 | 下横梁对接焊缝 | XM11-3D-G171 | 16+16 | 0~2200 | 2200 | 2024.07.17 | 合格
3~4号墩 | 下横梁对接焊缝 | XM11-3D-G172 | 16+16 | 0~300 | 300 | 2024.07.17 | 合格
3~4号墩 | 下横梁对接焊缝 | XM11-3D-G173 | 16+16 | 0~2200 | 2200 | 2024.07.17 | 合格
3~4号墩 | 下横梁对接焊缝 | XM11-3D-G174 | 16+16 | 0~300 | 300 | 2024.07.17 | 合格
3~4号墩 | 下横梁对接焊缝 | XM11-3A-G181 | 16+16 | 0~2200 | 2200 | 2024.07.17 | 合格
3~4号墩 | 下横梁对接焊缝 | XM11-3A-G182 | 16+16 | 0~300 | 300 | 2024.07.17 | 合格
3~4号墩 | 下横梁对接焊缝 | XM11-3A-G183 | 16+16 | 0~2200 | 2200 | 2024.07.17 | 合格
3~4号墩 | 下横梁对接焊缝 | XM11-3A-G184 | 16+16 | 0~300 | 300 | 2024.07.17 | 合格
3~4号墩 | 下横梁对接焊缝 | XM11-3B-G181 | 16+16 | 0~2200 | 2200 | 2024.07.17 | 合格
3~4号墩 | 下横梁对接焊缝 | XM11-3B-G182 | 16+16 | 0~300 | 300 | 2024.07.17 | 合格
3~4号墩 | 下横梁对接焊缝 | XM11-3B-G183 | 16+16 | 0~2200 | 2200 | 2024.07.17 | 合格
3~4号墩 | 下横梁对接焊缝 | XM11-3B-G184 | 16+16 | 0~300 | 300 | 2024.07.17 | 合格
3~4号墩 | 下横梁对接焊缝 | XM11-3C-G181 | 16+16 | 0~2200 | 2200 | 2024.07.17 | 合格
3~4号墩 | 下横梁对接焊缝 | XM11-3C-G182 | 16+16 | 0~300 | 300 | 2024.07.17 | 合格
3~4号墩 | 下横梁对接焊缝 | XM11-3C-G183 | 16+16 | 0~2200 | 2200 | 2024.07.17 | 合格
3~4号墩 | 下横梁对接焊缝 | XM11-3C-G184 | 16+16 | 0~300 | 300 | 2024.07.17 | 合格
3~4号墩 | 下横梁对接焊缝 | XM11-3D-G181 | 16+16 | 0~2200 | 2200 | 2024.07.17 | 合格
3~4号墩 | 下横梁对接焊缝 | XM11-3D-G182 | 16+16 | 0~300 | 300 | 2024.07.17 | 合格
3~4号墩 | 下横梁对接焊缝 | XM11-3D-G183 | 16+16 | 0~2200 | 2200 | 2024.07.17 | 合格
3~4号墩 | 下横梁对接焊缝 | XM11-3D-G184 | 16+16 | 0~300 | 300 | 2024.07.17 | 合格
3~4号墩 | 下横梁对接焊缝 | XM11-3A-G191 | 16+16 | 0~2200 | 2200 | 2024.07.17 | 合格
3~4号墩 | 下横梁对接焊缝 | XM11-3A-G192 | 16+16 | 0~300 | 300 | 2024.07.17 | 合格
3~4号墩 | 下横梁对接焊缝 | XM11-3A-G193 | 16+16 | 0~2200 | 2200 | 2024.07.17 | 合格
3~4号墩 | 下横梁对接焊缝 | XM11-3A-G194 | 16+16 | 0~300 | 300 | 2024.07.17 | 合格
3~4号墩 | 下横梁对接焊缝 | XM11-3B-G191 | 16+16 | 0~2200 | 2200 | 2024.07.17 | 合格
3~4号墩 | 下横梁对接焊缝 | XM11-3B-G192 | 16+16 | 0~300 | 300 | 2024.07.17 | 合格
3~4号墩 | 下横梁对接焊缝 | XM11-3B-G193 | 16+16 | 0~2200 | 2200 | 2024.07.17 | 合格
3~4号墩 | 下横梁对接焊缝 | XM11-3B-G194 | 16+16 | 0~300 | 300 | 2024.07.17 | 合格
3~4号墩 | 下横梁对接焊缝 | XM11-3C-G191 | 16+16 | 0~2200 | 2200 | 2024.07.17 | 合格
3~4号墩 | 下横梁对接焊缝 | XM11-3C-G192 | 16+16 | 0~300 | 300 | 2024.07.17 | 合格
3~4号墩 | 下横梁对接焊缝 | XM11-3C-G193 | 16+16 | 0~2200 | 2200 | 2024.07.17 | 合格
3~4号墩 | 下横梁对接焊缝 | XM11-3C-G194 | 16+16 | 0~300 | 300 | 2024.07.17 | 合格
3~4号墩 | 下横梁对接焊缝 | XM11-3D-G191 | 16+16 | 0~2200 | 2200 | 2024.07.17 | 合格
3~4号墩 | 下横梁对接焊缝 | XM11-3D-G192 | 16+16 | 0~300 | 300 | 2024.07.17 | 合格
3~4号墩 | 下横梁对接焊缝 | XM11-3D-G193 | 16+16 | 0~2200 | 2200 | 2024.07.18 | 合格
3~4号墩 | 下横梁对接焊缝 | XM11-3D-G194 | 16+16 | 0~300 | 300 | 2024.07.18 | 合格
3~4号墩 | 下横梁对接焊缝 | XM11-3A-G201 | 16+16 | 0~2200 | 2200 | 2024.07.18 | 合格
3~4号墩 | 下横梁对接焊缝 | XM11-3A-G202 | 16+16 | 0~300 | 300 | 2024.07.18 | 合格
3~4号墩 | 下横梁对接焊缝 | XM11-3A-G203 | 16+16 | 0~2200 | 2200 | 2024.07.18 | 合格
3~4号墩 | 下横梁对接焊缝 | XM11-3A-G204 | 16+16 | 0~300 | 300 | 2024.07.18 | 合格
3~4号墩 | 下横梁对接焊缝 | XM11-3B-G201 | 16+16 | 0~2200 | 2200 | 2024.07.18 | 合格
3~4号墩 | 下横梁对接焊缝 | XM11-3B-G202 | 16+16 | 0~300 | 300 | 2024.07.18 | 合格
3~4号墩 | 下横梁对接焊缝 | XM11-3B-G203 | 16+16 | 0~2200 | 2200 | 2024.07.18 | 合格
3~4号墩 | 下横梁对接焊缝 | XM11-3B-G204 | 16+16 | 0~300 | 300 | 2024.07.18 | 合格
3~4号墩 | 下横梁对接焊缝 | XM11-3C-G201 | 16+16 | 0~2200 | 2200 | 2024.07.18 | 合格
3~4号墩 | 下横梁对接焊缝 | XM11-3C-G202 | 16+16 | 0~300 | 300 | 2024.07.18 | 合格
3~4号墩 | 下横梁对接焊缝 | XM11-3C-G203 | 16+16 | 0~2200 | 2200 | 2024.07.18 | 合格
3~4号墩 | 下横梁对接焊缝 | XM11-3C-G204 | 16+16 | 0~300 | 300 | 2024.07.18 | 合格
3~4号墩 | 下横梁对接焊缝 | XM11-3D-G201 | 16+16 | 0~2200 | 2200 | 2024.07.18 | 合格
3~4号墩 | 下横梁对接焊缝 | XM11-3D-G202 | 16+16 | 0~300 | 300 | 2024.07.18 | 合格
3~4号墩 | 下横梁对接焊缝 | XM11-3D-G203 | 16+16 | 0~2200 | 2200 | 2024.07.18 | 合格
3~4号墩 | 下横梁对接焊缝 | XM11-3D-G204 | 16+16 | 0~300 | 300 | 2024.07.18 | 合格
3~4号墩 | 下横梁对接焊缝 | XM11-3A-G211 | 16+16 | 0~2200 | 2200 | 2024.07.18 | 合格
3~4号墩 | 下横梁对接焊缝 | XM11-3A-G212 | 16+16 | 0~300 | 300 | 2024.07.18 | 合格
3~4号墩 | 下横梁对接焊缝 | XM11-3A-G213 | 16+16 | 0~2200 | 2200 | 2024.07.18 | 合格
3~4号墩 | 下横梁对接焊缝 | XM11-3A-G214 | 16+16 | 0~300 | 300 | 2024.07.18 | 合格
3~4号墩 | 下横梁对接焊缝 | XM11-3B-G211 | 16+16 | 0~2200 | 2200 | 2024.07.18 | 合格
3~4号墩 | 下横梁对接焊缝 | XM11-3B-G212 | 16+16 | 0~300 | 300 | 2024.07.18 | 合格
3~4号墩 | 下横梁对接焊缝 | XM11-3B-G213 | 16+16 | 0~2200 | 2200 | 2024.07.18 | 合格
3~4号墩 | 下横梁对接焊缝 | XM11-3B-G214 | 16+16 | 0~300 | 300 | 2024.07.18 | 合格
3~4号墩 | 下横梁对接焊缝 | XM11-3C-G211 | 16+16 | 0~2200 | 2200 | 2024.07.18 | 合格
3~4号墩 | 下横梁对接焊缝 | XM11-3C-G212 | 16+16 | 0~300 | 300 | 2024.07.18 | 合格
3~4号墩 | 下横梁对接焊缝 | XM11-3C-G213 | 16+16 | 0~2200 | 2200 | 2024.07.18 | 合格
3~4号墩 | 下横梁对接焊缝 | XM11-3C-G214 | 16+16 | 0~300 | 300 | 2024.07.18 | 合格
3~4号墩 | 下横梁对接焊缝 | XM11-3D-G211 | 16+16 | 0~2200 | 2200 | 2024.07.18 | 合格
3~4号墩 | 下横梁对接焊缝 | XM11-3D-G212 | 16+16 | 0~300 | 300 | 2024.07.18 | 合格
3~4号墩 | 下横梁对接焊缝 | XM11-3D-G213 | 16+16 | 0~2200 | 2200 | 2024.07.18 | 合格
3~4号墩 | 下横梁对接焊缝 | XM11-3D-G214 | 16+16 | 0~300 | 300 | 2024.07.18 | 合格
3~4号墩 | 下横梁对接焊缝 | XM11-3A-G221 | 16+16 | 0~2200 | 2200 | 2024.07.18 | 合格
3~4号墩 | 下横梁对接焊缝 | XM11-3A-G222 | 16+16 | 0~300 | 300 | 2024.07.18 | 合格
3~4号墩 | 下横梁对接焊缝 | XM11-3A-G223 | 16+16 | 0~2200 | 2200 | 2024.07.18 | 合格
3~4号墩 | 下横梁对接焊缝 | XM11-3A-G224 | 16+16 | 0~300 | 300 | 2024.07.18 | 合格
3~4号墩 | 下横梁对接焊缝 | XM11-3B-G221 | 16+16 | 0~2200 | 2200 | 2024.07.18 | 合格
3~4号墩 | 下横梁对接焊缝 | XM11-3B-G222 | 16+16 | 0~300 | 300 | 2024.07.18 | 合格
3~4号墩 | 下横梁对接焊缝 | XM11-3B-G223 | 16+16 | 0~2200 | 2200 | 2024.07.18 | 合格
3~4号墩 | 下横梁对接焊缝 | XM11-3B-G224 | 16+16 | 0~300 | 300 | 2024.07.18 | 合格
3~4号墩 | 下横梁对接焊缝 | XM11-3C-G221 | 16+16 | 0~2200 | 2200 | 2024.07.18 | 合格
3~4号墩 | 下横梁对接焊缝 | XM11-3C-G222 | 16+16 | 0~300 | 300 | 2024.07.18 | 合格
3~4号墩 | 下横梁对接焊缝 | XM11-3C-G223 | 16+16 | 0~2200 | 2200 | 2024.07.18 | 合格
3~4号墩 | 下横梁对接焊缝 | XM11-3C-G224 | 16+16 | 0~300 | 300 | 2024.07.18 | 合格
3~4号墩 | 下横梁对接焊缝 | XM11-3D-G221 | 16+16 | 0~2200 | 2200 | 2024.07.18 | 合格
3~4号墩 | 下横梁对接焊缝 | XM11-3D-G222 | 16+16 | 0~300 | 300 | 2024.07.18 | 合格
3~4号墩 | 下横梁对接焊缝 | XM11-3D-G223 | 16+16 | 0~2200 | 2200 | 2024.07.18 | 合格
3~4号墩 | 下横梁对接焊缝 | XM11-3D-G224 | 16+16 | 0~300 | 300 | 2024.07.18 | 合格
3~4号墩 | 筋板对接焊缝 | XM11-AR-L8-1 | 16+16 | 0~240 | 240 | 2024.07.18 | 合格
3~4号墩 | 筋板对接焊缝 | XM11-AL-L8-1 | 16+16 | 0~240 | 240 | 2024.07.18 | 合格
3~4号墩 | 筋板对接焊缝 | XM11-AR-L8-2 | 16+16 | 0~240 | 240 | 2024.07.18 | 合格
3~4号墩 | 筋板对接焊缝 | XM11-AL-L8-2 | 16+16 | 0~240 | 240 | 2024.07.18 | 合格
3~4号墩 | 筋板对接焊缝 | XM11-AR-L8-3 | 16+16 | 0~240 | 240 | 2024.07.18 | 合格
3~4号墩 | 筋板对接焊缝 | XM11-AL-L8-3 | 16+16 | 0~240 | 240 | 2024.07.18 | 合格
3~4号墩 | 筋板对接焊缝 | XM11-AR-L8-4 | 16+16 | 0~240 | 240 | 2024.07.18 | 合格
3~4号墩 | 筋板对接焊缝 | XM11-AL-L8-4 | 16+16 | 0~240 | 240 | 2024.07.18 | 合格
3~4号墩 | 筋板对接焊缝 | XM11-AR-L8-5 | 16+16 | 0~240 | 240 | 2024.07.18 | 合格
3~4号墩 | 筋板对接焊缝 | XM11-AL-L8-5 | 16+16 | 0~240 | 240 | 2024.07.18 | 合格
3~4号墩 | 筋板对接焊缝 | XM11-AR-L8-6 | 16+16 | 0~240 | 240 | 2024.07.18 | 合格
3~4号墩 | 筋板对接焊缝 | XM11-AL-L8-6 | 16+16 | 0~240 | 240 | 2024.07.18 | 合格
3~4号墩 | 筋板对接焊缝 | XM11-BR-L8-1 | 16+16 | 0~240 | 240 | 2024.07.18 | 合格
3~4号墩 | 筋板对接焊缝 | XM11-BL-L8-1 | 16+16 | 0~240 | 240 | 2024.07.18 | 合格
3~4号墩 | 筋板对接焊缝 | XM11-BR-L8-2 | 16+16 | 0~240 | 240 | 2024.07.18 | 合格
3~4号墩 | 筋板对接焊缝 | XM11-BL-L8-2 | 16+16 | 0~240 | 240 | 2024.07.18 | 合格
3~4号墩 | 筋板对接焊缝 | XM11-BR-L8-3 | 16+16 | 0~240 | 240 | 2024.07.18 | 合格
3~4号墩 | 筋板对接焊缝 | XM11-BL-L8-3 | 16+16 | 0~240 | 240 | 2024.07.18 | 合格
3~4号墩 | 筋板对接焊缝 | XM11-BR-L8-4 | 16+16 | 0~240 | 240 | 2024.07.18 | 合格
3~4号墩 | 筋板对接焊缝 | XM11-BL-L8-4 | 16+16 | 0~240 | 240 | 2024.07.18 | 合格
3~4号墩 | 筋板对接焊缝 | XM11-BR-L8-5 | 16+16 | 0~240 | 240 | 2024.07.18 | 合格
3~4号墩 | 筋板对接焊缝 | XM11-BL-L8-5 | 16+16 | 0~240 | 240 | 2024.07.18 | 合格
3~4号墩 | 筋板对接焊缝 | XM11-BR-L8-6 | 16+16 | 0~240 | 240 | 2024.07.18 | 合格
3~4号墩 | 筋板对接焊缝 | XM11-BL-L8-6 | 16+16 | 0~240 | 240 | 2024.07.18 | 合格
3~4号墩 | 筋板对接焊缝 | XM11-CR-L8-1 | 16+16 | 0~240 | 240 | 2024.07.18 | 合格
3~4号墩 | 筋板对接焊缝 | XM11-CL-L8-1 | 16+16 | 0~240 | 240 | 2024.07.18 | 合格
3~4号墩 | 筋板对接焊缝 | XM11-CR-L8-2 | 16+16 | 0~240 | 240 | 2024.07.18 | 合格
3~4号墩 | 筋板对接焊缝 | XM11-CL-L8-2 | 16+16 | 0~240 | 240 | 2024.07.18 | 合格
3~4号墩 | 筋板对接焊缝 | XM11-CR-L8-3 | 16+16 | 0~240 | 240 | 2024.07.18 | 合格
3~4号墩 | 筋板对接焊缝 | XM11-CL-L8-3 | 16+16 | 0~240 | 240 | 2024.07.18 | 合格
3~4号墩 | 筋板对接焊缝 | XM11-CR-L8-4 | 16+16 | 0~240 | 240 | 2024.07.18 | 合格
3~4号墩 | 筋板对接焊缝 | XM11-CL-L8-4 | 16+16 | 0~240 | 240 | 2024.07.18 | 合格
3~4号墩 | 筋板对接焊缝 | XM11-CR-L8-5 | 16+16 | 0~240 | 240 | 2024.07.18 | 合格
3~4号墩 | 筋板对接焊缝 | XM11-CL-L8-5 | 16+16 | 0~240 | 240 | 2024.07.18 | 合格
3~4号墩 | 筋板对接焊缝 | XM11-CR-L8-6 | 16+16 | 0~240 | 240 | 2024.07.18 | 合格
3~4号墩 | 筋板对接焊缝 | XM11-CL-L8-6 | 16+16 | 0~240 | 240 | 2024.07.18 | 合格
3~4号墩 | 筋板对接焊缝 | XM11-DR-L8-1 | 16+16 | 0~240 | 240 | 2024.07.18 | 合格
3~4号墩 | 筋板对接焊缝 | XM11-DL-L8-1 | 16+16 | 0~240 | 240 | 2024.07.18 | 合格
3~4号墩 | 筋板对接焊缝 | XM11-DR-L8-2 | 16+16 | 0~240 | 240 | 2024.07.18 | 合格
3~4号墩 | 筋板对接焊缝 | XM11-DL-L8-2 | 16+16 | 0~240 | 240 | 2024.07.18 | 合格
3~4号墩 | 筋板对接焊缝 | XM11-DR-L8-3 | 16+16 | 0~240 | 240 | 2024.07.18 | 合格
3~4号墩 | 筋板对接焊缝 | XM11-DL-L8-3 | 16+16 | 0~240 | 240 | 2024.07.18 | 合格
3~4号墩 | 筋板对接焊缝 | XM11-DR-L8-4 | 16+16 | 0~240 | 240 | 2024.07.18 | 合格
3~4号墩 | 筋板对接焊缝 | XM11-DL-L8-4 | 16+16 | 0~240 | 240 | 2024.07.18 | 合格
3~4号墩 | 筋板对接焊缝 | XM11-DR-L8-5 | 16+16 | 0~240 | 240 | 2024.07.18 | 合格
3~4号墩 | 筋板对接焊缝 | XM11-DL-L8-5 | 16+16 | 0~240 | 240 | 2024.07.18 | 合格
3~4号墩 | 筋板对接焊缝 | XM11-DR-L8-6 | 16+16 | 0~240 | 240 | 2024.07.18 | 合格
3~4号墩 | 筋板对接焊缝 | XM11-DL-L8-6 | 16+16 | 0~240 | 240 | 2024.07.18 | 合格
3~4号墩 | 筋板对接焊缝 | XM11-ER-L8-1 | 16+16 | 0~240 | 240 | 2024.07.18 | 合格
3~4号墩 | 筋板对接焊缝 | XM11-EL-L8-1 | 16+16 | 0~240 | 240 | 2024.07.18 | 合格
3~4号墩 | 筋板对接焊缝 | XM11-ER-L8-2 | 16+16 | 0~240 | 240 | 2024.07.18 | 合格
3~4号墩 | 筋板对接焊缝 | XM11-EL-L8-2 | 16+16 | 0~240 | 240 | 2024.07.18 | 合格
3~4号墩 | 筋板对接焊缝 | XM11-ER-L8-3 | 16+16 | 0~240 | 240 | 2024.07.18 | 合格
3~4号墩 | 筋板对接焊缝 | XM11-EL-L8-3 | 16+16 | 0~240 | 240 | 2024.07.18 | 合格
3~4号墩 | 筋板对接焊缝 | XM11-ER-L8-4 | 16+16 | 0~240 | 240 | 2024.07.18 | 合格
3~4号墩 | 筋板对接焊缝 | XM11-EL-L8-4 | 16+16 | 0~240 | 240 | 2024.07.18 | 合格
3~4号墩 | 筋板对接焊缝 | XM11-ER-L8-5 | 16+16 | 0~240 | 240 | 2024.07.18 | 合格
3~4号墩 | 筋板对接焊缝 | XM11-EL-L8-5 | 16+16 | 0~240 | 240 | 2024.07.18 | 合格
3~4号墩 | 筋板对接焊缝 | XM11-ER-L8-6 | 16+16 | 0~240 | 240 | 2024.07.18 | 合格
3~4号墩 | 筋板对接焊缝 | XM11-EL-L8-6 | 16+16 | 0~240 | 240 | 2024.07.18 | 合格
3~4号墩 | 筋板对接焊缝 | XM11-AR-L9-1 | 16+16 | 0~200 | 200 | 2024.07.18 | 合格
3~4号墩 | 筋板对接焊缝 | XM11-AL-L9-1 | 16+16 | 0~200 | 200 | 2024.07.18 | 合格
3~4号墩 | 筋板对接焊缝 | XM11-AR-L9-2 | 16+16 | 0~200 | 200 | 2024.07.18 | 合格
3~4号墩 | 筋板对接焊缝 | XM11-AL-L9-2 | 16+16 | 0~200 | 200 | 2024.07.18 | 合格
3~4号墩 | 筋板对接焊缝 | XM11-AR-L9-3 | 16+16 | 0~200 | 200 | 2024.07.18 | 合格
3~4号墩 | 筋板对接焊缝 | XM11-AL-L9-3 | 16+16 | 0~200 | 200 | 2024.07.18 | 合格
3~4号墩 | 筋板对接焊缝 | XM11-AR-L9-4 | 16+16 | 0~200 | 200 | 2024.07.18 | 合格
3~4号墩 | 筋板对接焊缝 | XM11-AL-L9-4 | 16+16 | 0~200 | 200 | 2024.07.18 | 合格
3~4号墩 | 筋板对接焊缝 | XM11-AR-L9-5 | 16+16 | 0~200 | 200 | 2024.07.18 | 合格
3~4号墩 | 筋板对接焊缝 | XM11-AL-L9-5 | 16+16 | 0~200 | 200 | 2024.07.18 | 合格
3~4号墩 | 筋板对接焊缝 | XM11-AR-L9-6 | 16+16 | 0~200 | 200 | 2024.07.18 | 合格
3~4号墩 | 筋板对接焊缝 | XM11-AL-L9-6 | 16+16 | 0~200 | 200 | 2024.07.18 | 合格
3~4号墩 | 筋板对接焊缝 | XM11-BR-L9-1 | 16+16 | 0~200 | 200 | 2024.07.18 | 合格
3~4号墩 | 筋板对接焊缝 | XM11-BL-L9-1 | 16+16 | 0~200 | 200 | 2024.07.18 | 合格
3~4号墩 | 筋板对接焊缝 | XM11-BR-L9-2 | 16+16 | 0~200 | 200 | 2024.07.18 | 合格
3~4号墩 | 筋板对接焊缝 | XM11-BL-L9-2 | 16+16 | 0~200 | 200 | 2024.07.18 | 合格
3~4号墩 | 筋板对接焊缝 | XM11-BR-L9-3 | 16+16 | 0~200 | 200 | 2024.07.18 | 合格
3~4号墩 | 筋板对接焊缝 | XM11-BL-L9-3 | 16+16 | 0~200 | 200 | 2024.07.18 | 合格
3~4号墩 | 筋板对接焊缝 | XM11-BR-L9-4 | 16+16 | 0~200 | 200 | 2024.07.18 | 合格
3~4号墩 | 筋板对接焊缝 | XM11-BL-L9-4 | 16+16 | 0~200 | 200 | 2024.07.18 | 合格
3~4号墩 | 筋板对接焊缝 | XM11-BR-L9-5 | 16+16 | 0~200 | 200 | 2024.07.18 | 合格
3~4号墩 | 筋板对接焊缝 | XM11-BL-L9-5 | 16+16 | 0~200 | 200 | 2024.07.18 | 合格
3~4号墩 | 筋板对接焊缝 | XM11-BR-L9-6 | 16+16 | 0~200 | 200 | 2024.07.18 | 合格
3~4号墩 | 筋板对接焊缝 | XM11-BL-L9-6 | 16+16 | 0~200 | 200 | 2024.07.18 | 合格
3~4号墩 | 筋板对接焊缝 | XM11-CR-L9-1 | 16+16 | 0~200 | 200 | 2024.07.18 | 合格
3~4号墩 | 筋板对接焊缝 | XM11-CL-L9-1 | 16+16 | 0~200 | 200 | 2024.07.18 | 合格
3~4号墩 | 筋板对接焊缝 | XM11-CR-L9-2 | 16+16 | 0~200 | 200 | 2024.07.18 | 合格
3~4号墩 | 筋板对接焊缝 | XM11-CL-L9-2 | 16+16 | 0~200 | 200 | 2024.07.18 | 合格
3~4号墩 | 筋板对接焊缝 | XM11-CR-L9-3 | 16+16 | 0~200 | 200 | 2024.07.18 | 合格
3~4号墩 | 筋板对接焊缝 | XM11-CL-L9-3 | 16+16 | 0~200 | 200 | 2024.07.18 | 合格
3~4号墩 | 筋板对接焊缝 | XM11-CR-L9-4 | 16+16 | 0~200 | 200 | 2024.07.18 | 合格
3~4号墩 | 筋板对接焊缝 | XM11-CL-L9-4 | 16+16 | 0~200 | 200 | 2024.07.18 | 合格
3~4号墩 | 筋板对接焊缝 | XM11-CR-L9-5 | 16+16 | 0~200 | 200 | 2024.07.18 | 合格
3~4号墩 | 筋板对接焊缝 | XM11-CL-L9-5 | 16+16 | 0~200 | 200 | 2024.07.18 | 合格
3~4号墩 | 筋板对接焊缝 | XM11-CR-L9-6 | 16+16 | 0~200 | 200 | 2024.07.18 | 合格
3~4号墩 | 筋板对接焊缝 | XM11-CL-L9-6 | 16+16 | 0~200 | 200 | 2024.07.18 | 合格
3~4号墩 | 筋板对接焊缝 | XM11-DR-L9-1 | 16+16 | 0~200 | 200 | 2024.07.18 | 合格
3~4号墩 | 筋板对接焊缝 | XM11-DL-L9-1 | 16+16 | 0~200 | 200 | 2024.07.18 | 合格
3~4号墩 | 筋板对接焊缝 | XM11-DR-L9-2 | 16+16 | 0~200 | 200 | 2024.07.18 | 合格
3~4号墩 | 筋板对接焊缝 | XM11-DL-L9-2 | 16+16 | 0~200 | 200 | 2024.07.18 | 合格
3~4号墩 | 筋板对接焊缝 | XM11-DR-L9-3 | 16+16 | 0~200 | 200 | 2024.07.18 | 合格
3~4号墩 | 筋板对接焊缝 | XM11-DL-L9-3 | 16+16 | 0~200 | 200 | 2024.07.18 | 合格
3~4号墩 | 筋板对接焊缝 | XM11-DR-L9-4 | 16+16 | 0~200 | 200 | 2024.07.18 | 合格
3~4号墩 | 筋板对接焊缝 | XM11-DL-L9-4 | 16+16 | 0~200 | 200 | 2024.07.18 | 合格
3~4号墩 | 筋板对接焊缝 | XM11-DR-L9-5 | 16+16 | 0~200 | 200 | 2024.07.18 | 合格
3~4号墩 | 筋板对接焊缝 | XM11-DL-L9-5 | 16+16 | 0~200 | 200 | 2024.07.18 | 合格
3~4号墩 | 筋板对接焊缝 | XM11-DR-L9-6 | 16+16 | 0~200 | 200 | 2024.07.18 | 合格
3~4号墩 | 筋板对接焊缝 | XM11-DL-L9-6 | 16+16 | 0~200 | 200 | 2024.07.18 | 合格
3~4号墩 | 筋板对接焊缝 | XM11-ER-L9-1 | 16+16 | 0~200 | 200 | 2024.07.18 | 合格
3~4号墩 | 筋板对接焊缝 | XM11-EL-L9-1 | 16+16 | 0~200 | 200 | 2024.07.18 | 合格
3~4号墩 | 筋板对接焊缝 | XM11-ER-L9-2 | 16+16 | 0~200 | 200 | 2024.07.18 | 合格
3~4号墩 | 筋板对接焊缝 | XM11-EL-L9-2 | 16+16 | 0~200 | 200 | 2024.07.18 | 合格
3~4号墩 | 筋板对接焊缝 | XM11-ER-L9-3 | 16+16 | 0~200 | 200 | 2024.07.18 | 合格
3~4号墩 | 筋板对接焊缝 | XM11-EL-L9-3 | 16+16 | 0~200 | 200 | 2024.07.18 | 合格
3~4号墩 | 筋板对接焊缝 | XM11-ER-L9-4 | 16+16 | 0~200 | 200 | 2024.07.18 | 合格
3~4号墩 | 筋板对接焊缝 | XM11-EL-L9-4 | 16+16 | 0~200 | 200 | 2024.07.18 | 合格
3~4号墩 | 筋板对接焊缝 | XM11-ER-L9-5 | 16+16 | 0~200 | 200 | 2024.07.18 | 合格
3~4号墩 | 筋板对接焊缝 | XM11-EL-L9-5 | 16+16 | 0~200 | 200 | 2024.07.18 | 合格
3~4号墩 | 筋板对接焊缝 | XM11-ER-L9-6 | 16+16 | 0~200 | 200 | 2024.07.18 | 合格
3~4号墩 | 筋板对接焊缝 | XM11-EL-L9-6 | 16+16 | 0~200 | 200 | 2024.07.18 | 合格
3~4号墩 | 筋板对接焊缝 | XM11-AR-L10-1 | 16+16 | 0~200 | 200 | 2024.07.18 | 合格
3~4号墩 | 筋板对接焊缝 | XM11-AL-L10-1 | 16+16 | 0~200 | 200 | 2024.07.18 | 合格
3~4号墩 | 筋板对接焊缝 | XM11-AR-L10-2 | 16+16 | 0~200 | 200 | 2024.07.18 | 合格
3~4号墩 | 筋板对接焊缝 | XM11-AL-L10-2 | 16+16 | 0~200 | 200 | 2024.07.18 | 合格
3~4号墩 | 筋板对接焊缝 | XM11-AR-L10-3 | 16+16 | 0~200 | 200 | 2024.07.18 | 合格
3~4号墩 | 筋板对接焊缝 | XM11-AL-L10-3 | 16+16 | 0~200 | 200 | 2024.07.18 | 合格
3~4号墩 | 筋板对接焊缝 | XM11-AR-L10-4 | 16+16 | 0~200 | 200 | 2024.07.18 | 合格
3~4号墩 | 筋板对接焊缝 | XM11-AL-L10-4 | 16+16 | 0~200 | 200 | 2024.07.18 | 合格
3~4号墩 | 筋板对接焊缝 | XM11-AR-L10-5 | 16+16 | 0~200 | 200 | 2024.07.18 | 合格
3~4号墩 | 筋板对接焊缝 | XM11-AL-L10-5 | 16+16 | 0~200 | 200 | 2024.07.18 | 合格
3~4号墩 | 筋板对接焊缝 | XM11-AR-L10-6 | 16+16 | 0~200 | 200 | 2024.07.18 | 合格
3~4号墩 | 筋板对接焊缝 | XM11-AL-L10-6 | 16+16 | 0~200 | 200 | 2024.07.18 | 合格
3~4号墩 | 筋板对接焊缝 | XM11-BR-L10-1 | 16+16 | 0~200 | 200 | 2024.07.18 | 合格
3~4号墩 | 筋板对接焊缝 | XM11-BL-L10-1 | 16+16 | 0~200 | 200 | 2024.07.18 | 合格
3~4号墩 | 筋板对接焊缝 | XM11-BR-L10-2 | 16+16 | 0~200 | 200 | 2024.07.18 | 合格
3~4号墩 | 筋板对接焊缝 | XM11-BL-L10-2 | 16+16 | 0~200 | 200 | 2024.07.18 | 合格
3~4号墩 | 筋板对接焊缝 | XM11-BR-L10-3 | 16+16 | 0~200 | 200 | 2024.07.18 | 合格
3~4号墩 | 筋板对接焊缝 | XM11-BL-L10-3 | 16+16 | 0~200 | 200 | 2024.07.18 | 合格
3~4号墩 | 筋板对接焊缝 | XM11-BR-L10-4 | 16+16 | 0~200 | 200 | 2024.07.18 | 合格
3~4号墩 | 筋板对接焊缝 | XM11-BL-L10-4 | 16+16 | 0~200 | 200 | 2024.07.18 | 合格
3~4号墩 | 筋板对接焊缝 | XM11-BR-L10-5 | 16+16 | 0~200 | 200 | 2024.07.18 | 合格
3~4号墩 | 筋板对接焊缝 | XM11-BL-L10-5 | 16+16 | 0~200 | 200 | 2024.07.18 | 合格
3~4号墩 | 筋板对接焊缝 | XM11-BR-L10-6 | 16+16 | 0~200 | 200 | 2024.07.18 | 合格
3~4号墩 | 筋板对接焊缝 | XM11-BL-L10-6 | 16+16 | 0~200 | 200 | 2024.07.18 | 合格
3~4号墩 | 筋板对接焊缝 | XM11-CR-L10-1 | 16+16 | 0~200 | 200 | 2024.07.18 | 合格
3~4号墩 | 筋板对接焊缝 | XM11-CL-L10-1 | 16+16 | 0~200 | 200 | 2024.07.18 | 合格
3~4号墩 | 筋板对接焊缝 | XM11-CR-L10-2 | 16+16 | 0~200 | 200 | 2024.07.18 | 合格
3~4号墩 | 筋板对接焊缝 | XM11-CL-L10-2 | 16+16 | 0~200 | 200 | 2024.07.18 | 合格
3~4号墩 | 筋板对接焊缝 | XM11-CR-L10-3 | 16+16 | 0~200 | 200 | 2024.07.18 | 合格
3~4号墩 | 筋板对接焊缝 | XM11-CL-L10-3 | 16+16 | 0~200 | 200 | 2024.07.18 | 合格
3~4号墩 | 筋板对接焊缝 | XM11-CR-L10-4 | 16+16 | 0~200 | 200 | 2024.07.18 | 合格
3~4号墩 | 筋板对接焊缝 | XM11-CL-L10-4 | 16+16 | 0~200 | 200 | 2024.07.18 | 合格
3~4号墩 | 筋板对接焊缝 | XM11-CR-L10-5 | 16+16 | 0~200 | 200 | 2024.07.18 | 合格
3~4号墩 | 筋板对接焊缝 | XM11-CL-L10-5 | 16+16 | 0~200 | 200 | 2024.07.18 | 合格
3~4号墩 | 筋板对接焊缝 | XM11-CR-L10-6 | 16+16 | 0~200 | 200 | 2024.07.18 | 合格
3~4号墩 | 筋板对接焊缝 | XM11-CL-L10-6 | 16+16 | 0~200 | 200 | 2024.07.18 | 合格
3~4号墩 | 筋板对接焊缝 | XM11-DR-L10-1 | 16+16 | 0~200 | 200 | 2024.07.18 | 合格
3~4号墩 | 筋板对接焊缝 | XM11-DL-L10-1 | 16+16 | 0~200 | 200 | 2024.07.18 | 合格
3~4号墩 | 筋板对接焊缝 | XM11-DR-L10-2 | 16+16 | 0~200 | 200 | 2024.07.18 | 合格
3~4号墩 | 筋板对接焊缝 | XM11-DL-L10-2 | 16+16 | 0~200 | 200 | 2024.07.18 | 合格
3~4号墩 | 筋板对接焊缝 | XM11-DR-L10-3 | 16+16 | 0~200 | 200 | 2024.07.18 | 合格
3~4号墩 | 筋板对接焊缝 | XM11-DL-L10-3 | 16+16 | 0~200 | 200 | 2024.07.18 | 合格
3~4号墩 | 筋板对接焊缝 | XM11-DR-L10-4 | 16+16 | 0~200 | 200 | 2024.07.18 | 合格
3~4号墩 | 筋板对接焊缝 | XM11-DL-L10-4 | 16+16 | 0~200 | 200 | 2024.07.18 | 合格
3~4号墩 | 筋板对接焊缝 | XM11-DR-L10-5 | 16+16 | 0~200 | 200 | 2024.07.18 | 合格
3~4号墩 | 筋板对接焊缝 | XM11-DL-L10-5 | 16+16 | 0~200 | 200 | 2024.07.18 | 合格
3~4号墩 | 筋板对接焊缝 | XM11-DR-L10-6 | 16+16 | 0~200 | 200 | 2024.07.18 | 合格
3~4号墩 | 筋板对接焊缝 | XM11-DL-L10-6 | 16+16 | 0~200 | 200 | 2024.07.18 | 合格
3~4号墩 | 筋板对接焊缝 | XM11-ER-L10-1 | 16+16 | 0~200 | 200 | 2024.07.18 | 合格
3~4号墩 | 筋板对接焊缝 | XM11-EL-L10-1 | 16+16 | 0~200 | 200 | 2024.07.18 | 合格
3~4号墩 | 筋板对接焊缝 | XM11-ER-L10-2 | 16+16 | 0~200 | 200 | 2024.07.18 | 合格
3~4号墩 | 筋板对接焊缝 | XM11-EL-L10-2 | 16+16 | 0~200 | 200 | 2024.07.18 | 合格
3~4号墩 | 筋板对接焊缝 | XM11-ER-L10-3 | 16+16 | 0~200 | 200 | 2024.07.18 | 合格
3~4号墩 | 筋板对接焊缝 | XM11-EL-L10-3 | 16+16 | 0~200 | 200 | 2024.07.18 | 合格
3~4号墩 | 筋板对接焊缝 | XM11-ER-L10-4 | 16+16 | 0~200 | 200 | 2024.07.18 | 合格
3~4号墩 | 筋板对接焊缝 | XM11-EL-L10-4 | 16+16 | 0~200 | 200 | 2024.07.18 | 合格
3~4号墩 | 筋板对接焊缝 | XM11-ER-L10-5 | 16+16 | 0~200 | 200 | 2024.07.18 | 合格
3~4号墩 | 筋板对接焊缝 | XM11-EL-L10-5 | 16+16 | 0~200 | 200 | 2024.07.18 | 合格
3~4号墩 | 筋板对接焊缝 | XM11-ER-L10-6 | 16+16 | 0~200 | 200 | 2024.07.18 | 合格
3~4号墩 | 筋板对接焊缝 | XM11-EL-L10-6 | 16+16 | 0~200 | 200 | 2024.07.18 | 合格
3~4号墩 | 筋板对接焊缝 | XM11-AJ-J8-1 | 16+16 | 0~160 | 160 | 2024.07.18 | 合格
3~4号墩 | 筋板对接焊缝 | XM11-AR-J8-1 | 16+16 | 0~160 | 160 | 2024.07.18 | 合格
3~4号墩 | 筋板对接焊缝 | XM11-AJ-J8-2 | 16+16 | 0~160 | 160 | 2024.07.18 | 合格
3~4号墩 | 筋板对接焊缝 | XM11-AR-J8-2 | 16+16 | 0~160 | 160 | 2024.07.18 | 合格
3~4号墩 | 筋板对接焊缝 | XM11-AJ-J8-3 | 16+16 | 0~160 | 160 | 2024.07.18 | 合格
3~4号墩 | 筋板对接焊缝 | XM11-AR-J8-3 | 16+16 | 0~160 | 160 | 2024.07.18 | 合格
3~4号墩 | 筋板对接焊缝 | XM11-AJ-J8-4 | 16+16 | 0~160 | 160 | 2024.07.18 | 合格
3~4号墩 | 筋板对接焊缝 | XM11-AR-J8-4 | 16+16 | 0~160 | 160 | 2024.07.18 | 合格
3~4号墩 | 筋板对接焊缝 | XM11-BJ-J8-1 | 16+16 | 0~160 | 160 | 2024.07.18 | 合格
3~4号墩 | 筋板对接焊缝 | XM11-BR-J8-1 | 16+16 | 0~160 | 160 | 2024.07.18 | 合格
3~4号墩 | 筋板对接焊缝 | XM11-BJ-J8-2 | 16+16 | 0~160 | 160 | 2024.07.18 | 合格
3~4号墩 | 筋板对接焊缝 | XM11-BR-J8-2 | 16+16 | 0~160 | 160 | 2024.07.18 | 合格
3~4号墩 | 筋板对接焊缝 | XM11-BJ-J8-3 | 16+16 | 0~160 | 160 | 2024.07.18 | 合格
3~4号墩 | 筋板对接焊缝 | XM11-BR-J8-3 | 16+16 | 0~160 | 160 | 2024.07.18 | 合格
3~4号墩 | 筋板对接焊缝 | XM11-BJ-J8-4 | 16+16 | 0~160 | 160 | 2024.07.18 | 合格
3~4号墩 | 筋板对接焊缝 | XM11-BR-J8-4 | 16+16 | 0~160 | 160 | 2024.07.18 | 合格
3~4号墩 | 筋板对接焊缝 | XM11-CJ-J8-1 | 16+16 | 0~160 | 160 | 2024.07.18 | 合格
3~4号墩 | 筋板对接焊缝 | XM11-CR-J8-1 | 16+16 | 0~160 | 160 | 2024.07.18 | 合格
3~4号墩 | 筋板对接焊缝 | XM11-CJ-J8-2 | 16+16 | 0~160 | 160 | 2024.07.18 | 合格
3~4号墩 | 筋板对接焊缝 | XM11-CR-J8-2 | 16+16 | 0~160 | 160 | 2024.07.18 | 合格
3~4号墩 | 筋板对接焊缝 | XM11-CJ-J8-3 | 16+16 | 0~160 | 160 | 2024.07.18 | 合格
3~4号墩 | 筋板对接焊缝 | XM11-CR-J8-3 | 16+16 | 0~160 | 160 | 2024.07.18 | 合格
3~4号墩 | 筋板对接焊缝 | XM11-CJ-J8-4 | 16+16 | 0~160 | 160 | 2024.07.18 | 合格
3~4号墩 | 筋板对接焊缝 | XM11-CR-J8-4 | 16+16 | 0~160 | 160 | 2024.07.18 | 合格
3~4号墩 | 筋板对接焊缝 | XM11-DJ-J8-1 | 16+16 | 0~160 | 160 | 2024.07.18 | 合格
3~4号墩 | 筋板对接焊缝 | XM11-DR-J8-1 | 16+16 | 0~160 | 160 | 2024.07.18 | 合格
3~4号墩 | 筋板对接焊缝 | XM11-DJ-J8-2 | 16+16 | 0~160 | 160 | 2024.07.18 | 合格
3~4号墩 | 筋板对接焊缝 | XM11-DR-J8-2 | 16+16 | 0~160 | 160 | 2024.07.18 | 合格
3~4号墩 | 筋板对接焊缝 | XM11-DJ-J8-3 | 16+16 | 0~160 | 160 | 2024.07.18 | 合格
3~4号墩 | 筋板对接焊缝 | XM11-DR-J8-3 | 16+16 | 0~160 | 160 | 2024.07.18 | 合格
3~4号墩 | 筋板对接焊缝 | XM11-DJ-J8-4 | 16+16 | 0~160 | 160 | 2024.07.18 | 合格
3~4号墩 | 筋板对接焊缝 | XM11-DR-J8-4 | 16+16 | 0~160 | 160 | 2024.07.18 | 合格
3~4号墩 | 筋板对接焊缝 | XM11-EJ-J8-1 | 16+16 | 0~160 | 160 | 2024.07.18 | 合格
3~4号墩 | 筋板对接焊缝 | XM11-ER-J8-1 | 16+16 | 0~160 | 160 | 2024.07.18 | 合格
3~4号墩 | 筋板对接焊缝 | XM11-EJ-J8-2 | 16+16 | 0~160 | 160 | 2024.07.18 | 合格
3~4号墩 | 筋板对接焊缝 | XM11-ER-J8-2 | 16+16 | 0~160 | 160 | 2024.07.18 | 合格
3~4号墩 | 筋板对接焊缝 | XM11-EJ-J8-3 | 16+16 | 0~160 | 160 | 2024.07.18 | 合格
3~4号墩 | 筋板对接焊缝 | XM11-ER-J8-3 | 16+16 | 0~160 | 160 | 2024.07.18 | 合格
3~4号墩 | 筋板对接焊缝 | XM11-EJ-J8-4 | 16+16 | 0~160 | 160 | 2024.07.18 | 合格
3~4号墩 | 筋板对接焊缝 | XM11-ER-J8-4 | 16+16 | 0~160 | 160 | 2024.07.18 | 合格
3~4号墩 | 筋板对接焊缝 | XM11-AJ-J9-1 | 16+16 | 0~160 | 160 | 2024.07.18 | 合格
3~4号墩 | 筋板对接焊缝 | XM11-AR-J9-1 | 16+16 | 0~160 | 160 | 2024.07.18 | 合格
3~4号墩 | 筋板对接焊缝 | XM11-AJ-J9-2 | 16+16 | 0~160 | 160 | 2024.07.18 | 合格
3~4号墩 | 筋板对接焊缝 | XM11-AR-J9-2 | 16+16 | 0~160 | 160 | 2024.07.18 | 合格
3~4号墩 | 筋板对接焊缝 | XM11-AJ-J9-3 | 16+16 | 0~160 | 160 | 2024.07.18 | 合格
3~4号墩 | 筋板对接焊缝 | XM11-AR-J9-3 | 16+16 | 0~160 | 160 | 2024.07.18 | 合格
3~4号墩 | 筋板对接焊缝 | XM11-AJ-J9-4 | 16+16 | 0~160 | 160 | 2024.07.18 | 合格
3~4号墩 | 筋板对接焊缝 | XM11-AR-J9-4 | 16+16 | 0~160 | 160 | 2024.07.18 | 合格
3~4号墩 | 筋板对接焊缝 | XM11-BJ-J9-1 | 16+16 | 0~160 | 160 | 2024.07.18 | 合格
3~4号墩 | 筋板对接焊缝 | XM11-BR-J9-1 | 16+16 | 0~160 | 160 | 2024.07.18 | 合格
3~4号墩 | 筋板对接焊缝 | XM11-BJ-J9-2 | 16+16 | 0~160 | 160 | 2024.07.18 | 合格
3~4号墩 | 筋板对接焊缝 | XM11-BR-J9-2 | 16+16 | 0~160 | 160 | 2024.07.18 | 合格
3~4号墩 | 筋板对接焊缝 | XM11-BJ-J9-3 | 16+16 | 0~160 | 160 | 2024.07.18 | 合格
3~4号墩 | 筋板对接焊缝 | XM11-BR-J9-3 | 16+16 | 0~160 | 160 | 2024.07.18 | 合格
3~4号墩 | 筋板对接焊缝 | XM11-BJ-J9-4 | 16+16 | 0~160 | 160 | 2024.07.18 | 合格
3~4号墩 | 筋板对接焊缝 | XM11-BR-J9-4 | 16+16 | 0~160 | 160 | 2024.07.18 | 合格
3~4号墩 | 筋板对接焊缝 | XM11-CJ-J9-1 | 16+16 | 0~160 | 160 | 2024.07.18 | 合格
3~4号墩 | 筋板对接焊缝 | XM11-CR-J9-1 | 16+16 | 0~160 | 160 | 2024.07.18 | 合格
3~4号墩 | 筋板对接焊缝 | XM11-CJ-J9-2 | 16+16 | 0~160 | 160 | 2024.07.18 | 合格
3~4号墩 | 筋板对接焊缝 | XM11-CR-J9-2 | 16+16 | 0~160 | 160 | 2024.07.18 | 合格
3~4号墩 | 筋板对接焊缝 | XM11-CJ-J9-3 | 16+16 | 0~160 | 160 | 2024.07.18 | 合格
3~4号墩 | 筋板对接焊缝 | XM11-CR-J9-3 | 16+16 | 0~160 | 160 | 2024.07.18 | 合格
3~4号墩 | 筋板对接焊缝 | XM11-CJ-J9-4 | 16+16 | 0~160 | 160 | 2024.07.18 | 合格
3~4号墩 | 筋板对接焊缝 | XM11-CR-J9-4 | 16+16 | 0~160 | 160 | 2024.07.18 | 合格
3~4号墩 | 筋板对接焊缝 | XM11-DJ-J9-1 | 16+16 | 0~160 | 160 | 2024.07.18 | 合格
3~4号墩 | 筋板对接焊缝 | XM11-DR-J9-1 | 16+16 | 0~160 | 160 | 2024.07.18 | 合格
3~4号墩 | 筋板对接焊缝 | XM11-DJ-J9-2 | 16+16 | 0~160 | 160 | 2024.07.18 | 合格
3~4号墩 | 筋板对接焊缝 | XM11-DR-J9-2 | 16+16 | 0~160 | 160 | 2024.07.18 | 合格
3~4号墩 | 筋板对接焊缝 | XM11-DJ-J9-3 | 16+16 | 0~160 | 160 | 2024.07.18 | 合格
3~4号墩 | 筋板对接焊缝 | XM11-DR-J9-3 | 16+16 | 0~160 | 160 | 2024.07.18 | 合格
3~4号墩 | 筋板对接焊缝 | XM11-DJ-J9-4 | 16+16 | 0~160 | 160 | 2024.07.18 | 合格
3~4号墩 | 筋板对接焊缝 | XM11-DR-J9-4 | 16+16 | 0~160 | 160 | 2024.07.18 | 合格
3~4号墩 | 筋板对接焊缝 | XM11-EJ-J9-1 | 16+16 | 0~160 | 160 | 2024.07.18 | 合格
3~4号墩 | 筋板对接焊缝 | XM11-ER-J9-1 | 16+16 | 0~160 | 160 | 2024.07.18 | 合格
3~4号墩 | 筋板对接焊缝 | XM11-EJ-J9-2 | 16+16 | 0~160 | 160 | 2024.07.18 | 合格
3~4号墩 | 筋板对接焊缝 | XM11-ER-J9-2 | 16+16 | 0~160 | 160 | 2024.07.18 | 合格
3~4号墩 | 筋板对接焊缝 | XM11-EJ-J9-3 | 16+16 | 0~160 | 160 | 2024.07.18 | 合格
3~4号墩 | 筋板对接焊缝 | XM11-ER-J9-3 | 16+16 | 0~160 | 160 | 2024.07.18 | 合格
3~4号墩 | 筋板对接焊缝 | XM11-EJ-J9-4 | 16+16 | 0~160 | 160 | 2024.07.18 | 合格
3~4号墩 | 筋板对接焊缝 | XM11-ER-J9-4 | 16+16 | 0~160 | 160 | 2024.07.18 | 合格
3~4号墩 | 筋板对接焊缝 | XM11-AJ-J10-1 | 16+16 | 0~160 | 160 | 2024.07.18 | 合格
3~4号墩 | 筋板对接焊缝 | XM11-AR-J10-1 | 16+16 | 0~160 | 160 | 2024.07.18 | 合格
3~4号墩 | 筋板对接焊缝 | XM11-AJ-J10-2 | 16+16 | 0~160 | 160 | 2024.07.18 | 合格
3~4号墩 | 筋板对接焊缝 | XM11-AR-J10-2 | 16+16 | 0~160 | 160 | 2024.07.18 | 合格
3~4号墩 | 筋板对接焊缝 | XM11-AJ-J10-3 | 16+16 | 0~160 | 160 | 2024.07.18 | 合格
3~4号墩 | 筋板对接焊缝 | XM11-AR-J10-3 | 16+16 | 0~160 | 160 | 2024.07.18 | 合格
3~4号墩 | 筋板对接焊缝 | XM11-AJ-J10-4 | 16+16 | 0~160 | 160 | 2024.07.18 | 合格
3~4号墩 | 筋板对接焊缝 | XM11-AR-J10-4 | 16+16 | 0~160 | 160 | 2024.07.18 | 合格
3~4号墩 | 筋板对接焊缝 | XM11-BJ-J10-1 | 16+16 | 0~160 | 160 | 2024.07.18 | 合格
3~4号墩 | 筋板对接焊缝 | XM11-BR-J10-1 | 16+16 | 0~160 | 160 | 2024.07.18 | 合格
3~4号墩 | 筋板对接焊缝 | XM11-BJ-J10-2 | 16+16 | 0~160 | 160 | 2024.07.18 | 合格
3~4号墩 | 筋板对接焊缝 | XM11-BR-J10-2 | 16+16 | 0~160 | 160 | 2024.07.18 | 合格
3~4号墩 | 筋板对接焊缝 | XM11-BJ-J10-3 | 16+16 | 0~160 | 160 | 2024.07.18 | 合格
3~4号墩 | 筋板对接焊缝 | XM11-BR-J10-3 | 16+16 | 0~160 | 160 | 2024.07.18 | 合格
3~4号墩 | 筋板对接焊缝 | XM11-BJ-J10-4 | 16+16 | 0~160 | 160 | 2024.07.18 | 合格
3~4号墩 | 筋板对接焊缝 | XM11-BR-J10-4 | 16+16 | 0~160 | 160 | 2024.07.18 | 合格
3~4号墩 | 筋板对接焊缝 | XM11-CJ-J10-1 | 16+16 | 0~160 | 160 | 2024.07.18 | 合格
3~4号墩 | 筋板对接焊缝 | XM11-CR-J10-1 | 16+16 | 0~160 | 160 | 2024.07.18 | 合格
3~4号墩 | 筋板对接焊缝 | XM11-CJ-J10-2 | 16+16 | 0~160 | 160 | 2024.07.18 | 合格
3~4号墩 | 筋板对接焊缝 | XM11-CR-J10-2 | 16+16 | 0~160 | 160 | 2024.07.18 | 合格
3~4号墩 | 筋板对接焊缝 | XM11-CJ-J10-3 | 16+16 | 0~160 | 160 | 2024.07.18 | 合格
3~4号墩 | 筋板对接焊缝 | XM11-CR-J10-3 | 16+16 | 0~160 | 160 | 2024.07.18 | 合格
3~4号墩 | 筋板对接焊缝 | XM11-CJ-J10-4 | 16+16 | 0~160 | 160 | 2024.07.18 | 合格
3~4号墩 | 筋板对接焊缝 | XM11-CR-J10-4 | 16+16 | 0~160 | 160 | 2024.07.18 | 合格
3~4号墩 | 筋板对接焊缝 | XM11-DJ-J10-1 | 16+16 | 0~160 | 160 | 2024.07.18 | 合格
3~4号墩 | 筋板对接焊缝 | XM11-DR-J10-1 | 16+16 | 0~160 | 160 | 2024.07.18 | 合格
3~4号墩 | 筋板对接焊缝 | XM11-DJ-J10-2 | 16+16 | 0~160 | 160 | 2024.07.18 | 合格
3~4号墩 | 筋板对接焊缝 | XM11-DR-J10-2 | 16+16 | 0~160 | 160 | 2024.07.18 | 合格
3~4号墩 | 筋板对接焊缝 | XM11-DJ-J10-3 | 16+16 | 0~160 | 160 | 2024.07.18 | 合格
3~4号墩 | 筋板对接焊缝 | XM11-DR-J10-3 | 16+16 | 0~160 | 160 | 2024.07.18 | 合格
3~4号墩 | 筋板对接焊缝 | XM11-DJ-J10-4 | 16+16 | 0~160 | 160 | 2024.07.18 | 合格
3~4号墩 | 筋板对接焊缝 | XM11-DR-J10-4 | 16+16 | 0~160 | 160 | 2024.07.18 | 合格
3~4号墩 | 筋板对接焊缝 | XM11-EJ-J10-1 | 16+16 | 0~160 | 160 | 2024.07.18 | 合格
3~4号墩 | 筋板对接焊缝 | XM11-ER-J10-1 | 16+16 | 0~160 | 160 | 2024.07.18 | 合格
3~4号墩 | 筋板对接焊缝 | XM11-EJ-J10-2 | 16+16 | 0~160 | 160 | 2024.07.18 | 合格
3~4号墩 | 筋板对接焊缝 | XM11-ER-J10-2 | 16+16 | 0~160 | 160 | 2024.07.18 | 合格
3~4号墩 | 筋板对接焊缝 | XM11-EJ-J10-3 | 16+16 | 0~160 | 160 | 2024.07.18 | 合格
3~4号墩 | 筋板对接焊缝 | XM11-ER-J10-3 | 16+16 | 0~160 | 160 | 2024.07.18 | 合格
3~4号墩 | 筋板对接焊缝 | XM11-EJ-J10-4 | 16+16 | 0~160 | 160 | 2024.07.18 | 合格
3~4号墩 | 筋板对接焊缝 | XM11-ER-J10-4 | 16+16 | 0~160 | 160 | 2024.07.18 | 合格
2808780
2808