## 超声总体信息
报告编号 | ZJC016-24-XC-UT
工程名称 | 东台至兴化高速公路DX-XH2标
委托单位 | 江苏捷达交通工程集团有限公司与中铁十四局集团有限公司联合体东台至兴化高速公路DX-XH2标项目经理部
构件名称 | 台账中
检测部位 | 台账中
监理单位 | /
材质 | Q345qD
坡口形式 | V型
检测数量 | 计算
检测时机 | 焊后24小时
焊接方式 | SAW/GMAW/FCAW CO2气体保护焊
检测比例 | 100%
热处理状态 | TMCP
工件温度 | 25℃
表面状态 | 打磨光滑
仪器型号/编号 | 超声波探伤仪SZ-C02
探头规格 | 5P9X9 70° 2.5P9X9 60°
耦合剂 | 化学浆糊
表面补偿 | 4dB
对比试块 | RB-2
标准试块 | CSK-IA
检测位置 | 单面双侧
扫查方式 | L+T
检测灵敏度 | Φ3×40
检验标准 | GB/T 11345-2013 检验等级 B
验收标准 | GB/T29712-2013 验收等级 2
母材检测结果 | 无影响横波检测缺陷

## 超声原始记录
构件名称 | 焊缝名称 | 焊缝编号 | 板厚(mm) | 检测长度(mm) | 检测总长度(mm) | 检测日期 | 结论 | 抽检部位(m) | 检测长度（m） | 缺陷编号 | 缺陷当量（dB） | H（mm） | L（mm） | X（mm） | Y（mm） | 返修长度(mm) | 抽测日期 | 检测人员 | 复检日期 | 复检人员
JD10y | 顶板单元 | JD10y-DB1-TP-1 | 20⊥16 | 2000 | 2000 | 2024-09-03 | 合格
JD10y | 顶板单元 | JD10y-DB1-TP-2 | 20⊥16 | 2000 | 2000 | 2024-09-03 | 合格
JD10y | 顶板单元 | JD10y-DB6-TP-1 | 20⊥16 | 2000 | 2000 | 2024-09-03 | 合格
JD10y | 顶板单元 | JD10y-DB6-TP-2 | 20⊥16 | 2000 | 2000 | 2024-09-03 | 合格
JD10y | 节段制作 | JD10y-BC-1 | 16+16 | 16853 | 16853 | 2024-09-12 | 合格
JD10y | 节段制作 | JD10y-BC-2 | 16+16 | 16853 | 16853 | 2024-09-12 | 合格
JD10y | 节段制作 | JD10y-BC-3 | 16+16 | 16853 | 16853 | 2024-09-12 | 合格
JD10y | 节段制作 | JD10y-BC-4 | 16+16 | 16760 | 16760 | 2024-09-19 | 合格
JD10y | 节段制作 | JD10y-TP-1 | 20⊥16 | 2000 | 2000 | 2024-10-16 | 合格
JD10y | 节段制作 | JD10y-TP-2 | 20⊥20 | 2000 | 2000 | 2024-10-16 | 合格
JD10y | 节段制作 | JD10y-TP-3 | 16⊥16 | 2000 | 2000 | 2024-10-16 | 合格
JD10y | 节段制作 | JD10y-TP-4 | 16⊥16 | 2000 | 2000 | 2024-10-16 | 合格
JD10y | 节段制作 | JD10y-TP-5 | 16⊥16 | 2000 | 2000 | 2024-10-16 | 合格
JD10y | 节段制作 | JD10y-TP-6 | 20⊥16 | 2000 | 2000 | 2024-10-16 | 合格
JD10y | 节段制作 | JD10y-TP-7 | 20⊥20 | 2000 | 2000 | 2024-10-16 | 合格
JD10y | 节段制作 | JD10y-TP-8 | 16⊥16 | 2000 | 2000 | 2024-10-16 | 合格
JD10y | 节段制作 | JD10y-TP-9 | 16⊥16 | 2000 | 2000 | 2024-10-16 | 合格
JD10y | 节段制作 | JD10y-TP-10 | 16⊥16 | 2000 | 2000 | 2024-10-16 | 合格
JD10y | 节段制作 | JD10y-GB1-TP-1 | 20⊥16 | 280 | 280 | 2024-10-16 | 合格
JD10y | 节段制作 | JD10y-GB1-TP-2 | 20⊥16 | 280 | 280 | 2024-10-16 | 合格
JD10y | 节段制作 | JD10y-GB2-TP-1 | 20⊥16 | 280 | 280 | 2024-10-16 | 合格
JD10y | 节段制作 | JD10y-GB2-TP-2 | 20⊥16 | 280 | 280 | 2024-10-16 | 合格
JD10y | 节段制作 | JD10y-GB3-TP-1 | 20⊥16 | 280 | 280 | 2024-10-16 | 合格
JD10y | 节段制作 | JD10y-GB3-TP-2 | 20⊥16 | 280 | 280 | 2024-10-16 | 合格
JD10y | 节段制作 | JD10y-GB4-TP-1 | 20⊥16 | 280 | 280 | 2024-10-16 | 合格
JD10y | 节段制作 | JD10y-GB4-TP-2 | 20⊥16 | 280 | 280 | 2024-10-16 | 合格
JD10y | 节段制作 | JD10y-GB5-TP-1 | 20⊥16 | 280 | 280 | 2024-10-16 | 合格
JD10y | 节段制作 | JD10y-GB5-TP-2 | 20⊥16 | 280 | 280 | 2024-10-16 | 合格
JD10z | 节段制作 | JD10z-BC-1 | 16+16 | 16853 | 16853 | 2024-09-25 | 合格
JD10z | 节段制作 | JD10z-BC-2 | 16+16 | 16853 | 16853 | 2024-09-25 | 合格
JD10z | 节段制作 | JD10z-BC-3 | 16+16 | 16853 | 16853 | 2024-09-25 | 合格
JD10z | 节段制作 | JD10z-BC-4 | 16+16 | 16760 | 16760 | 2024-10-22 | 合格
JD10z | 节段制作 | JD10z-TP-1 | 20⊥16 | 2000 | 2000 | 2024-10-22 | 合格
JD10z | 节段制作 | JD10z-TP-2 | 20⊥20 | 2000 | 2000 | 2024-10-22 | 合格
JD10z | 节段制作 | JD10z-TP-3 | 16⊥16 | 2000 | 2000 | 2024-10-22 | 不合格 |  |  |  | SL+3.1 | 11 | 150 | 1550 | 0 | 250 | 2024-10-23
JD10z | 节段制作 | JD10z-TP-4 | 16⊥16 | 2000 | 2000 | 2024-10-22 | 合格
JD10z | 节段制作 | JD10z-TP-5 | 16⊥16 | 2000 | 2000 | 2024-10-22 | 合格
JD10z | 节段制作 | JD10z-TP-6 | 20⊥16 | 2000 | 2000 | 2024-10-22 | 合格
JD10z | 节段制作 | JD10z-TP-7 | 20⊥20 | 2000 | 2000 | 2024-10-22 | 合格
JD10z | 节段制作 | JD10z-TP-8 | 16⊥16 | 2000 | 2000 | 2024-10-22 | 合格
JD10z | 节段制作 | JD10z-TP-9 | 16⊥16 | 2000 | 2000 | 2024-10-22 | 合格
JD10z | 节段制作 | JD10z-TP-10 | 16⊥16 | 2000 | 2000 | 2024-10-22 | 合格
JD10z | 节段制作 | JD10z-GB1-TP-1 | 20⊥16 | 280 | 280 | 2024-10-22 | 合格
JD10z | 节段制作 | JD10z-GB1-TP-2 | 20⊥16 | 280 | 280 | 2024-10-22 | 合格
JD10z | 节段制作 | JD10z-GB2-TP-1 | 20⊥16 | 280 | 280 | 2024-10-22 | 合格
JD10z | 节段制作 | JD10z-GB2-TP-2 | 20⊥16 | 280 | 280 | 2024-10-22 | 合格
JD10z | 节段制作 | JD10z-GB3-TP-1 | 20⊥16 | 280 | 280 | 2024-10-22 | 合格
JD10z | 节段制作 | JD10z-GB3-TP-2 | 20⊥16 | 280 | 280 | 2024-10-22 | 合格
JD10z | 节段制作 | JD10z-GB4-TP-1 | 20⊥16 | 280 | 280 | 2024-10-22 | 合格
JD10z | 节段制作 | JD10z-GB4-TP-2 | 20⊥16 | 280 | 280 | 2024-10-22 | 合格
JD10z | 节段制作 | JD10z-GB5-TP-1 | 20⊥16 | 280 | 280 | 2024-10-22 | 合格
JD10z | 节段制作 | JD10z-GB5-TP-2 | 20⊥16 | 280 | 280 | 2024-10-22 | 合格
JD11y | 节段制作 | JD11y-TP-1 | 20⊥16 | 2000 | 2000 | 2024-10-15 | 合格
JD11y | 节段制作 | JD11y-TP-2 | 20⊥16 | 2000 | 2000 | 2024-10-15 | 合格
JD11y | 节段制作 | JD11y-TP-3 | 20⊥16 | 2000 | 2000 | 2024-10-15 | 合格
JD11y | 节段制作 | JD11y-TP-4 | 20⊥16 | 2000 | 2000 | 2024-10-15 | 合格
JD11y | 节段制作 | JD11y-TP-5 | 20⊥16 | 2000 | 2000 | 2024-10-15 | 合格
JD11y | 节段制作 | JD11y-TP-6 | 20⊥16 | 2000 | 2000 | 2024-10-15 | 合格
JD11y | 节段制作 | JD11y-TP-7 | 20⊥16 | 2000 | 2000 | 2024-10-15 | 合格
JD11y | 节段制作 | JD11y-TP-8 | 20⊥16 | 2000 | 2000 | 2024-10-15 | 合格
JD11y | 节段制作 | JD11y-TP-9 | 20⊥16 | 2000 | 2000 | 2024-10-15 | 合格
JD11y | 节段制作 | JD11y-TP-10 | 20⊥16 | 2000 | 2000 | 2024-10-15 | 合格
JD11y | 节段制作 | JD11y-TP-11 | 20⊥16 | 2000 | 2000 | 2024-10-15 | 合格
JD11y | 节段制作 | JD11y-TP-16 | 20⊥16 | 2000 | 2000 | 2024-10-15 | 合格
JD11y | 节段制作 | JD11y-TP-17 | 20⊥16 | 2000 | 2000 | 2024-10-15 | 合格
JD11y | 节段制作 | JD11y-TP-18 | 20⊥16 | 2000 | 2000 | 2024-10-15 | 合格
JD11y | 节段制作 | JD11y-TP-19 | 20⊥16 | 2000 | 2000 | 2024-10-15 | 合格
JD11y | 节段制作 | JD11y-TP-12 | 20⊥16 | 493 | 493 | 2024-10-15 | 合格
JD11y | 节段制作 | JD11y-TP-13 | 20⊥16 | 493 | 493 | 2024-10-15 | 合格
JD11y | 节段制作 | JD11y-TP-14 | 20⊥16 | 493 | 493 | 2024-10-15 | 合格
JD11y | 节段制作 | JD11y-TP-15 | 20⊥16 | 493 | 493 | 2024-10-15 | 合格
JD11y | 节段制作 | JD11y-DG-TP-1 | 20⊥16 | 9967 | 9967 | 2024-10-15 | 合格
JD11y | 节段制作 | JD11y-DG-TP-2 | 20⊥16 | 3162 | 3162 | 2024-10-15 | 合格
JD11y | 节段制作 | JD11y-DG-TP-3 | 20⊥16 | 3162 | 3162 | 2024-10-15 | 合格
JD11y | 节段制作 | JD11y-DG-TP-4 | 20⊥16 | 8434 | 8434 | 2024-10-15 | 合格
JD11y | 节段制作 | JD11y-DJ1-TP-1 | 20⊥16 | 230 | 230 | 2024-10-15 | 合格
JD11y | 节段制作 | JD11y-DJ1-TP-2 | 20⊥16 | 230 | 230 | 2024-10-15 | 合格
JD11y | 节段制作 | JD11y-DJ1-TP-3 | 20⊥16 | 2084 | 2084 | 2024-10-15 | 合格
JD11y | 节段制作 | JD11y-DJ1-TP-4 | 20⊥16 | 2084 | 2084 | 2024-10-15 | 合格
JD11y | 节段制作 | JD11y-DJ1-TP-5 | 20⊥16 | 280 | 280 | 2024-10-15 | 合格
JD11y | 节段制作 | JD11y-DJ1-TP-6 | 20⊥16 | 280 | 280 | 2024-10-15 | 合格
JD11y | 节段制作 | JD11y-DJ2-TP-1 | 20⊥16 | 230 | 230 | 2024-10-15 | 合格
JD11y | 节段制作 | JD11y-DJ2-TP-2 | 20⊥16 | 230 | 230 | 2024-10-15 | 合格
JD11y | 节段制作 | JD11y-DJ2-TP-3 | 20⊥16 | 2084 | 2084 | 2024-10-15 | 合格
JD11y | 节段制作 | JD11y-DJ2-TP-4 | 20⊥16 | 2084 | 2084 | 2024-10-15 | 合格
JD11y | 节段制作 | JD11y-DJ2-TP-5 | 20⊥16 | 280 | 280 | 2024-10-15 | 合格
JD11y | 节段制作 | JD11y-DJ2-TP-6 | 20⊥16 | 280 | 280 | 2024-10-15 | 合格
JD11y | 节段制作 | JD11y-DJ7-TP-1 | 20⊥16 | 230 | 230 | 2024-10-15 | 合格
JD11y | 节段制作 | JD11y-DJ7-TP-2 | 20⊥16 | 230 | 230 | 2024-10-15 | 合格
JD11y | 节段制作 | JD11y-DJ7-TP-3 | 20⊥16 | 2084 | 2084 | 2024-10-15 | 合格
JD11y | 节段制作 | JD11y-DJ7-TP-4 | 20⊥16 | 2084 | 2084 | 2024-10-15 | 合格
JD11y | 节段制作 | JD11y-DJ7-TP-5 | 20⊥16 | 280 | 280 | 2024-10-15 | 合格
JD11y | 节段制作 | JD11y-DJ7-TP-6 | 20⊥16 | 280 | 280 | 2024-10-15 | 合格
JD11y | 节段制作 | JD11y-DJ8-TP-1 | 20⊥16 | 230 | 230 | 2024-10-15 | 合格
JD11y | 节段制作 | JD11y-DJ8-TP-2 | 20⊥16 | 230 | 230 | 2024-10-15 | 合格
JD11y | 节段制作 | JD11y-DJ8-TP-3 | 20⊥16 | 2084 | 2084 | 2024-10-15 | 合格
JD11y | 节段制作 | JD11y-DJ8-TP-4 | 20⊥16 | 2084 | 2084 | 2024-10-15 | 合格
JD11y | 节段制作 | JD11y-DJ8-TP-5 | 20⊥16 | 280 | 280 | 2024-10-15 | 合格
JD11y | 节段制作 | JD11y-DJ8-TP-6 | 20⊥16 | 280 | 280 | 2024-10-15 | 合格
JD11y | 节段制作 | JD11y-DJ3-TP-1 | 20⊥16 | 200 | 200 | 2024-10-15 | 合格
JD11y | 节段制作 | JD11y-DJ3-TP-2 | 20⊥16 | 200 | 200 | 2024-10-15 | 合格
JD11y | 节段制作 | JD11y-DJ3-TP-3 | 20⊥16 | 2084 | 2084 | 2024-10-15 | 合格
JD11y | 节段制作 | JD11y-DJ3-TP-4 | 20⊥16 | 2084 | 2084 | 2024-10-15 | 合格
JD11y | 节段制作 | JD11y-DJ3-TP-5 | 20⊥16 | 250 | 250 | 2024-10-15 | 合格
JD11y | 节段制作 | JD11y-DJ3-TP-6 | 20⊥16 | 250 | 250 | 2024-10-15 | 合格
JD11y | 节段制作 | JD11y-DJ4-TP-1 | 20⊥16 | 200 | 200 | 2024-10-15 | 合格
JD11y | 节段制作 | JD11y-DJ4-TP-2 | 20⊥16 | 200 | 200 | 2024-10-15 | 合格
JD11y | 节段制作 | JD11y-DJ4-TP-3 | 20⊥16 | 2084 | 2084 | 2024-10-15 | 合格
JD11y | 节段制作 | JD11y-DJ4-TP-4 | 20⊥16 | 2084 | 2084 | 2024-10-15 | 合格
JD11y | 节段制作 | JD11y-DJ4-TP-5 | 20⊥16 | 250 | 250 | 2024-10-15 | 合格
JD11y | 节段制作 | JD11y-DJ4-TP-6 | 20⊥16 | 250 | 250 | 2024-10-15 | 合格
JD11y | 节段制作 | JD11y-DJ5-TP-1 | 20⊥16 | 200 | 200 | 2024-10-15 | 合格
JD11y | 节段制作 | JD11y-DJ5-TP-2 | 20⊥16 | 200 | 200 | 2024-10-15 | 合格
JD11y | 节段制作 | JD11y-DJ5-TP-3 | 20⊥16 | 2084 | 2084 | 2024-10-15 | 合格
JD11y | 节段制作 | JD11y-DJ5-TP-4 | 20⊥16 | 2084 | 2084 | 2024-10-15 | 合格
JD11y | 节段制作 | JD11y-DJ5-TP-5 | 20⊥16 | 250 | 250 | 2024-10-15 | 合格
JD11y | 节段制作 | JD11y-DJ5-TP-6 | 20⊥16 | 250 | 250 | 2024-10-15 | 合格
JD11y | 节段制作 | JD11y-DJ6-TP-1 | 20⊥16 | 200 | 200 | 2024-10-15 | 合格
JD11y | 节段制作 | JD11y-DJ6-TP-2 | 20⊥16 | 200 | 200 | 2024-10-15 | 合格
JD11y | 节段制作 | JD11y-DJ6-TP-3 | 20⊥16 | 2084 | 2084 | 2024-10-15 | 合格
JD11y | 节段制作 | JD11y-DJ6-TP-4 | 20⊥16 | 2084 | 2084 | 2024-10-15 | 合格
JD11y | 节段制作 | JD11y-DJ6-TP-5 | 20⊥16 | 250 | 250 | 2024-10-15 | 合格
JD11y | 节段制作 | JD11y-DJ6-TP-6 | 20⊥16 | 250 | 250 | 2024-10-15 | 合格
JD11y | 节段制作 | JD11y-GB-TP-1 | 20⊥16 | 280 | 280 | 2024-10-15 | 合格
JD11y | 节段制作 | JD11y-GB-TP-2 | 20⊥16 | 280 | 280 | 2024-10-15 | 合格
JD11z | 节段制作 | JD11z-TP-1 | 20⊥16 | 2000 | 2000 | 2024-10-22 | 合格
JD11z | 节段制作 | JD11z-TP-2 | 20⊥16 | 2000 | 2000 | 2024-10-22 | 合格
JD11z | 节段制作 | JD11z-TP-3 | 20⊥16 | 2000 | 2000 | 2024-10-22 | 合格
JD11z | 节段制作 | JD11z-TP-4 | 20⊥16 | 2000 | 2000 | 2024-10-22 | 合格
JD11z | 节段制作 | JD11z-TP-5 | 20⊥16 | 2000 | 2000 | 2024-10-22 | 合格
JD11z | 节段制作 | JD11z-TP-6 | 20⊥16 | 2000 | 2000 | 2024-10-22 | 合格
JD11z | 节段制作 | JD11z-TP-7 | 20⊥16 | 2000 | 2000 | 2024-10-22 | 合格
JD11z | 节段制作 | JD11z-TP-8 | 20⊥16 | 2000 | 2000 | 2024-10-22 | 合格
JD11z | 节段制作 | JD11z-TP-9 | 20⊥16 | 2000 | 2000 | 2024-10-22 | 合格
JD11z | 节段制作 | JD11z-TP-10 | 20⊥16 | 2000 | 2000 | 2024-10-22 | 合格
JD11z | 节段制作 | JD11z-TP-11 | 20⊥16 | 2000 | 2000 | 2024-10-22 | 合格
JD11z | 节段制作 | JD11z-TP-16 | 20⊥16 | 2000 | 2000 | 2024-10-22 | 合格
JD11z | 节段制作 | JD11z-TP-17 | 20⊥16 | 2000 | 2000 | 2024-10-22 | 合格
JD11z | 节段制作 | JD11z-TP-18 | 20⊥16 | 2000 | 2000 | 2024-10-22 | 合格
JD11z | 节段制作 | JD11z-TP-19 | 20⊥16 | 2000 | 2000 | 2024-10-22 | 合格
JD11z | 节段制作 | JD11z-TP-12 | 20⊥16 | 493 | 493 | 2024-10-22 | 合格
JD11z | 节段制作 | JD11z-TP-13 | 20⊥16 | 493 | 493 | 2024-10-22 | 合格
JD11z | 节段制作 | JD11z-TP-14 | 20⊥16 | 493 | 493 | 2024-10-22 | 合格
JD11z | 节段制作 | JD11z-TP-15 | 20⊥16 | 493 | 493 | 2024-10-22 | 合格
JD11z | 节段制作 | JD11z-DG-TP-1 | 20⊥16 | 9967 | 9967 | 2024-10-22 | 合格
JD11z | 节段制作 | JD11z-DG-TP-2 | 20⊥16 | 3162 | 3162 | 2024-10-22 | 合格
JD11z | 节段制作 | JD11z-DG-TP-3 | 20⊥16 | 3162 | 3162 | 2024-10-22 | 合格
JD11z | 节段制作 | JD11z-DG-TP-4 | 20⊥16 | 8434 | 8434 | 2024-10-22 | 合格
JD11z | 节段制作 | JD11z-DJ1-TP-1 | 20⊥16 | 230 | 230 | 2024-10-22 | 合格
JD11z | 节段制作 | JD11z-DJ1-TP-2 | 20⊥16 | 230 | 230 | 2024-10-22 | 合格
JD11z | 节段制作 | JD11z-DJ1-TP-3 | 20⊥16 | 2084 | 2084 | 2024-10-22 | 合格
JD11z | 节段制作 | JD11z-DJ1-TP-4 | 20⊥16 | 2084 | 2084 | 2024-10-22 | 合格
JD11z | 节段制作 | JD11z-DJ1-TP-5 | 20⊥16 | 280 | 280 | 2024-10-22 | 合格
JD11z | 节段制作 | JD11z-DJ1-TP-6 | 20⊥16 | 280 | 280 | 2024-10-22 | 合格
JD11z | 节段制作 | JD11z-DJ2-TP-1 | 20⊥16 | 230 | 230 | 2024-10-22 | 合格
JD11z | 节段制作 | JD11z-DJ2-TP-2 | 20⊥16 | 230 | 230 | 2024-10-22 | 合格
JD11z | 节段制作 | JD11z-DJ2-TP-3 | 20⊥16 | 2084 | 2084 | 2024-10-22 | 合格
JD11z | 节段制作 | JD11z-DJ2-TP-4 | 20⊥16 | 2084 | 2084 | 2024-10-22 | 合格
JD11z | 节段制作 | JD11z-DJ2-TP-5 | 20⊥16 | 280 | 280 | 2024-10-22 | 合格
JD11z | 节段制作 | JD11z-DJ2-TP-6 | 20⊥16 | 280 | 280 | 2024-10-22 | 合格
JD11z | 节段制作 | JD11z-DJ7-TP-1 | 20⊥16 | 230 | 230 | 2024-10-22 | 合格
JD11z | 节段制作 | JD11z-DJ7-TP-2 | 20⊥16 | 230 | 230 | 2024-10-22 | 合格
JD11z | 节段制作 | JD11z-DJ7-TP-3 | 20⊥16 | 2084 | 2084 | 2024-10-22 | 合格
JD11z | 节段制作 | JD11z-DJ7-TP-4 | 20⊥16 | 2084 | 2084 | 2024-10-22 | 合格
JD11z | 节段制作 | JD11z-DJ7-TP-5 | 20⊥16 | 280 | 280 | 2024-10-22 | 合格
JD11z | 节段制作 | JD11z-DJ7-TP-6 | 20⊥16 | 280 | 280 | 2024-10-22 | 合格
JD11z | 节段制作 | JD11z-DJ8-TP-1 | 20⊥16 | 230 | 230 | 2024-10-22 | 合格
JD11z | 节段制作 | JD11z-DJ8-TP-2 | 20⊥16 | 230 | 230 | 2024-10-22 | 合格
JD11z | 节段制作 | JD11z-DJ8-TP-3 | 20⊥16 | 2084 | 2084 | 2024-10-22 | 合格
JD11z | 节段制作 | JD11z-DJ8-TP-4 | 20⊥16 | 2084 | 2084 | 2024-10-22 | 合格
JD11z | 节段制作 | JD11z-DJ8-TP-5 | 20⊥16 | 280 | 280 | 2024-10-22 | 合格
JD11z | 节段制作 | JD11z-DJ8-TP-6 | 20⊥16 | 280 | 280 | 2024-10-22 | 合格
JD11z | 节段制作 | JD11z-DJ3-TP-1 | 20⊥16 | 200 | 200 | 2024-10-22 | 合格
JD11z | 节段制作 | JD11z-DJ3-TP-2 | 20⊥16 | 200 | 200 | 2024-10-22 | 合格
JD11z | 节段制作 | JD11z-DJ3-TP-3 | 20⊥16 | 2084 | 2084 | 2024-10-22 | 合格
JD11z | 节段制作 | JD11z-DJ3-TP-4 | 20⊥16 | 2084 | 2084 | 2024-10-22 | 合格
JD11z | 节段制作 | JD11z-DJ3-TP-5 | 20⊥16 | 250 | 250 | 2024-10-22 | 合格
JD11z | 节段制作 | JD11z-DJ3-TP-6 | 20⊥16 | 250 | 250 | 2024-10-22 | 合格
JD11z | 节段制作 | JD11z-DJ4-TP-1 | 20⊥16 | 200 | 200 | 2024-10-22 | 合格
JD11z | 节段制作 | JD11z-DJ4-TP-2 | 20⊥16 | 200 | 200 | 2024-10-22 | 合格
JD11z | 节段制作 | JD11z-DJ4-TP-3 | 20⊥16 | 2084 | 2084 | 2024-10-22 | 合格
JD11z | 节段制作 | JD11z-DJ4-TP-4 | 20⊥16 | 2084 | 2084 | 2024-10-22 | 合格
JD11z | 节段制作 | JD11z-DJ4-TP-5 | 20⊥16 | 250 | 250 | 2024-10-22 | 合格
JD11z | 节段制作 | JD11z-DJ4-TP-6 | 20⊥16 | 250 | 250 | 2024-10-22 | 合格
JD11z | 节段制作 | JD11z-DJ5-TP-1 | 20⊥16 | 200 | 200 | 2024-10-22 | 合格
JD11z | 节段制作 | JD11z-DJ5-TP-2 | 20⊥16 | 200 | 200 | 2024-10-22 | 合格
JD11z | 节段制作 | JD11z-DJ5-TP-3 | 20⊥16 | 2084 | 2084 | 2024-10-22 | 合格
JD11z | 节段制作 | JD11z-DJ5-TP-4 | 20⊥16 | 2084 | 2084 | 2024-10-22 | 合格
JD11z | 节段制作 | JD11z-DJ5-TP-5 | 20⊥16 | 250 | 250 | 2024-10-22 | 合格
JD11z | 节段制作 | JD11z-DJ5-TP-6 | 20⊥16 | 250 | 250 | 2024-10-22 | 合格
JD11z | 节段制作 | JD11z-DJ6-TP-1 | 20⊥16 | 200 | 200 | 2024-10-22 | 合格
JD11z | 节段制作 | JD11z-DJ6-TP-2 | 20⊥16 | 200 | 200 | 2024-10-22 | 合格
JD11z | 节段制作 | JD11z-DJ6-TP-3 | 20⊥16 | 2084 | 2084 | 2024-10-22 | 合格
JD11z | 节段制作 | JD11z-DJ6-TP-4 | 20⊥16 | 2084 | 2084 | 2024-10-22 | 合格
JD11z | 节段制作 | JD11z-DJ6-TP-5 | 20⊥16 | 250 | 250 | 2024-10-22 | 合格
JD11z | 节段制作 | JD11z-DJ6-TP-6 | 20⊥16 | 250 | 250 | 2024-10-22 | 合格
JD11z | 节段制作 | JD11z-GB-TP-1 | 20⊥16 | 280 | 280 | 2024-10-22 | 合格
JD11z | 节段制作 | JD11z-GB-TP-2 | 20⊥16 | 280 | 280 | 2024-10-22 | 合格
JD1y | 节段制作 | JD1y-TP-1 | 20⊥16 | 2000 | 2000 | 2024-10-18 | 合格
JD1y | 节段制作 | JD1y-TP-2 | 20⊥16 | 2000 | 2000 | 2024-10-18 | 合格
JD1y | 节段制作 | JD1y-TP-3 | 20⊥16 | 2000 | 2000 | 2024-10-18 | 合格
JD1y | 节段制作 | JD1y-TP-4 | 20⊥16 | 2000 | 2000 | 2024-10-18 | 合格
JD1y | 节段制作 | JD1y-TP-5 | 20⊥16 | 2000 | 2000 | 2024-10-18 | 合格
JD1y | 节段制作 | JD1y-TP-6 | 20⊥16 | 2000 | 2000 | 2024-10-18 | 合格
JD1y | 节段制作 | JD1y-TP-7 | 20⊥16 | 2000 | 2000 | 2024-10-18 | 合格
JD1y | 节段制作 | JD1y-TP-8 | 20⊥16 | 2000 | 2000 | 2024-10-18 | 合格
JD1y | 节段制作 | JD1y-TP-9 | 20⊥16 | 2000 | 2000 | 2024-10-18 | 合格
JD1y | 节段制作 | JD1y-TP-10 | 20⊥16 | 2000 | 2000 | 2024-10-18 | 合格
JD1y | 节段制作 | JD1y-TP-11 | 20⊥16 | 2000 | 2000 | 2024-10-18 | 合格
JD1y | 节段制作 | JD1y-TP-16 | 20⊥16 | 2000 | 2000 | 2024-10-18 | 合格
JD1y | 节段制作 | JD1y-TP-17 | 20⊥16 | 2000 | 2000 | 2024-10-18 | 合格
JD1y | 节段制作 | JD1y-TP-18 | 20⊥16 | 2000 | 2000 | 2024-10-18 | 合格
JD1y | 节段制作 | JD1y-TP-19 | 20⊥16 | 2000 | 2000 | 2024-10-18 | 合格
JD1y | 节段制作 | JD1y-TP-12 | 20⊥16 | 493 | 493 | 2024-10-18 | 合格
JD1y | 节段制作 | JD1y-TP-13 | 20⊥16 | 493 | 493 | 2024-10-18 | 合格
JD1y | 节段制作 | JD1y-TP-14 | 20⊥16 | 493 | 493 | 2024-10-18 | 合格
JD1y | 节段制作 | JD1y-TP-15 | 20⊥16 | 493 | 493 | 2024-10-18 | 合格
JD1y | 节段制作 | JD1y-DG-TP-1 | 20⊥16 | 9967 | 9967 | 2024-10-18 | 合格
JD1y | 节段制作 | JD1y-DG-TP-2 | 20⊥16 | 3162 | 3162 | 2024-10-18 | 合格
JD1y | 节段制作 | JD1y-DG-TP-3 | 20⊥16 | 3162 | 3162 | 2024-10-18 | 合格
JD1y | 节段制作 | JD1y-DG-TP-4 | 20⊥16 | 8434 | 8434 | 2024-10-18 | 合格
JD1y | 节段制作 | JD1y-DJ1-TP-1 | 20⊥16 | 230 | 230 | 2024-10-18 | 合格
JD1y | 节段制作 | JD1y-DJ1-TP-2 | 20⊥16 | 230 | 230 | 2024-10-18 | 合格
JD1y | 节段制作 | JD1y-DJ1-TP-3 | 20⊥16 | 2084 | 2084 | 2024-10-18 | 合格
JD1y | 节段制作 | JD1y-DJ1-TP-4 | 20⊥16 | 2084 | 2084 | 2024-10-18 | 合格
JD1y | 节段制作 | JD1y-DJ1-TP-5 | 20⊥16 | 280 | 280 | 2024-10-18 | 合格
JD1y | 节段制作 | JD1y-DJ1-TP-6 | 20⊥16 | 280 | 280 | 2024-10-18 | 合格
JD1y | 节段制作 | JD1y-DJ2-TP-1 | 20⊥16 | 230 | 230 | 2024-10-18 | 合格
JD1y | 节段制作 | JD1y-DJ2-TP-2 | 20⊥16 | 230 | 230 | 2024-10-18 | 合格
JD1y | 节段制作 | JD1y-DJ2-TP-3 | 20⊥16 | 2084 | 2084 | 2024-10-18 | 合格
JD1y | 节段制作 | JD1y-DJ2-TP-4 | 20⊥16 | 2084 | 2084 | 2024-10-18 | 合格
JD1y | 节段制作 | JD1y-DJ2-TP-5 | 20⊥16 | 280 | 280 | 2024-10-18 | 合格
JD1y | 节段制作 | JD1y-DJ2-TP-6 | 20⊥16 | 280 | 280 | 2024-10-18 | 合格
JD1y | 节段制作 | JD1y-DJ7-TP-1 | 20⊥16 | 230 | 230 | 2024-10-18 | 合格
JD1y | 节段制作 | JD1y-DJ7-TP-2 | 20⊥16 | 230 | 230 | 2024-10-18 | 合格
JD1y | 节段制作 | JD1y-DJ7-TP-3 | 20⊥16 | 2084 | 2084 | 2024-10-18 | 合格
JD1y | 节段制作 | JD1y-DJ7-TP-4 | 20⊥16 | 2084 | 2084 | 2024-10-18 | 合格
JD1y | 节段制作 | JD1y-DJ7-TP-5 | 20⊥16 | 280 | 280 | 2024-10-18 | 合格
JD1y | 节段制作 | JD1y-DJ7-TP-6 | 20⊥16 | 280 | 280 | 2024-10-18 | 合格
JD1y | 节段制作 | JD1y-DJ8-TP-1 | 20⊥16 | 230 | 230 | 2024-10-18 | 合格
JD1y | 节段制作 | JD1y-DJ8-TP-2 | 20⊥16 | 230 | 230 | 2024-10-18 | 合格
JD1y | 节段制作 | JD1y-DJ8-TP-3 | 20⊥16 | 2084 | 2084 | 2024-10-18 | 合格
JD1y | 节段制作 | JD1y-DJ8-TP-4 | 20⊥16 | 2084 | 2084 | 2024-10-18 | 合格
JD1y | 节段制作 | JD1y-DJ8-TP-5 | 20⊥16 | 280 | 280 | 2024-10-18 | 合格
JD1y | 节段制作 | JD1y-DJ8-TP-6 | 20⊥16 | 280 | 280 | 2024-10-18 | 合格
JD1y | 节段制作 | JD1y-DJ3-TP-1 | 20⊥16 | 200 | 200 | 2024-10-18 | 合格
JD1y | 节段制作 | JD1y-DJ3-TP-2 | 20⊥16 | 200 | 200 | 2024-10-18 | 合格
JD1y | 节段制作 | JD1y-DJ3-TP-3 | 20⊥16 | 2084 | 2084 | 2024-10-18 | 合格
JD1y | 节段制作 | JD1y-DJ3-TP-4 | 20⊥16 | 2084 | 2084 | 2024-10-18 | 合格
JD1y | 节段制作 | JD1y-DJ3-TP-5 | 20⊥16 | 250 | 250 | 2024-10-18 | 合格
JD1y | 节段制作 | JD1y-DJ3-TP-6 | 20⊥16 | 250 | 250 | 2024-10-18 | 合格
JD1y | 节段制作 | JD1y-DJ4-TP-1 | 20⊥16 | 200 | 200 | 2024-10-18 | 合格
JD1y | 节段制作 | JD1y-DJ4-TP-2 | 20⊥16 | 200 | 200 | 2024-10-18 | 合格
JD1y | 节段制作 | JD1y-DJ4-TP-3 | 20⊥16 | 2084 | 2084 | 2024-10-18 | 合格
JD1y | 节段制作 | JD1y-DJ4-TP-4 | 20⊥16 | 2084 | 2084 | 2024-10-18 | 合格
JD1y | 节段制作 | JD1y-DJ4-TP-5 | 20⊥16 | 250 | 250 | 2024-10-18 | 合格
JD1y | 节段制作 | JD1y-DJ4-TP-6 | 20⊥16 | 250 | 250 | 2024-10-18 | 合格
JD1y | 节段制作 | JD1y-DJ5-TP-1 | 20⊥16 | 200 | 200 | 2024-10-18 | 合格
JD1y | 节段制作 | JD1y-DJ5-TP-2 | 20⊥16 | 200 | 200 | 2024-10-18 | 合格
JD1y | 节段制作 | JD1y-DJ5-TP-3 | 20⊥16 | 2084 | 2084 | 2024-10-18 | 合格
JD1y | 节段制作 | JD1y-DJ5-TP-4 | 20⊥16 | 2084 | 2084 | 2024-10-18 | 合格
JD1y | 节段制作 | JD1y-DJ5-TP-5 | 20⊥16 | 250 | 250 | 2024-10-18 | 合格
JD1y | 节段制作 | JD1y-DJ5-TP-6 | 20⊥16 | 250 | 250 | 2024-10-18 | 合格
JD1y | 节段制作 | JD1y-DJ6-TP-1 | 20⊥16 | 200 | 200 | 2024-10-18 | 合格
JD1y | 节段制作 | JD1y-DJ6-TP-2 | 20⊥16 | 200 | 200 | 2024-10-18 | 合格
JD1y | 节段制作 | JD1y-DJ6-TP-3 | 20⊥16 | 2084 | 2084 | 2024-10-18 | 合格
JD1y | 节段制作 | JD1y-DJ6-TP-4 | 20⊥16 | 2084 | 2084 | 2024-10-18 | 合格
JD1y | 节段制作 | JD1y-DJ6-TP-5 | 20⊥16 | 250 | 250 | 2024-10-18 | 合格
JD1y | 节段制作 | JD1y-DJ6-TP-6 | 20⊥16 | 250 | 250 | 2024-10-18 | 合格
JD1y | 节段制作 | JD1y-GB-TP-1 | 20⊥16 | 280 | 280 | 2024-10-18 | 合格
JD1y | 节段制作 | JD1y-GB-TP-2 | 20⊥16 | 280 | 280 | 2024-10-18 | 合格
JD1z | 顶板单元 | JD1z-DB-TP-1 | 20⊥16 | 2000 | 2000 | 2024-08-25 | 合格
JD1z | 顶板单元 | JD1z-DB-TP-2 | 20⊥16 | 2000 | 2000 | 2024-08-25 | 合格
JD1z | 节段制作 | JD1z-TP-1 | 20⊥16 | 2000 | 2000 | 2024-10-21 | 合格
JD1z | 节段制作 | JD1z-TP-2 | 20⊥16 | 2000 | 2000 | 2024-10-21 | 合格
JD1z | 节段制作 | JD1z-TP-3 | 20⊥16 | 2000 | 2000 | 2024-10-21 | 合格
JD1z | 节段制作 | JD1z-TP-4 | 20⊥16 | 2000 | 2000 | 2024-10-21 | 合格
JD1z | 节段制作 | JD1z-TP-5 | 20⊥16 | 2000 | 2000 | 2024-10-21 | 合格
JD1z | 节段制作 | JD1z-TP-6 | 20⊥16 | 2000 | 2000 | 2024-10-21 | 合格
JD1z | 节段制作 | JD1z-TP-7 | 20⊥16 | 2000 | 2000 | 2024-10-21 | 合格
JD1z | 节段制作 | JD1z-TP-8 | 20⊥16 | 2000 | 2000 | 2024-10-21 | 合格
JD1z | 节段制作 | JD1z-TP-9 | 20⊥16 | 2000 | 2000 | 2024-10-21 | 合格
JD1z | 节段制作 | JD1z-TP-10 | 20⊥16 | 2000 | 2000 | 2024-10-21 | 合格
JD1z | 节段制作 | JD1z-TP-11 | 20⊥16 | 2000 | 2000 | 2024-10-21 | 合格
JD1z | 节段制作 | JD1z-TP-16 | 20⊥16 | 2000 | 2000 | 2024-10-21 | 合格
JD1z | 节段制作 | JD1z-TP-17 | 20⊥16 | 2000 | 2000 | 2024-10-21 | 合格
JD1z | 节段制作 | JD1z-TP-18 | 20⊥16 | 2000 | 2000 | 2024-10-21 | 合格
JD1z | 节段制作 | JD1z-TP-19 | 20⊥16 | 2000 | 2000 | 2024-10-21 | 合格
JD1z | 节段制作 | JD1z-TP-12 | 20⊥16 | 493 | 493 | 2024-10-21 | 合格
JD1z | 节段制作 | JD1z-TP-13 | 20⊥16 | 493 | 493 | 2024-10-21 | 合格
JD1z | 节段制作 | JD1z-TP-14 | 20⊥16 | 493 | 493 | 2024-10-21 | 合格
JD1z | 节段制作 | JD1z-TP-15 | 20⊥16 | 493 | 493 | 2024-10-21 | 合格
JD1z | 节段制作 | JD1z-DG-TP-1 | 20⊥16 | 9967 | 9967 | 2024-10-21 | 合格
JD1z | 节段制作 | JD1z-DG-TP-2 | 20⊥16 | 3162 | 3162 | 2024-10-21 | 合格
JD1z | 节段制作 | JD1z-DG-TP-3 | 20⊥16 | 3162 | 3162 | 2024-10-21 | 合格
JD1z | 节段制作 | JD1z-DG-TP-4 | 20⊥16 | 8434 | 8434 | 2024-10-21 | 合格
JD1z | 节段制作 | JD1z-DJ1-TP-1 | 20⊥16 | 230 | 230 | 2024-10-21 | 合格
JD1z | 节段制作 | JD1z-DJ1-TP-2 | 20⊥16 | 230 | 230 | 2024-10-21 | 合格
JD1z | 节段制作 | JD1z-DJ1-TP-3 | 20⊥16 | 2084 | 2084 | 2024-10-21 | 合格
JD1z | 节段制作 | JD1z-DJ1-TP-4 | 20⊥16 | 2084 | 2084 | 2024-10-21 | 合格
JD1z | 节段制作 | JD1z-DJ1-TP-5 | 20⊥16 | 280 | 280 | 2024-10-21 | 合格
JD1z | 节段制作 | JD1z-DJ1-TP-6 | 20⊥16 | 280 | 280 | 2024-10-21 | 合格
JD1z | 节段制作 | JD1z-DJ2-TP-1 | 20⊥16 | 230 | 230 | 2024-10-21 | 合格
JD1z | 节段制作 | JD1z-DJ2-TP-2 | 20⊥16 | 230 | 230 | 2024-10-21 | 合格
JD1z | 节段制作 | JD1z-DJ2-TP-3 | 20⊥16 | 2084 | 2084 | 2024-10-21 | 合格
JD1z | 节段制作 | JD1z-DJ2-TP-4 | 20⊥16 | 2084 | 2084 | 2024-10-21 | 合格
JD1z | 节段制作 | JD1z-DJ2-TP-5 | 20⊥16 | 280 | 280 | 2024-10-21 | 合格
JD1z | 节段制作 | JD1z-DJ2-TP-6 | 20⊥16 | 280 | 280 | 2024-10-21 | 合格
JD1z | 节段制作 | JD1z-DJ7-TP-1 | 20⊥16 | 230 | 230 | 2024-10-21 | 合格
JD1z | 节段制作 | JD1z-DJ7-TP-2 | 20⊥16 | 230 | 230 | 2024-10-21 | 合格
JD1z | 节段制作 | JD1z-DJ7-TP-3 | 20⊥16 | 2084 | 2084 | 2024-10-21 | 合格
JD1z | 节段制作 | JD1z-DJ7-TP-4 | 20⊥16 | 2084 | 2084 | 2024-10-21 | 合格
JD1z | 节段制作 | JD1z-DJ7-TP-5 | 20⊥16 | 280 | 280 | 2024-10-21 | 合格
JD1z | 节段制作 | JD1z-DJ7-TP-6 | 20⊥16 | 280 | 280 | 2024-10-21 | 合格
JD1z | 节段制作 | JD1z-DJ8-TP-1 | 20⊥16 | 230 | 230 | 2024-10-21 | 合格
JD1z | 节段制作 | JD1z-DJ8-TP-2 | 20⊥16 | 230 | 230 | 2024-10-21 | 合格
JD1z | 节段制作 | JD1z-DJ8-TP-3 | 20⊥16 | 2084 | 2084 | 2024-10-21 | 合格
JD1z | 节段制作 | JD1z-DJ8-TP-4 | 20⊥16 | 2084 | 2084 | 2024-10-21 | 合格
JD1z | 节段制作 | JD1z-DJ8-TP-5 | 20⊥16 | 280 | 280 | 2024-10-21 | 合格
JD1z | 节段制作 | JD1z-DJ8-TP-6 | 20⊥16 | 280 | 280 | 2024-10-21 | 合格
JD1z | 节段制作 | JD1z-DJ3-TP-1 | 20⊥16 | 200 | 200 | 2024-10-21 | 合格
JD1z | 节段制作 | JD1z-DJ3-TP-2 | 20⊥16 | 200 | 200 | 2024-10-21 | 合格
JD1z | 节段制作 | JD1z-DJ3-TP-3 | 20⊥16 | 2084 | 2084 | 2024-10-21 | 合格
JD1z | 节段制作 | JD1z-DJ3-TP-4 | 20⊥16 | 2084 | 2084 | 2024-10-21 | 合格
JD1z | 节段制作 | JD1z-DJ3-TP-5 | 20⊥16 | 250 | 250 | 2024-10-21 | 合格
JD1z | 节段制作 | JD1z-DJ3-TP-6 | 20⊥16 | 250 | 250 | 2024-10-21 | 合格
JD1z | 节段制作 | JD1z-DJ4-TP-1 | 20⊥16 | 200 | 200 | 2024-10-21 | 合格
JD1z | 节段制作 | JD1z-DJ4-TP-2 | 20⊥16 | 200 | 200 | 2024-10-21 | 合格
JD1z | 节段制作 | JD1z-DJ4-TP-3 | 20⊥16 | 2084 | 2084 | 2024-10-21 | 合格
JD1z | 节段制作 | JD1z-DJ4-TP-4 | 20⊥16 | 2084 | 2084 | 2024-10-21 | 合格
JD1z | 节段制作 | JD1z-DJ4-TP-5 | 20⊥16 | 250 | 250 | 2024-10-21 | 合格
JD1z | 节段制作 | JD1z-DJ4-TP-6 | 20⊥16 | 250 | 250 | 2024-10-21 | 合格
JD1z | 节段制作 | JD1z-DJ5-TP-1 | 20⊥16 | 200 | 200 | 2024-10-21 | 合格
JD1z | 节段制作 | JD1z-DJ5-TP-2 | 20⊥16 | 200 | 200 | 2024-10-21 | 合格
JD1z | 节段制作 | JD1z-DJ5-TP-3 | 20⊥16 | 2084 | 2084 | 2024-10-21 | 合格
JD1z | 节段制作 | JD1z-DJ5-TP-4 | 20⊥16 | 2084 | 2084 | 2024-10-21 | 合格
JD1z | 节段制作 | JD1z-DJ5-TP-5 | 20⊥16 | 250 | 250 | 2024-10-21 | 合格
JD1z | 节段制作 | JD1z-DJ5-TP-6 | 20⊥16 | 250 | 250 | 2024-10-21 | 合格
JD1z | 节段制作 | JD1z-DJ6-TP-1 | 20⊥16 | 200 | 200 | 2024-10-21 | 合格
JD1z | 节段制作 | JD1z-DJ6-TP-2 | 20⊥16 | 200 | 200 | 2024-10-21 | 合格
JD1z | 节段制作 | JD1z-DJ6-TP-3 | 20⊥16 | 2084 | 2084 | 2024-10-21 | 合格
JD1z | 节段制作 | JD1z-DJ6-TP-4 | 20⊥16 | 2084 | 2084 | 2024-10-21 | 合格
JD1z | 节段制作 | JD1z-DJ6-TP-5 | 20⊥16 | 250 | 250 | 2024-10-21 | 合格
JD1z | 节段制作 | JD1z-DJ6-TP-6 | 20⊥16 | 250 | 250 | 2024-10-21 | 合格
JD1z | 节段制作 | JD1z-GB-TP-1 | 20⊥16 | 280 | 280 | 2024-10-21 | 合格
JD1z | 节段制作 | JD1z-GB-TP-2 | 20⊥16 | 280 | 280 | 2024-10-21 | 合格
JD2y | 节段制作 | JD2y-BC-1 | 16+16 | 16853 | 16853 | 2024-09-11 | 合格
JD2y | 节段制作 | JD2y-BC-2 | 16+16 | 16853 | 16853 | 2024-09-11 | 合格
JD2y | 节段制作 | JD2y-BC-3 | 16+16 | 16853 | 16853 | 2024-09-11 | 合格
JD2y | 节段制作 | JD2y-BC-4 | 16+16 | 16760 | 16760 | 2024-09-18 | 合格
JD2y | 节段制作 | JD2y-TP-1 | 20⊥16 | 2000 | 2000 | 2024-10-18 | 合格
JD2y | 节段制作 | JD2y-TP-2 | 20⊥20 | 2000 | 2000 | 2024-10-18 | 合格
JD2y | 节段制作 | JD2y-TP-3 | 16⊥16 | 2000 | 2000 | 2024-10-18 | 合格
JD2y | 节段制作 | JD2y-TP-4 | 16⊥16 | 2000 | 2000 | 2024-10-18 | 合格
JD2y | 节段制作 | JD2y-TP-5 | 16⊥16 | 2000 | 2000 | 2024-10-18 | 合格
JD2y | 节段制作 | JD2y-TP-6 | 20⊥16 | 2000 | 2000 | 2024-10-18 | 合格
JD2y | 节段制作 | JD2y-TP-7 | 20⊥20 | 2000 | 2000 | 2024-10-18 | 合格
JD2y | 节段制作 | JD2y-TP-8 | 16⊥16 | 2000 | 2000 | 2024-10-18 | 合格
JD2y | 节段制作 | JD2y-TP-9 | 16⊥16 | 2000 | 2000 | 2024-10-18 | 合格
JD2y | 节段制作 | JD2y-TP-10 | 16⊥16 | 2000 | 2000 | 2024-10-18 | 合格
JD2y | 节段制作 | JD2y-GB1-TP-1 | 20⊥16 | 280 | 280 | 2024-10-18 | 合格
JD2y | 节段制作 | JD2y-GB1-TP-2 | 20⊥16 | 280 | 280 | 2024-10-18 | 合格
JD2y | 节段制作 | JD2y-GB2-TP-1 | 20⊥16 | 280 | 280 | 2024-10-18 | 合格
JD2y | 节段制作 | JD2y-GB2-TP-2 | 20⊥16 | 280 | 280 | 2024-10-18 | 合格
JD2y | 节段制作 | JD2y-GB3-TP-1 | 20⊥16 | 280 | 280 | 2024-10-18 | 合格
JD2y | 节段制作 | JD2y-GB3-TP-2 | 20⊥16 | 280 | 280 | 2024-10-18 | 合格
JD2y | 节段制作 | JD2y-GB4-TP-1 | 20⊥16 | 280 | 280 | 2024-10-18 | 合格
JD2y | 节段制作 | JD2y-GB4-TP-2 | 20⊥16 | 280 | 280 | 2024-10-18 | 合格
JD2y | 节段制作 | JD2y-GB5-TP-1 | 20⊥16 | 280 | 280 | 2024-10-18 | 合格
JD2y | 节段制作 | JD2y-GB5-TP-2 | 20⊥16 | 280 | 280 | 2024-10-18 | 合格
JD2z | 节段制作 | JD2z-BC-1 | 16+16 | 16853 | 16853 | 2024-09-11 | 合格
JD2z | 节段制作 | JD2z-BC-2 | 16+16 | 16853 | 16853 | 2024-09-11 | 合格
JD2z | 节段制作 | JD2z-BC-3 | 16+16 | 16853 | 16853 | 2024-09-11 | 合格
JD2z | 节段制作 | JD2z-BC-4 | 16+16 | 16760 | 16760 | 2024-09-23 | 合格
JD2z | 节段制作 | JD2z-TP-1 | 20⊥16 | 2000 | 2000 | 2024-10-21 | 合格
JD2z | 节段制作 | JD2z-TP-2 | 20⊥20 | 2000 | 2000 | 2024-10-21 | 合格
JD2z | 节段制作 | JD2z-TP-3 | 16⊥16 | 2000 | 2000 | 2024-10-21 | 合格
JD2z | 节段制作 | JD2z-TP-4 | 16⊥16 | 2000 | 2000 | 2024-10-21 | 合格
JD2z | 节段制作 | JD2z-TP-5 | 16⊥16 | 2000 | 2000 | 2024-10-21 | 合格
JD2z | 节段制作 | JD2z-TP-6 | 20⊥16 | 2000 | 2000 | 2024-10-21 | 合格
JD2z | 节段制作 | JD2z-TP-7 | 20⊥20 | 2000 | 2000 | 2024-10-21 | 合格
JD2z | 节段制作 | JD2z-TP-8 | 16⊥16 | 2000 | 2000 | 2024-10-21 | 合格
JD2z | 节段制作 | JD2z-TP-9 | 16⊥16 | 2000 | 2000 | 2024-10-21 | 合格
JD2z | 节段制作 | JD2z-TP-10 | 16⊥16 | 2000 | 2000 | 2024-10-21 | 合格
JD2z | 节段制作 | JD2z-GB1-TP-1 | 20⊥16 | 280 | 280 | 2024-10-21 | 合格
JD2z | 节段制作 | JD2z-GB1-TP-2 | 20⊥16 | 280 | 280 | 2024-10-21 | 合格
JD2z | 节段制作 | JD2z-GB2-TP-1 | 20⊥16 | 280 | 280 | 2024-10-21 | 合格
JD2z | 节段制作 | JD2z-GB2-TP-2 | 20⊥16 | 280 | 280 | 2024-10-21 | 合格
JD2z | 节段制作 | JD2z-GB3-TP-1 | 20⊥16 | 280 | 280 | 2024-10-21 | 合格
JD2z | 节段制作 | JD2z-GB3-TP-2 | 20⊥16 | 280 | 280 | 2024-10-21 | 合格
JD2z | 节段制作 | JD2z-GB4-TP-1 | 20⊥16 | 280 | 280 | 2024-10-21 | 合格
JD2z | 节段制作 | JD2z-GB4-TP-2 | 20⊥16 | 280 | 280 | 2024-10-21 | 合格
JD2z | 节段制作 | JD2z-GB5-TP-1 | 20⊥16 | 280 | 280 | 2024-10-21 | 合格
JD2z | 节段制作 | JD2z-GB5-TP-2 | 20⊥16 | 280 | 280 | 2024-10-21 | 合格
JD3y | 顶板单元 | JD3y-DB1-BC-1 | 20+16 | 2211 | 2211 | 2024-08-31 | 合格
JD3y | 顶板单元 | JD3y-DB2-BC-1 | 20+16 | 2396 | 2396 | 2024-08-31 | 不合格 |  |  |  | H0+2.5 | 14 | 112 | 1920 | 0 | 212 | 2024-09-01
JD3y | 顶板单元 | JD3y-DB3-BC-1 | 20+16 | 2396 | 2396 | 2024-08-31 | 合格
JD3y | 顶板单元 | JD3y-DB4-BC-1 | 20+16 | 1196 | 1196 | 2024-08-31 | 合格
JD3y | 顶板单元 | JD3y-DB5-BC-1 | 20+16 | 2596 | 2596 | 2024-08-31 | 合格
JD3y | 顶板单元 | JD3y-DB6-BC-1 | 20+16 | 2211 | 2211 | 2024-08-31 | 合格
JD3y | 底板单元 | JD3y-BB1-BC-1 | 16+20 | 2233 | 2233 | 2024-09-04 | 合格
JD3y | 底板单元 | JD3y-BB4-BC-1 | 16+20 | 2233 | 2233 | 2024-09-04 | 合格
JD3y | 底板单元 | JD3y-BB2-BC-1 | 16+20 | 2246 | 2246 | 2024-09-04 | 不合格 |  |  |  | H0+2.5 | 11 | 125 | 1460 | 0 | 225 | 2024-09-05
JD3y | 底板单元 | JD3y-BB3-BC-1 | 16+20 | 1796 | 1796 | 2024-09-04 | 合格
JD3y | 底板单元 | JD3y-BB1-BL1-BC-1 | 16+20 | 180 | 180 | 2024-09-04 | 合格
JD3y | 底板单元 | JD3y-BB1-BL2-BC-1 | 16+20 | 180 | 180 | 2024-09-04 | 合格
JD3y | 底板单元 | JD3y-BB1-BL3-BC-1 | 16+20 | 180 | 180 | 2024-09-04 | 合格
JD3y | 底板单元 | JD3y-BB1-BL4-BC-1 | 16+20 | 180 | 180 | 2024-09-04 | 合格
JD3y | 底板单元 | JD3y-BB1-BL5-BC-1 | 16+20 | 180 | 180 | 2024-09-04 | 合格
JD3y | 底板单元 | JD3y-BB1-BL1-BC-2 | 20+20 | 200 | 200 | 2024-09-04 | 合格
JD3y | 底板单元 | JD3y-BB1-BL2-BC-2 | 20+20 | 200 | 200 | 2024-09-04 | 合格
JD3y | 底板单元 | JD3y-BB1-BL3-BC-2 | 20+20 | 200 | 200 | 2024-09-04 | 合格
JD3y | 底板单元 | JD3y-BB1-BL4-BC-2 | 20+20 | 200 | 200 | 2024-09-04 | 合格
JD3y | 底板单元 | JD3y-BB1-BL5-BC-2 | 20+20 | 200 | 200 | 2024-09-04 | 合格
JD3y | 底板单元 | JD3y-BB4-BL1-BC-1 | 16+20 | 180 | 180 | 2024-09-04 | 合格
JD3y | 底板单元 | JD3y-BB4-BL2-BC-1 | 16+20 | 180 | 180 | 2024-09-04 | 合格
JD3y | 底板单元 | JD3y-BB4-BL3-BC-1 | 16+20 | 180 | 180 | 2024-09-04 | 合格
JD3y | 底板单元 | JD3y-BB4-BL4-BC-1 | 16+20 | 180 | 180 | 2024-09-04 | 合格
JD3y | 底板单元 | JD3y-BB4-BL5-BC-1 | 16+20 | 180 | 180 | 2024-09-04 | 合格
JD3y | 底板单元 | JD3y-BB4-BL1-BC-2 | 20+20 | 200 | 200 | 2024-09-04 | 合格
JD3y | 底板单元 | JD3y-BB4-BL2-BC-2 | 20+20 | 200 | 200 | 2024-09-04 | 合格
JD3y | 底板单元 | JD3y-BB4-BL3-BC-2 | 20+20 | 200 | 200 | 2024-09-04 | 合格
JD3y | 底板单元 | JD3y-BB4-BL4-BC-2 | 20+20 | 200 | 200 | 2024-09-04 | 合格
JD3y | 底板单元 | JD3y-BB4-BL5-BC-2 | 20+20 | 200 | 200 | 2024-09-04 | 合格
JD3y | 底板单元 | JD3y-BB2-BL1-BC-1 | 16+20 | 180 | 180 | 2024-09-04 | 合格
JD3y | 底板单元 | JD3y-BB2-BL2-BC-1 | 16+20 | 180 | 180 | 2024-09-04 | 合格
JD3y | 底板单元 | JD3y-BB2-BL3-BC-1 | 16+20 | 180 | 180 | 2024-09-04 | 合格
JD3y | 底板单元 | JD3y-BB2-BL4-BC-1 | 16+20 | 180 | 180 | 2024-09-04 | 合格
JD3y | 底板单元 | JD3y-BB2-BL1-BC-2 | 20+20 | 200 | 200 | 2024-09-04 | 合格
JD3y | 底板单元 | JD3y-BB2-BL2-BC-2 | 20+20 | 200 | 200 | 2024-09-04 | 合格
JD3y | 底板单元 | JD3y-BB2-BL3-BC-2 | 20+20 | 200 | 200 | 2024-09-04 | 合格
JD3y | 底板单元 | JD3y-BB2-BL4-BC-2 | 20+20 | 200 | 200 | 2024-09-04 | 合格
JD3y | 底板单元 | JD3y-BB3-BL1-BC-1 | 16+20 | 180 | 180 | 2024-09-04 | 合格
JD3y | 底板单元 | JD3y-BB3-BL2-BC-1 | 16+20 | 180 | 180 | 2024-09-04 | 合格
JD3y | 底板单元 | JD3y-BB3-BL3-BC-1 | 16+20 | 180 | 180 | 2024-09-04 | 合格
JD3y | 底板单元 | JD3y-BB3-BL4-BC-1 | 16+20 | 180 | 180 | 2024-09-04 | 合格
JD3y | 底板单元 | JD3y-BB3-BL1-BC-2 | 20+20 | 200 | 200 | 2024-09-04 | 合格
JD3y | 底板单元 | JD3y-BB3-BL2-BC-2 | 20+20 | 200 | 200 | 2024-09-04 | 合格
JD3y | 底板单元 | JD3y-BB3-BL3-BC-2 | 20+20 | 200 | 200 | 2024-09-04 | 合格
JD3y | 底板单元 | JD3y-BB3-BL4-BC-2 | 20+20 | 200 | 200 | 2024-09-04 | 合格
JD3y | 腹板单元 | JD3y-FB1-BC-1 | 16+20 | 3068 | 3068 | 2024-09-02 | 合格
JD3y | 腹板单元 | JD3y-FB2-BC-1 | 16+20 | 3159 | 3159 | 2024-09-02 | 不合格 |  |  |  | H0+6 | 11 | 160 | 2256 | 0 | 260 | 2024-09-03
JD3y | 腹板单元 | JD3y-ZF-BC-1 | 16+20 | 3159 | 3159 | 2024-09-02 | 合格
JD3y | 节段制作 | JD3y-BC-1 | 16+16 | 16853 | 16853 | 2024-09-12 | 合格
JD3y | 节段制作 | JD3y-BC-2 | 16+16 | 16853 | 16853 | 2024-09-12 | 合格
JD3y | 节段制作 | JD3y-BC-3 | 16+16 | 16853 | 16853 | 2024-09-12 | 合格
JD3y | 节段制作 | JD3y-BC-4 | 16+16 | 16760 | 16760 | 2024-09-19 | 合格
JD3y | 节段制作 | JD3y-TP-1 | 20⊥16 | 2000 | 2000 | 2024-10-19 | 合格
JD3y | 节段制作 | JD3y-TP-2 | 20⊥20 | 2000 | 2000 | 2024-10-19 | 合格
JD3y | 节段制作 | JD3y-TP-3 | 16⊥16 | 2000 | 2000 | 2024-10-19 | 合格
JD3y | 节段制作 | JD3y-TP-4 | 16⊥16 | 2000 | 2000 | 2024-10-19 | 合格
JD3y | 节段制作 | JD3y-TP-5 | 16⊥16 | 2000 | 2000 | 2024-10-19 | 合格
JD3y | 节段制作 | JD3y-TP-6 | 20⊥16 | 2000 | 2000 | 2024-10-19 | 合格
JD3y | 节段制作 | JD3y-TP-7 | 20⊥20 | 2000 | 2000 | 2024-10-19 | 合格
JD3y | 节段制作 | JD3y-TP-8 | 16⊥16 | 2000 | 2000 | 2024-10-19 | 合格
JD3y | 节段制作 | JD3y-TP-9 | 16⊥16 | 2000 | 2000 | 2024-10-19 | 合格
JD3y | 节段制作 | JD3y-TP-10 | 16⊥16 | 2000 | 2000 | 2024-10-19 | 合格
JD3y | 节段制作 | JD3y-GB1-TP-1 | 20⊥16 | 280 | 280 | 2024-10-19 | 合格
JD3y | 节段制作 | JD3y-GB1-TP-2 | 20⊥16 | 280 | 280 | 2024-10-19 | 合格
JD3y | 节段制作 | JD3y-GB2-TP-1 | 20⊥16 | 280 | 280 | 2024-10-19 | 合格
JD3y | 节段制作 | JD3y-GB2-TP-2 | 20⊥16 | 280 | 280 | 2024-10-19 | 合格
JD3y | 节段制作 | JD3y-GB3-TP-1 | 20⊥16 | 280 | 280 | 2024-10-19 | 合格
JD3y | 节段制作 | JD3y-GB3-TP-2 | 20⊥16 | 280 | 280 | 2024-10-19 | 合格
JD3y | 节段制作 | JD3y-GB4-TP-1 | 20⊥16 | 280 | 280 | 2024-10-19 | 合格
JD3y | 节段制作 | JD3y-GB4-TP-2 | 20⊥16 | 280 | 280 | 2024-10-19 | 合格
JD3y | 节段制作 | JD3y-GB5-TP-1 | 20⊥16 | 280 | 280 | 2024-10-19 | 合格
JD3y | 节段制作 | JD3y-GB5-TP-2 | 20⊥16 | 280 | 280 | 2024-10-19 | 合格
JD3y | 节段制作 | JD3y-GB6-TP-1 | 20⊥16 | 280 | 280 | 2024-10-19 | 合格
JD3y | 节段制作 | JD3y-GB6-TP-2 | 20⊥16 | 280 | 280 | 2024-10-19 | 合格
JD3z | 顶板单元 | JD3z-DB1-BC-1 | 20+16 | 2211 | 2211 | 2024-08-26 | 合格
JD3z | 顶板单元 | JD3z-DB2-BC-1 | 20+16 | 2396 | 2396 | 2024-08-26 | 不合格 |  |  |  | H0+6 | 12 | 80 | 1520 | 0 | 180 | 2024-08-27
JD3z | 顶板单元 | JD3z-DB3-BC-1 | 20+16 | 2396 | 2396 | 2024-08-26 | 合格
JD3z | 顶板单元 | JD3z-DB4-BC-1 | 20+16 | 1196 | 1196 | 2024-08-26 | 合格
JD3z | 顶板单元 | JD3z-DB5-BC-1 | 20+16 | 2596 | 2596 | 2024-08-26 | 合格
JD3z | 顶板单元 | JD3z-DB6-BC-1 | 20+16 | 2211 | 2211 | 2024-08-26 | 合格
JD3z | 底板单元 | JD3z-BB1-BC-1 | 16+20 | 2233 | 2233 | 2024-08-30 | 合格
JD3z | 底板单元 | JD3z-BB4-BC-1 | 16+20 | 2233 | 2233 | 2024-08-30 | 合格
JD3z | 底板单元 | JD3z-BB2-BC-1 | 16+20 | 2246 | 2246 | 2024-08-30 | 合格
JD3z | 底板单元 | JD3z-BB3-BC-1 | 16+20 | 1796 | 1796 | 2024-08-30 | 合格
JD3z | 底板单元 | JD3z-BB1-BL1-BC-1 | 16+20 | 180 | 180 | 2024-08-30 | 合格
JD3z | 底板单元 | JD3z-BB1-BL2-BC-1 | 16+20 | 180 | 180 | 2024-08-30 | 合格
JD3z | 底板单元 | JD3z-BB1-BL3-BC-1 | 16+20 | 180 | 180 | 2024-08-30 | 合格
JD3z | 底板单元 | JD3z-BB1-BL4-BC-1 | 16+20 | 180 | 180 | 2024-08-30 | 合格
JD3z | 底板单元 | JD3z-BB1-BL5-BC-1 | 16+20 | 180 | 180 | 2024-08-30 | 合格
JD3z | 底板单元 | JD3z-BB1-BL1-BC-2 | 20+20 | 200 | 200 | 2024-08-30 | 合格
JD3z | 底板单元 | JD3z-BB1-BL2-BC-2 | 20+20 | 200 | 200 | 2024-08-30 | 合格
JD3z | 底板单元 | JD3z-BB1-BL3-BC-2 | 20+20 | 200 | 200 | 2024-08-30 | 合格
JD3z | 底板单元 | JD3z-BB1-BL4-BC-2 | 20+20 | 200 | 200 | 2024-08-30 | 合格
JD3z | 底板单元 | JD3z-BB1-BL5-BC-2 | 20+20 | 200 | 200 | 2024-08-30 | 合格
JD3z | 底板单元 | JD3z-BB4-BL1-BC-1 | 16+20 | 180 | 180 | 2024-08-30 | 合格
JD3z | 底板单元 | JD3z-BB4-BL2-BC-1 | 16+20 | 180 | 180 | 2024-08-30 | 合格
JD3z | 底板单元 | JD3z-BB4-BL3-BC-1 | 16+20 | 180 | 180 | 2024-08-30 | 合格
JD3z | 底板单元 | JD3z-BB4-BL4-BC-1 | 16+20 | 180 | 180 | 2024-08-30 | 合格
JD3z | 底板单元 | JD3z-BB4-BL5-BC-1 | 16+20 | 180 | 180 | 2024-08-30 | 合格
JD3z | 底板单元 | JD3z-BB4-BL1-BC-2 | 20+20 | 200 | 200 | 2024-08-30 | 合格
JD3z | 底板单元 | JD3z-BB4-BL2-BC-2 | 20+20 | 200 | 200 | 2024-08-30 | 合格
JD3z | 底板单元 | JD3z-BB4-BL3-BC-2 | 20+20 | 200 | 200 | 2024-08-30 | 合格
JD3z | 底板单元 | JD3z-BB4-BL4-BC-2 | 20+20 | 200 | 200 | 2024-08-30 | 合格
JD3z | 底板单元 | JD3z-BB4-BL5-BC-2 | 20+20 | 200 | 200 | 2024-08-30 | 合格
JD3z | 底板单元 | JD3z-BB2-BL1-BC-1 | 16+20 | 180 | 180 | 2024-08-30 | 合格
JD3z | 底板单元 | JD3z-BB2-BL2-BC-1 | 16+20 | 180 | 180 | 2024-08-30 | 合格
JD3z | 底板单元 | JD3z-BB2-BL3-BC-1 | 16+20 | 180 | 180 | 2024-08-30 | 合格
JD3z | 底板单元 | JD3z-BB2-BL4-BC-1 | 16+20 | 180 | 180 | 2024-08-30 | 合格
JD3z | 底板单元 | JD3z-BB2-BL1-BC-2 | 20+20 | 200 | 200 | 2024-08-30 | 合格
JD3z | 底板单元 | JD3z-BB2-BL2-BC-2 | 20+20 | 200 | 200 | 2024-08-30 | 合格
JD3z | 底板单元 | JD3z-BB2-BL3-BC-2 | 20+20 | 200 | 200 | 2024-08-30 | 合格
JD3z | 底板单元 | JD3z-BB2-BL4-BC-2 | 20+20 | 200 | 200 | 2024-08-30 | 合格
JD3z | 底板单元 | JD3z-BB3-BL1-BC-1 | 16+20 | 180 | 180 | 2024-08-30 | 合格
JD3z | 底板单元 | JD3z-BB3-BL2-BC-1 | 16+20 | 180 | 180 | 2024-08-30 | 合格
JD3z | 底板单元 | JD3z-BB3-BL3-BC-1 | 16+20 | 180 | 180 | 2024-08-30 | 合格
JD3z | 底板单元 | JD3z-BB3-BL4-BC-1 | 16+20 | 180 | 180 | 2024-08-30 | 合格
JD3z | 底板单元 | JD3z-BB3-BL1-BC-2 | 20+20 | 200 | 200 | 2024-08-30 | 合格
JD3z | 底板单元 | JD3z-BB3-BL2-BC-2 | 20+20 | 200 | 200 | 2024-08-30 | 合格
JD3z | 底板单元 | JD3z-BB3-BL3-BC-2 | 20+20 | 200 | 200 | 2024-08-30 | 合格
JD3z | 底板单元 | JD3z-BB3-BL4-BC-2 | 20+20 | 200 | 200 | 2024-08-30 | 合格
JD3z | 腹板单元 | JD3z-FB1-BC-1 | 16+20 | 3068 | 3068 | 2024-08-28 | 合格
JD3z | 腹板单元 | JD3z-FB2-BC-1 | 16+20 | 3159 | 3159 | 2024-08-28 | 合格
JD3z | 腹板单元 | JD3z-ZF-BC-1 | 16+20 | 3159 | 3159 | 2024-08-28 | 合格
JD3z | 节段制作 | JD3z-BC-1 | 16+16 | 16853 | 16853 | 2024-09-12 | 合格
JD3z | 节段制作 | JD3z-BC-2 | 16+16 | 16853 | 16853 | 2024-09-12 | 合格
JD3z | 节段制作 | JD3z-BC-3 | 16+16 | 16853 | 16853 | 2024-09-12 | 合格
JD3z | 节段制作 | JD3z-BC-4 | 16+16 | 16760 | 16760 | 2024-09-24 | 合格
JD3z | 节段制作 | JD3z-TP-1 | 20⊥16 | 2000 | 2000 | 2024-10-23 | 不合格 |  |  |  | SL+4.2 | 10 | 100 | 1640 | 0 | 200 | 2024-10-24
JD3z | 节段制作 | JD3z-TP-2 | 20⊥20 | 2000 | 2000 | 2024-10-23 | 合格
JD3z | 节段制作 | JD3z-TP-3 | 16⊥16 | 2000 | 2000 | 2024-10-23 | 合格
JD3z | 节段制作 | JD3z-TP-4 | 16⊥16 | 2000 | 2000 | 2024-10-23 | 合格
JD3z | 节段制作 | JD3z-TP-5 | 16⊥16 | 2000 | 2000 | 2024-10-23 | 合格
JD3z | 节段制作 | JD3z-TP-6 | 20⊥16 | 2000 | 2000 | 2024-10-23 | 合格
JD3z | 节段制作 | JD3z-TP-7 | 20⊥20 | 2000 | 2000 | 2024-10-23 | 合格
JD3z | 节段制作 | JD3z-TP-8 | 16⊥16 | 2000 | 2000 | 2024-10-23 | 合格
JD3z | 节段制作 | JD3z-TP-9 | 16⊥16 | 2000 | 2000 | 2024-10-23 | 合格
JD3z | 节段制作 | JD3z-TP-10 | 16⊥16 | 2000 | 2000 | 2024-10-23 | 合格
JD3z | 节段制作 | JD3z-GB1-TP-1 | 20⊥16 | 280 | 280 | 2024-10-23 | 合格
JD3z | 节段制作 | JD3z-GB1-TP-2 | 20⊥16 | 280 | 280 | 2024-10-23 | 合格
JD3z | 节段制作 | JD3z-GB2-TP-1 | 20⊥16 | 280 | 280 | 2024-10-23 | 合格
JD3z | 节段制作 | JD3z-GB2-TP-2 | 20⊥16 | 280 | 280 | 2024-10-23 | 合格
JD3z | 节段制作 | JD3z-GB3-TP-1 | 20⊥16 | 280 | 280 | 2024-10-23 | 合格
JD3z | 节段制作 | JD3z-GB3-TP-2 | 20⊥16 | 280 | 280 | 2024-10-23 | 合格
JD3z | 节段制作 | JD3z-GB4-TP-1 | 20⊥16 | 280 | 280 | 2024-10-23 | 合格
JD3z | 节段制作 | JD3z-GB4-TP-2 | 20⊥16 | 280 | 280 | 2024-10-23 | 合格
JD3z | 节段制作 | JD3z-GB5-TP-1 | 20⊥16 | 280 | 280 | 2024-10-23 | 合格
JD3z | 节段制作 | JD3z-GB5-TP-2 | 20⊥16 | 280 | 280 | 2024-10-23 | 合格
JD3z | 节段制作 | JD3z-GB6-TP-1 | 20⊥16 | 280 | 280 | 2024-10-23 | 合格
JD3z | 节段制作 | JD3z-GB6-TP-2 | 20⊥16 | 280 | 280 | 2024-10-23 | 合格
JD4y | 顶板单元 | JD4y-DB1-BC-1 | 20+16 | 2211 | 2211 | 2024-08-31 | 合格
JD4y | 顶板单元 | JD4y-DB2-BC-1 | 20+16 | 2396 | 2396 | 2024-08-31 | 合格
JD4y | 顶板单元 | JD4y-DB3-BC-1 | 20+16 | 2396 | 2396 | 2024-08-31 | 合格
JD4y | 顶板单元 | JD4y-DB4-BC-1 | 20+16 | 1196 | 1196 | 2024-08-31 | 合格
JD4y | 顶板单元 | JD4y-DB5-BC-1 | 20+16 | 2596 | 2596 | 2024-08-31 | 合格
JD4y | 顶板单元 | JD4y-DB6-BC-1 | 20+16 | 2211 | 2211 | 2024-08-31 | 合格
JD4y | 节段制作 | JD4y-BC-1 | 16+16 | 16853 | 16853 | 2024-09-12 | 合格
JD4y | 节段制作 | JD4y-BC-2 | 16+16 | 16853 | 16853 | 2024-09-12 | 不合格 |  |  |  | H0+6 | 14 | 600 | 4950/15050 | 0 | 700 | 2024-09-13
JD4y | 节段制作 | JD4y-BC-3 | 16+16 | 16853 | 16853 | 2024-09-12 | 合格
JD4y | 节段制作 | JD4y-BC-4 | 16+16 | 16760 | 16760 | 2024-09-19 | 合格
JD4y | 节段制作 | JD4y-TP-1 | 20⊥16 | 2000 | 2000 | 2024-10-21 | 合格
JD4y | 节段制作 | JD4y-TP-2 | 20⊥20 | 2000 | 2000 | 2024-10-21 | 合格
JD4y | 节段制作 | JD4y-TP-3 | 16⊥16 | 2000 | 2000 | 2024-10-21 | 合格
JD4y | 节段制作 | JD4y-TP-4 | 16⊥16 | 2000 | 2000 | 2024-10-21 | 合格
JD4y | 节段制作 | JD4y-TP-5 | 16⊥16 | 2000 | 2000 | 2024-10-21 | 合格
JD4y | 节段制作 | JD4y-TP-6 | 20⊥16 | 2000 | 2000 | 2024-10-21 | 合格
JD4y | 节段制作 | JD4y-TP-7 | 20⊥20 | 2000 | 2000 | 2024-10-21 | 合格
JD4y | 节段制作 | JD4y-TP-8 | 16⊥16 | 2000 | 2000 | 2024-10-21 | 合格
JD4y | 节段制作 | JD4y-TP-9 | 16⊥16 | 2000 | 2000 | 2024-10-21 | 合格
JD4y | 节段制作 | JD4y-TP-10 | 16⊥16 | 2000 | 2000 | 2024-10-21 | 合格
JD4y | 节段制作 | JD4y-GB1-TP-1 | 20⊥16 | 280 | 280 | 2024-10-21 | 合格
JD4y | 节段制作 | JD4y-GB1-TP-2 | 20⊥16 | 280 | 280 | 2024-10-21 | 合格
JD4y | 节段制作 | JD4y-GB2-TP-1 | 20⊥16 | 280 | 280 | 2024-10-21 | 合格
JD4y | 节段制作 | JD4y-GB2-TP-2 | 20⊥16 | 280 | 280 | 2024-10-21 | 合格
JD4y | 节段制作 | JD4y-GB3-TP-1 | 20⊥16 | 280 | 280 | 2024-10-21 | 合格
JD4y | 节段制作 | JD4y-GB3-TP-2 | 20⊥16 | 280 | 280 | 2024-10-21 | 合格
JD4y | 节段制作 | JD4y-GB4-TP-1 | 20⊥16 | 280 | 280 | 2024-10-21 | 合格
JD4y | 节段制作 | JD4y-GB4-TP-2 | 20⊥16 | 280 | 280 | 2024-10-21 | 合格
JD4y | 节段制作 | JD4y-GB5-TP-1 | 20⊥16 | 280 | 280 | 2024-10-21 | 合格
JD4y | 节段制作 | JD4y-GB5-TP-2 | 20⊥16 | 280 | 280 | 2024-10-21 | 合格
JD4y | 节段制作 | JD4y-GB6-TP-1 | 20⊥16 | 280 | 280 | 2024-10-21 | 合格
JD4y | 节段制作 | JD4y-GB6-TP-2 | 20⊥16 | 280 | 280 | 2024-10-21 | 合格
JD4y | 节段制作 | JD4y-GB7-TP-1 | 20⊥16 | 280 | 280 | 2024-10-21 | 合格
JD4y | 节段制作 | JD4y-GB7-TP-2 | 20⊥16 | 280 | 280 | 2024-10-21 | 合格
JD4y | 节段制作 | JD4y-GB8-TP-1 | 20⊥16 | 280 | 280 | 2024-10-21 | 合格
JD4y | 节段制作 | JD4y-GB8-TP-2 | 20⊥16 | 280 | 280 | 2024-10-21 | 合格
JD4y | 节段制作 | JD4y-ZG1-TP-1 | 28⊥20 | 3086 | 3086 | 2024-10-21 | 合格
JD4y | 节段制作 | JD4y-ZG1-TP-2 | 28⊥20 | 1892 | 1892 | 2024-10-21 | 合格
JD4y | 节段制作 | JD4y-ZG1-TP-3 | 28⊥20 | 1890 | 1890 | 2024-10-21 | 合格
JD4y | 节段制作 | JD4y-ZG1-TP-4 | 28⊥20 | 3084 | 3084 | 2024-10-21 | 合格
JD4y | 节段制作 | JD4y-ZG1-TP-6 | 28⊥20 | 3162 | 3162 | 2024-10-21 | 合格
JD4y | 节段制作 | JD4y-ZG1-TP-7 | 28⊥20 | 3068 | 3068 | 2024-10-21 | 不合格 |  |  |  | SL+2.8 | 11 | 105 | 2005 | 0 | 205 | 2024-10-22
JD4y | 节段制作 | JD4y-ZG1-TP-8 | 28⊥20 | 3068 | 3068 | 2024-10-21 | 合格
JD4y | 节段制作 | JD4y-ZG1-TP-9 | 28⊥20 | 3162 | 3162 | 2024-10-21 | 合格
JD4y | 节段制作 | JD4y-ZG1-TP-11 | 28⊥20 | 2192 | 2192 | 2024-10-21 | 合格
JD4y | 节段制作 | JD4y-ZG1-TP-12 | 28⊥20 | 2013 | 2013 | 2024-10-21 | 合格
JD4y | 节段制作 | JD4y-ZG1-TP-13 | 28⊥20 | 2015 | 2015 | 2024-10-21 | 合格
JD4y | 节段制作 | JD4y-ZG1-TP-14 | 28⊥20 | 2192 | 2192 | 2024-10-21 | 合格
JD4y | 节段制作 | JD4y-ZG2-TP-1 | 28⊥20 | 3086 | 3086 | 2024-10-21 | 合格
JD4y | 节段制作 | JD4y-ZG2-TP-2 | 28⊥20 | 1892 | 1892 | 2024-10-21 | 合格
JD4y | 节段制作 | JD4y-ZG2-TP-3 | 28⊥20 | 1890 | 1890 | 2024-10-21 | 合格
JD4y | 节段制作 | JD4y-ZG2-TP-4 | 28⊥20 | 3084 | 3084 | 2024-10-21 | 合格
JD4y | 节段制作 | JD4y-ZG2-TP-6 | 28⊥20 | 3162 | 3162 | 2024-10-21 | 合格
JD4y | 节段制作 | JD4y-ZG2-TP-7 | 28⊥20 | 3068 | 3068 | 2024-10-21 | 合格
JD4y | 节段制作 | JD4y-ZG2-TP-8 | 28⊥20 | 3068 | 3068 | 2024-10-21 | 合格
JD4y | 节段制作 | JD4y-ZG2-TP-9 | 28⊥20 | 3162 | 3162 | 2024-10-21 | 合格
JD4y | 节段制作 | JD4y-ZG2-TP-11 | 28⊥20 | 2192 | 2192 | 2024-10-21 | 合格
JD4y | 节段制作 | JD4y-ZG2-TP-12 | 28⊥20 | 2013 | 2013 | 2024-10-21 | 不合格 |  |  |  | SL+3.3 | 10 | 120 | 1150 | 0 | 220 | 2024-10-22
JD4y | 节段制作 | JD4y-ZG2-TP-13 | 28⊥20 | 2015 | 2015 | 2024-10-21 | 合格
JD4y | 节段制作 | JD4y-ZG2-TP-14 | 28⊥20 | 2192 | 2192 | 2024-10-21 | 合格
JD4y | 节段制作 | JD4y-ZG1-TP-5 | 20⊥20 | 280 | 280 | 2024-10-21 | 合格
JD4y | 节段制作 | JD4y-ZG1-TP-10 | 20⊥20 | 280 | 280 | 2024-10-21 | 合格
JD4y | 节段制作 | JD4y-ZG2-TP-5 | 20⊥20 | 280 | 280 | 2024-10-21 | 合格
JD4y | 节段制作 | JD4y-ZG2-TP-10 | 20⊥20 | 280 | 280 | 2024-10-21 | 合格
JD4y | 节段制作 | JD4y-ZG1-ZJ1-TP-1 | 36⊥28 | 2100 | 2100 | 2024-10-21 | 合格
JD4y | 节段制作 | JD4y-ZG1-ZJ1-TP-2 | 36⊥28 | 2100 | 2100 | 2024-10-21 | 合格
JD4y | 节段制作 | JD4y-ZG1-ZJ1-TP-3 | 36⊥20 | 350 | 350 | 2024-10-21 | 合格
JD4y | 节段制作 | JD4y-ZG1-ZJ1-TP-4 | 36⊥20 | 420 | 420 | 2024-10-21 | 合格
JD4y | 节段制作 | JD4y-ZG1-ZJ2-TP-1 | 36⊥28 | 2100 | 2100 | 2024-10-21 | 合格
JD4y | 节段制作 | JD4y-ZG1-ZJ2-TP-2 | 36⊥28 | 2100 | 2100 | 2024-10-21 | 合格
JD4y | 节段制作 | JD4y-ZG1-ZJ2-TP-3 | 36⊥20 | 350 | 350 | 2024-10-21 | 合格
JD4y | 节段制作 | JD4y-ZG1-ZJ2-TP-4 | 36⊥20 | 420 | 420 | 2024-10-21 | 合格
JD4y | 节段制作 | JD4y-ZG1-ZJ3-TP-1 | 36⊥28 | 2100 | 2100 | 2024-10-21 | 合格
JD4y | 节段制作 | JD4y-ZG1-ZJ3-TP-2 | 36⊥28 | 2100 | 2100 | 2024-10-21 | 合格
JD4y | 节段制作 | JD4y-ZG1-ZJ3-TP-3 | 36⊥20 | 350 | 350 | 2024-10-21 | 合格
JD4y | 节段制作 | JD4y-ZG1-ZJ3-TP-4 | 36⊥20 | 420 | 420 | 2024-10-21 | 合格
JD4y | 节段制作 | JD4y-ZG1-ZJ4-TP-1 | 36⊥28 | 2100 | 2100 | 2024-10-21 | 合格
JD4y | 节段制作 | JD4y-ZG1-ZJ4-TP-2 | 36⊥28 | 2100 | 2100 | 2024-10-21 | 合格
JD4y | 节段制作 | JD4y-ZG1-ZJ4-TP-3 | 36⊥20 | 350 | 350 | 2024-10-21 | 合格
JD4y | 节段制作 | JD4y-ZG1-ZJ4-TP-4 | 36⊥20 | 420 | 420 | 2024-10-21 | 合格
JD4y | 节段制作 | JD4y-ZG2-ZJ1-TP-1 | 36⊥28 | 2100 | 2100 | 2024-10-21 | 合格
JD4y | 节段制作 | JD4y-ZG2-ZJ1-TP-2 | 36⊥28 | 2100 | 2100 | 2024-10-21 | 合格
JD4y | 节段制作 | JD4y-ZG2-ZJ1-TP-3 | 36⊥20 | 350 | 350 | 2024-10-21 | 合格
JD4y | 节段制作 | JD4y-ZG2-ZJ1-TP-4 | 36⊥20 | 420 | 420 | 2024-10-21 | 合格
JD4y | 节段制作 | JD4y-ZG2-ZJ2-TP-1 | 36⊥28 | 2100 | 2100 | 2024-10-21 | 合格
JD4y | 节段制作 | JD4y-ZG2-ZJ2-TP-2 | 36⊥28 | 2100 | 2100 | 2024-10-21 | 合格
JD4y | 节段制作 | JD4y-ZG2-ZJ2-TP-3 | 36⊥20 | 350 | 350 | 2024-10-21 | 合格
JD4y | 节段制作 | JD4y-ZG2-ZJ2-TP-4 | 36⊥20 | 420 | 420 | 2024-10-21 | 合格
JD4y | 节段制作 | JD4y-ZG2-ZJ3-TP-1 | 36⊥28 | 2100 | 2100 | 2024-10-21 | 合格
JD4y | 节段制作 | JD4y-ZG2-ZJ3-TP-2 | 36⊥28 | 2100 | 2100 | 2024-10-21 | 不合格 |  |  |  | SL+1.8 | 18 | 150 | 1150 | 0 | 250 | 2024-10-22
JD4y | 节段制作 | JD4y-ZG2-ZJ3-TP-3 | 36⊥20 | 350 | 350 | 2024-10-21 | 合格
JD4y | 节段制作 | JD4y-ZG2-ZJ3-TP-4 | 36⊥20 | 420 | 420 | 2024-10-21 | 合格
JD4y | 节段制作 | JD4y-ZG2-ZJ4-TP-1 | 36⊥28 | 2100 | 2100 | 2024-10-21 | 合格
JD4y | 节段制作 | JD4y-ZG2-ZJ4-TP-2 | 36⊥28 | 2100 | 2100 | 2024-10-21 | 合格
JD4y | 节段制作 | JD4y-ZG2-ZJ4-TP-3 | 36⊥20 | 350 | 350 | 2024-10-21 | 合格
JD4y | 节段制作 | JD4y-ZG2-ZJ4-TP-4 | 36⊥20 | 420 | 420 | 2024-10-21 | 合格
JD4z | 顶板单元 | JD4z-DB1-BC-1 | 20+16 | 2211 | 2211 | 2024-08-26 | 合格
JD4z | 顶板单元 | JD4z-DB2-BC-1 | 20+16 | 2396 | 2396 | 2024-08-26 | 合格
JD4z | 顶板单元 | JD4z-DB3-BC-1 | 20+16 | 2396 | 2396 | 2024-08-26 | 合格
JD4z | 顶板单元 | JD4z-DB4-BC-1 | 20+16 | 1196 | 1196 | 2024-08-26 | 合格
JD4z | 顶板单元 | JD4z-DB5-BC-1 | 20+16 | 2596 | 2596 | 2024-08-26 | 不合格 |  |  |  | H0+3 | 15 | 100 | 2115 | 0 | 200 | 2024-08-27
JD4z | 顶板单元 | JD4z-DB6-BC-1 | 20+16 | 2211 | 2211 | 2024-08-26 | 合格
JD4z | 节段制作 | JD4z-BC-1 | 16+16 | 16853 | 16853 | 2024-09-12 | 合格
JD4z | 节段制作 | JD4z-BC-2 | 16+16 | 16853 | 16853 | 2024-09-12 | 合格
JD4z | 节段制作 | JD4z-BC-3 | 16+16 | 16853 | 16853 | 2024-09-12 | 不合格 |  |  |  | H0+3.5 | 11 | 855 | 7800/12650 | 0 | 955 | 2024-09-13
JD4z | 节段制作 | JD4z-BC-4 | 16+16 | 16760 | 16760 | 2024-09-24 | 合格
JD4z | 节段制作 | JD4z-TP-1 | 20⊥16 | 2000 | 2000 | 2024-10-25 | 合格
JD4z | 节段制作 | JD4z-TP-2 | 20⊥20 | 2000 | 2000 | 2024-10-25 | 合格
JD4z | 节段制作 | JD4z-TP-3 | 16⊥16 | 2000 | 2000 | 2024-10-25 | 合格
JD4z | 节段制作 | JD4z-TP-4 | 16⊥16 | 2000 | 2000 | 2024-10-25 | 合格
JD4z | 节段制作 | JD4z-TP-5 | 16⊥16 | 2000 | 2000 | 2024-10-25 | 合格
JD4z | 节段制作 | JD4z-TP-6 | 20⊥16 | 2000 | 2000 | 2024-10-25 | 合格
JD4z | 节段制作 | JD4z-TP-7 | 20⊥20 | 2000 | 2000 | 2024-10-25 | 合格
JD4z | 节段制作 | JD4z-TP-8 | 16⊥16 | 2000 | 2000 | 2024-10-25 | 合格
JD4z | 节段制作 | JD4z-TP-9 | 16⊥16 | 2000 | 2000 | 2024-10-25 | 合格
JD4z | 节段制作 | JD4z-TP-10 | 16⊥16 | 2000 | 2000 | 2024-10-25 | 合格
JD4z | 节段制作 | JD4z-GB1-TP-1 | 20⊥16 | 280 | 280 | 2024-10-25 | 合格
JD4z | 节段制作 | JD4z-GB1-TP-2 | 20⊥16 | 280 | 280 | 2024-10-25 | 合格
JD4z | 节段制作 | JD4z-GB2-TP-1 | 20⊥16 | 280 | 280 | 2024-10-25 | 合格
JD4z | 节段制作 | JD4z-GB2-TP-2 | 20⊥16 | 280 | 280 | 2024-10-25 | 合格
JD4z | 节段制作 | JD4z-GB3-TP-1 | 20⊥16 | 280 | 280 | 2024-10-25 | 合格
JD4z | 节段制作 | JD4z-GB3-TP-2 | 20⊥16 | 280 | 280 | 2024-10-25 | 合格
JD4z | 节段制作 | JD4z-GB4-TP-1 | 20⊥16 | 280 | 280 | 2024-10-25 | 合格
JD4z | 节段制作 | JD4z-GB4-TP-2 | 20⊥16 | 280 | 280 | 2024-10-25 | 合格
JD4z | 节段制作 | JD4z-GB5-TP-1 | 20⊥16 | 280 | 280 | 2024-10-25 | 合格
JD4z | 节段制作 | JD4z-GB5-TP-2 | 20⊥16 | 280 | 280 | 2024-10-25 | 合格
JD4z | 节段制作 | JD4z-GB6-TP-1 | 20⊥16 | 280 | 280 | 2024-10-25 | 合格
JD4z | 节段制作 | JD4z-GB6-TP-2 | 20⊥16 | 280 | 280 | 2024-10-25 | 合格
JD4z | 节段制作 | JD4z-GB7-TP-1 | 20⊥16 | 280 | 280 | 2024-10-25 | 合格
JD4z | 节段制作 | JD4z-GB7-TP-2 | 20⊥16 | 280 | 280 | 2024-10-25 | 合格
JD4z | 节段制作 | JD4z-GB8-TP-1 | 20⊥16 | 280 | 280 | 2024-10-25 | 合格
JD4z | 节段制作 | JD4z-GB8-TP-2 | 20⊥16 | 280 | 280 | 2024-10-25 | 合格
JD4z | 节段制作 | JD4z-ZG1-TP-1 | 28⊥20 | 3086 | 3086 | 2024-10-25 | 合格
JD4z | 节段制作 | JD4z-ZG1-TP-2 | 28⊥20 | 1892 | 1892 | 2024-10-25 | 合格
JD4z | 节段制作 | JD4z-ZG1-TP-3 | 28⊥20 | 1890 | 1890 | 2024-10-25 | 合格
JD4z | 节段制作 | JD4z-ZG1-TP-4 | 28⊥20 | 3084 | 3084 | 2024-10-25 | 合格
JD4z | 节段制作 | JD4z-ZG1-TP-6 | 28⊥20 | 3162 | 3162 | 2024-10-25 | 合格
JD4z | 节段制作 | JD4z-ZG1-TP-7 | 28⊥20 | 3068 | 3068 | 2024-10-25 | 合格
JD4z | 节段制作 | JD4z-ZG1-TP-8 | 28⊥20 | 3068 | 3068 | 2024-10-25 | 合格
JD4z | 节段制作 | JD4z-ZG1-TP-9 | 28⊥20 | 3162 | 3162 | 2024-10-25 | 不合格 |  |  |  | SL+4.2 | 13 | 95 | 2100 | 0 | 195 | 2024-10-26
JD4z | 节段制作 | JD4z-ZG1-TP-11 | 28⊥20 | 2192 | 2192 | 2024-10-25 | 合格
JD4z | 节段制作 | JD4z-ZG1-TP-12 | 28⊥20 | 2013 | 2013 | 2024-10-25 | 合格
JD4z | 节段制作 | JD4z-ZG1-TP-13 | 28⊥20 | 2015 | 2015 | 2024-10-25 | 合格
JD4z | 节段制作 | JD4z-ZG1-TP-14 | 28⊥20 | 2192 | 2192 | 2024-10-25 | 合格
JD4z | 节段制作 | JD4z-ZG2-TP-1 | 28⊥20 | 3086 | 3086 | 2024-10-25 | 合格
JD4z | 节段制作 | JD4z-ZG2-TP-2 | 28⊥20 | 1892 | 1892 | 2024-10-25 | 合格
JD4z | 节段制作 | JD4z-ZG2-TP-3 | 28⊥20 | 1890 | 1890 | 2024-10-25 | 合格
JD4z | 节段制作 | JD4z-ZG2-TP-4 | 28⊥20 | 3084 | 3084 | 2024-10-25 | 合格
JD4z | 节段制作 | JD4z-ZG2-TP-6 | 28⊥20 | 3162 | 3162 | 2024-10-25 | 合格
JD4z | 节段制作 | JD4z-ZG2-TP-7 | 28⊥20 | 3068 | 3068 | 2024-10-25 | 合格
JD4z | 节段制作 | JD4z-ZG2-TP-8 | 28⊥20 | 3068 | 3068 | 2024-10-25 | 合格
JD4z | 节段制作 | JD4z-ZG2-TP-9 | 28⊥20 | 3162 | 3162 | 2024-10-25 | 合格
JD4z | 节段制作 | JD4z-ZG2-TP-11 | 28⊥20 | 2192 | 2192 | 2024-10-25 | 合格
JD4z | 节段制作 | JD4z-ZG2-TP-12 | 28⊥20 | 2013 | 2013 | 2024-10-25 | 合格
JD4z | 节段制作 | JD4z-ZG2-TP-13 | 28⊥20 | 2015 | 2015 | 2024-10-25 | 合格
JD4z | 节段制作 | JD4z-ZG2-TP-14 | 28⊥20 | 2192 | 2192 | 2024-10-25 | 合格
JD4z | 节段制作 | JD4z-ZG1-TP-5 | 20⊥20 | 280 | 280 | 2024-10-25 | 合格
JD4z | 节段制作 | JD4z-ZG1-TP-10 | 20⊥20 | 280 | 280 | 2024-10-25 | 合格
JD4z | 节段制作 | JD4z-ZG2-TP-5 | 20⊥20 | 280 | 280 | 2024-10-25 | 合格
JD4z | 节段制作 | JD4z-ZG2-TP-10 | 20⊥20 | 280 | 280 | 2024-10-25 | 合格
JD4z | 节段制作 | JD4z-ZG1-ZJ1-TP-1 | 36⊥28 | 2100 | 2100 | 2024-10-25 | 合格
JD4z | 节段制作 | JD4z-ZG1-ZJ1-TP-2 | 36⊥28 | 2100 | 2100 | 2024-10-25 | 合格
JD4z | 节段制作 | JD4z-ZG1-ZJ1-TP-3 | 36⊥20 | 350 | 350 | 2024-10-25 | 合格
JD4z | 节段制作 | JD4z-ZG1-ZJ1-TP-4 | 36⊥20 | 420 | 420 | 2024-10-25 | 合格
JD4z | 节段制作 | JD4z-ZG1-ZJ2-TP-1 | 36⊥28 | 2100 | 2100 | 2024-10-25 | 合格
JD4z | 节段制作 | JD4z-ZG1-ZJ2-TP-2 | 36⊥28 | 2100 | 2100 | 2024-10-25 | 合格
JD4z | 节段制作 | JD4z-ZG1-ZJ2-TP-3 | 36⊥20 | 350 | 350 | 2024-10-25 | 合格
JD4z | 节段制作 | JD4z-ZG1-ZJ2-TP-4 | 36⊥20 | 420 | 420 | 2024-10-25 | 合格
JD4z | 节段制作 | JD4z-ZG1-ZJ3-TP-1 | 36⊥28 | 2100 | 2100 | 2024-10-25 | 合格
JD4z | 节段制作 | JD4z-ZG1-ZJ3-TP-2 | 36⊥28 | 2100 | 2100 | 2024-10-25 | 合格
JD4z | 节段制作 | JD4z-ZG1-ZJ3-TP-3 | 36⊥20 | 350 | 350 | 2024-10-25 | 合格
JD4z | 节段制作 | JD4z-ZG1-ZJ3-TP-4 | 36⊥20 | 420 | 420 | 2024-10-25 | 合格
JD4z | 节段制作 | JD4z-ZG1-ZJ4-TP-1 | 36⊥28 | 2100 | 2100 | 2024-10-25 | 合格
JD4z | 节段制作 | JD4z-ZG1-ZJ4-TP-2 | 36⊥28 | 2100 | 2100 | 2024-10-25 | 合格
JD4z | 节段制作 | JD4z-ZG1-ZJ4-TP-3 | 36⊥20 | 350 | 350 | 2024-10-25 | 合格
JD4z | 节段制作 | JD4z-ZG1-ZJ4-TP-4 | 36⊥20 | 420 | 420 | 2024-10-25 | 合格
JD4z | 节段制作 | JD4z-ZG2-ZJ1-TP-1 | 36⊥28 | 2100 | 2100 | 2024-10-25 | 不合格 |  |  |  | SL+5 | 17 | 100 | 1800 | 0 | 200 | 2024-10-26
JD4z | 节段制作 | JD4z-ZG2-ZJ1-TP-2 | 36⊥28 | 2100 | 2100 | 2024-10-25 | 合格
JD4z | 节段制作 | JD4z-ZG2-ZJ1-TP-3 | 36⊥20 | 350 | 350 | 2024-10-25 | 合格
JD4z | 节段制作 | JD4z-ZG2-ZJ1-TP-4 | 36⊥20 | 420 | 420 | 2024-10-25 | 合格
JD4z | 节段制作 | JD4z-ZG2-ZJ2-TP-1 | 36⊥28 | 2100 | 2100 | 2024-10-25 | 合格
JD4z | 节段制作 | JD4z-ZG2-ZJ2-TP-2 | 36⊥28 | 2100 | 2100 | 2024-10-25 | 合格
JD4z | 节段制作 | JD4z-ZG2-ZJ2-TP-3 | 36⊥20 | 350 | 350 | 2024-10-25 | 合格
JD4z | 节段制作 | JD4z-ZG2-ZJ2-TP-4 | 36⊥20 | 420 | 420 | 2024-10-25 | 合格
JD4z | 节段制作 | JD4z-ZG2-ZJ3-TP-1 | 36⊥28 | 2100 | 2100 | 2024-10-25 | 合格
JD4z | 节段制作 | JD4z-ZG2-ZJ3-TP-2 | 36⊥28 | 2100 | 2100 | 2024-10-25 | 合格
JD4z | 节段制作 | JD4z-ZG2-ZJ3-TP-3 | 36⊥20 | 350 | 350 | 2024-10-25 | 合格
JD4z | 节段制作 | JD4z-ZG2-ZJ3-TP-4 | 36⊥20 | 420 | 420 | 2024-10-25 | 合格
JD4z | 节段制作 | JD4z-ZG2-ZJ4-TP-1 | 36⊥28 | 2100 | 2100 | 2024-10-25 | 合格
JD4z | 节段制作 | JD4z-ZG2-ZJ4-TP-2 | 36⊥28 | 2100 | 2100 | 2024-10-25 | 合格
JD4z | 节段制作 | JD4z-ZG2-ZJ4-TP-3 | 36⊥20 | 350 | 350 | 2024-10-25 | 合格
JD4z | 节段制作 | JD4z-ZG2-ZJ4-TP-4 | 36⊥20 | 420 | 420 | 2024-10-25 | 合格
JD5y | 顶板单元 | JD5y-DB1-BC-1 | 20+16 | 2211 | 2211 | 2024-09-01 | 合格
JD5y | 顶板单元 | JD5y-DB2-BC-1 | 20+16 | 2396 | 2396 | 2024-09-01 | 合格
JD5y | 顶板单元 | JD5y-DB3-BC-1 | 20+16 | 2396 | 2396 | 2024-09-01 | 合格
JD5y | 顶板单元 | JD5y-DB4-BC-1 | 20+16 | 1196 | 1196 | 2024-09-01 | 合格
JD5y | 顶板单元 | JD5y-DB5-BC-1 | 20+16 | 2596 | 2596 | 2024-09-01 | 合格
JD5y | 顶板单元 | JD5y-DB6-BC-1 | 20+16 | 2211 | 2211 | 2024-09-01 | 合格
JD5y | 底板单元 | JD5y-BB1-BC-1 | 16+20 | 2233 | 2233 | 2024-09-05 | 合格
JD5y | 底板单元 | JD5y-BB4-BC-1 | 16+20 | 2233 | 2233 | 2024-09-05 | 合格
JD5y | 底板单元 | JD5y-BB2-BC-1 | 16+20 | 2246 | 2246 | 2024-09-05 | 合格
JD5y | 底板单元 | JD5y-BB3-BC-1 | 16+20 | 1796 | 1796 | 2024-09-05 | 合格
JD5y | 底板单元 | JD5y-BB1-BL1-BC-1 | 16+20 | 180 | 180 | 2024-09-05 | 合格
JD5y | 底板单元 | JD5y-BB1-BL2-BC-1 | 16+20 | 180 | 180 | 2024-09-05 | 合格
JD5y | 底板单元 | JD5y-BB1-BL3-BC-1 | 16+20 | 180 | 180 | 2024-09-05 | 合格
JD5y | 底板单元 | JD5y-BB1-BL4-BC-1 | 16+20 | 180 | 180 | 2024-09-05 | 合格
JD5y | 底板单元 | JD5y-BB1-BL5-BC-1 | 16+20 | 180 | 180 | 2024-09-05 | 合格
JD5y | 底板单元 | JD5y-BB1-BL1-BC-2 | 20+20 | 200 | 200 | 2024-09-05 | 合格
JD5y | 底板单元 | JD5y-BB1-BL2-BC-2 | 20+20 | 200 | 200 | 2024-09-05 | 合格
JD5y | 底板单元 | JD5y-BB1-BL3-BC-2 | 20+20 | 200 | 200 | 2024-09-05 | 合格
JD5y | 底板单元 | JD5y-BB1-BL4-BC-2 | 20+20 | 200 | 200 | 2024-09-05 | 合格
JD5y | 底板单元 | JD5y-BB1-BL5-BC-2 | 20+20 | 200 | 200 | 2024-09-05 | 合格
JD5y | 底板单元 | JD5y-BB4-BL1-BC-1 | 16+20 | 180 | 180 | 2024-09-05 | 合格
JD5y | 底板单元 | JD5y-BB4-BL2-BC-1 | 16+20 | 180 | 180 | 2024-09-05 | 合格
JD5y | 底板单元 | JD5y-BB4-BL3-BC-1 | 16+20 | 180 | 180 | 2024-09-05 | 合格
JD5y | 底板单元 | JD5y-BB4-BL4-BC-1 | 16+20 | 180 | 180 | 2024-09-05 | 合格
JD5y | 底板单元 | JD5y-BB4-BL5-BC-1 | 16+20 | 180 | 180 | 2024-09-05 | 合格
JD5y | 底板单元 | JD5y-BB4-BL1-BC-2 | 20+20 | 200 | 200 | 2024-09-05 | 合格
JD5y | 底板单元 | JD5y-BB4-BL2-BC-2 | 20+20 | 200 | 200 | 2024-09-05 | 合格
JD5y | 底板单元 | JD5y-BB4-BL3-BC-2 | 20+20 | 200 | 200 | 2024-09-05 | 合格
JD5y | 底板单元 | JD5y-BB4-BL4-BC-2 | 20+20 | 200 | 200 | 2024-09-05 | 合格
JD5y | 底板单元 | JD5y-BB4-BL5-BC-2 | 20+20 | 200 | 200 | 2024-09-05 | 合格
JD5y | 底板单元 | JD5y-BB2-BL1-BC-1 | 16+20 | 180 | 180 | 2024-09-05 | 合格
JD5y | 底板单元 | JD5y-BB2-BL2-BC-1 | 16+20 | 180 | 180 | 2024-09-05 | 合格
JD5y | 底板单元 | JD5y-BB2-BL3-BC-1 | 16+20 | 180 | 180 | 2024-09-05 | 合格
JD5y | 底板单元 | JD5y-BB2-BL4-BC-1 | 16+20 | 180 | 180 | 2024-09-05 | 合格
JD5y | 底板单元 | JD5y-BB2-BL1-BC-2 | 20+20 | 200 | 200 | 2024-09-05 | 合格
JD5y | 底板单元 | JD5y-BB2-BL2-BC-2 | 20+20 | 200 | 200 | 2024-09-05 | 合格
JD5y | 底板单元 | JD5y-BB2-BL3-BC-2 | 20+20 | 200 | 200 | 2024-09-05 | 合格
JD5y | 底板单元 | JD5y-BB2-BL4-BC-2 | 20+20 | 200 | 200 | 2024-09-05 | 合格
JD5y | 底板单元 | JD5y-BB3-BL1-BC-1 | 16+20 | 180 | 180 | 2024-09-05 | 合格
JD5y | 底板单元 | JD5y-BB3-BL2-BC-1 | 16+20 | 180 | 180 | 2024-09-05 | 合格
JD5y | 底板单元 | JD5y-BB3-BL3-BC-1 | 16+20 | 180 | 180 | 2024-09-05 | 合格
JD5y | 底板单元 | JD5y-BB3-BL4-BC-1 | 16+20 | 180 | 180 | 2024-09-05 | 合格
JD5y | 底板单元 | JD5y-BB3-BL1-BC-2 | 20+20 | 200 | 200 | 2024-09-05 | 合格
JD5y | 底板单元 | JD5y-BB3-BL2-BC-2 | 20+20 | 200 | 200 | 2024-09-05 | 合格
JD5y | 底板单元 | JD5y-BB3-BL3-BC-2 | 20+20 | 200 | 200 | 2024-09-05 | 合格
JD5y | 底板单元 | JD5y-BB3-BL4-BC-2 | 20+20 | 200 | 200 | 2024-09-05 | 合格
JD5y | 腹板单元 | JD5y-FB1-BC-1 | 16+20 | 3068 | 3068 | 2024-09-03 | 合格
JD5y | 腹板单元 | JD5y-FB2-BC-1 | 16+20 | 3159 | 3159 | 2024-09-03 | 合格
JD5y | 腹板单元 | JD5y-ZF-BC-1 | 16+20 | 3159 | 3159 | 2024-09-03 | 合格
JD5y | 节段制作 | JD5y-BC-1 | 16+16 | 16853 | 16853 | 2024-09-13 | 合格
JD5y | 节段制作 | JD5y-BC-2 | 16+16 | 16853 | 16853 | 2024-09-13 | 合格
JD5y | 节段制作 | JD5y-BC-3 | 16+16 | 16853 | 16853 | 2024-09-13 | 合格
JD5y | 节段制作 | JD5y-BC-4 | 16+16 | 16760 | 16760 | 2024-09-20 | 合格
JD5y | 节段制作 | JD5y-TP-1 | 20⊥16 | 2000 | 2000 | 2024-10-20 | 合格
JD5y | 节段制作 | JD5y-TP-2 | 20⊥20 | 2000 | 2000 | 2024-10-20 | 合格
JD5y | 节段制作 | JD5y-TP-3 | 16⊥16 | 2000 | 2000 | 2024-10-20 | 合格
JD5y | 节段制作 | JD5y-TP-4 | 16⊥16 | 2000 | 2000 | 2024-10-20 | 合格
JD5y | 节段制作 | JD5y-TP-5 | 16⊥16 | 2000 | 2000 | 2024-10-20 | 合格
JD5y | 节段制作 | JD5y-TP-6 | 20⊥16 | 2000 | 2000 | 2024-10-20 | 合格
JD5y | 节段制作 | JD5y-TP-7 | 20⊥20 | 2000 | 2000 | 2024-10-20 | 不合格 |  |  |  | SL+3.7 | 14 | 100 | 1340 | 0 | 200 | 2024-10-21
JD5y | 节段制作 | JD5y-TP-8 | 16⊥16 | 2000 | 2000 | 2024-10-20 | 合格
JD5y | 节段制作 | JD5y-TP-9 | 16⊥16 | 2000 | 2000 | 2024-10-20 | 合格
JD5y | 节段制作 | JD5y-TP-10 | 16⊥16 | 2000 | 2000 | 2024-10-20 | 合格
JD5y | 节段制作 | JD5y-GB1-TP-1 | 20⊥16 | 280 | 280 | 2024-10-20 | 合格
JD5y | 节段制作 | JD5y-GB1-TP-2 | 20⊥16 | 280 | 280 | 2024-10-20 | 合格
JD5y | 节段制作 | JD5y-GB2-TP-1 | 20⊥16 | 280 | 280 | 2024-10-20 | 合格
JD5y | 节段制作 | JD5y-GB2-TP-2 | 20⊥16 | 280 | 280 | 2024-10-20 | 合格
JD5y | 节段制作 | JD5y-GB3-TP-1 | 20⊥16 | 280 | 280 | 2024-10-20 | 合格
JD5y | 节段制作 | JD5y-GB3-TP-2 | 20⊥16 | 280 | 280 | 2024-10-20 | 合格
JD5y | 节段制作 | JD5y-GB4-TP-1 | 20⊥16 | 280 | 280 | 2024-10-20 | 合格
JD5y | 节段制作 | JD5y-GB4-TP-2 | 20⊥16 | 280 | 280 | 2024-10-20 | 合格
JD5y | 节段制作 | JD5y-GB5-TP-1 | 20⊥16 | 280 | 280 | 2024-10-20 | 合格
JD5y | 节段制作 | JD5y-GB5-TP-2 | 20⊥16 | 280 | 280 | 2024-10-20 | 合格
JD5z | 顶板单元 | JD5z-DB1-BC-1 | 20+16 | 2211 | 2211 | 2024-08-27 | 合格
JD5z | 顶板单元 | JD5z-DB2-BC-1 | 20+16 | 2396 | 2396 | 2024-08-27 | 合格
JD5z | 顶板单元 | JD5z-DB3-BC-1 | 20+16 | 2396 | 2396 | 2024-08-27 | 合格
JD5z | 顶板单元 | JD5z-DB4-BC-1 | 20+16 | 1196 | 1196 | 2024-08-27 | 合格
JD5z | 顶板单元 | JD5z-DB5-BC-1 | 20+16 | 2596 | 2596 | 2024-08-27 | 合格
JD5z | 顶板单元 | JD5z-DB6-BC-1 | 20+16 | 2211 | 2211 | 2024-08-27 | 合格
JD5z | 底板单元 | JD5z-BB1-BC-1 | 16+20 | 2233 | 2233 | 2024-08-31 | 合格
JD5z | 底板单元 | JD5z-BB4-BC-1 | 16+20 | 2233 | 2233 | 2024-08-31 | 合格
JD5z | 底板单元 | JD5z-BB2-BC-1 | 16+20 | 2246 | 2246 | 2024-08-31 | 合格
JD5z | 底板单元 | JD5z-BB3-BC-1 | 16+20 | 1796 | 1796 | 2024-08-31 | 合格
JD5z | 底板单元 | JD5z-BB1-BL1-BC-1 | 16+20 | 180 | 180 | 2024-08-31 | 合格
JD5z | 底板单元 | JD5z-BB1-BL2-BC-1 | 16+20 | 180 | 180 | 2024-08-31 | 合格
JD5z | 底板单元 | JD5z-BB1-BL3-BC-1 | 16+20 | 180 | 180 | 2024-08-31 | 合格
JD5z | 底板单元 | JD5z-BB1-BL4-BC-1 | 16+20 | 180 | 180 | 2024-08-31 | 合格
JD5z | 底板单元 | JD5z-BB1-BL5-BC-1 | 16+20 | 180 | 180 | 2024-08-31 | 合格
JD5z | 底板单元 | JD5z-BB1-BL1-BC-2 | 20+20 | 200 | 200 | 2024-08-31 | 合格
JD5z | 底板单元 | JD5z-BB1-BL2-BC-2 | 20+20 | 200 | 200 | 2024-08-31 | 合格
JD5z | 底板单元 | JD5z-BB1-BL3-BC-2 | 20+20 | 200 | 200 | 2024-08-31 | 合格
JD5z | 底板单元 | JD5z-BB1-BL4-BC-2 | 20+20 | 200 | 200 | 2024-08-31 | 合格
JD5z | 底板单元 | JD5z-BB1-BL5-BC-2 | 20+20 | 200 | 200 | 2024-08-31 | 合格
JD5z | 底板单元 | JD5z-BB4-BL1-BC-1 | 16+20 | 180 | 180 | 2024-08-31 | 合格
JD5z | 底板单元 | JD5z-BB4-BL2-BC-1 | 16+20 | 180 | 180 | 2024-08-31 | 合格
JD5z | 底板单元 | JD5z-BB4-BL3-BC-1 | 16+20 | 180 | 180 | 2024-08-31 | 合格
JD5z | 底板单元 | JD5z-BB4-BL4-BC-1 | 16+20 | 180 | 180 | 2024-08-31 | 合格
JD5z | 底板单元 | JD5z-BB4-BL5-BC-1 | 16+20 | 180 | 180 | 2024-08-31 | 合格
JD5z | 底板单元 | JD5z-BB4-BL1-BC-2 | 20+20 | 200 | 200 | 2024-08-31 | 合格
JD5z | 底板单元 | JD5z-BB4-BL2-BC-2 | 20+20 | 200 | 200 | 2024-08-31 | 合格
JD5z | 底板单元 | JD5z-BB4-BL3-BC-2 | 20+20 | 200 | 200 | 2024-08-31 | 合格
JD5z | 底板单元 | JD5z-BB4-BL4-BC-2 | 20+20 | 200 | 200 | 2024-08-31 | 合格
JD5z | 底板单元 | JD5z-BB4-BL5-BC-2 | 20+20 | 200 | 200 | 2024-08-31 | 合格
JD5z | 底板单元 | JD5z-BB2-BL1-BC-1 | 16+20 | 180 | 180 | 2024-08-31 | 合格
JD5z | 底板单元 | JD5z-BB2-BL2-BC-1 | 16+20 | 180 | 180 | 2024-08-31 | 合格
JD5z | 底板单元 | JD5z-BB2-BL3-BC-1 | 16+20 | 180 | 180 | 2024-08-31 | 合格
JD5z | 底板单元 | JD5z-BB2-BL4-BC-1 | 16+20 | 180 | 180 | 2024-08-31 | 合格
JD5z | 底板单元 | JD5z-BB2-BL1-BC-2 | 20+20 | 200 | 200 | 2024-08-31 | 合格
JD5z | 底板单元 | JD5z-BB2-BL2-BC-2 | 20+20 | 200 | 200 | 2024-08-31 | 合格
JD5z | 底板单元 | JD5z-BB2-BL3-BC-2 | 20+20 | 200 | 200 | 2024-08-31 | 合格
JD5z | 底板单元 | JD5z-BB2-BL4-BC-2 | 20+20 | 200 | 200 | 2024-08-31 | 合格
JD5z | 底板单元 | JD5z-BB3-BL1-BC-1 | 16+20 | 180 | 180 | 2024-08-31 | 合格
JD5z | 底板单元 | JD5z-BB3-BL2-BC-1 | 16+20 | 180 | 180 | 2024-08-31 | 合格
JD5z | 底板单元 | JD5z-BB3-BL3-BC-1 | 16+20 | 180 | 180 | 2024-08-31 | 合格
JD5z | 底板单元 | JD5z-BB3-BL4-BC-1 | 16+20 | 180 | 180 | 2024-08-31 | 合格
JD5z | 底板单元 | JD5z-BB3-BL1-BC-2 | 20+20 | 200 | 200 | 2024-08-31 | 合格
JD5z | 底板单元 | JD5z-BB3-BL2-BC-2 | 20+20 | 200 | 200 | 2024-08-31 | 合格
JD5z | 底板单元 | JD5z-BB3-BL3-BC-2 | 20+20 | 200 | 200 | 2024-08-31 | 合格
JD5z | 底板单元 | JD5z-BB3-BL4-BC-2 | 20+20 | 200 | 200 | 2024-08-31 | 合格
JD5z | 腹板单元 | JD5z-FB1-BC-1 | 16+20 | 3068 | 3068 | 2024-08-29 | 合格
JD5z | 腹板单元 | JD5z-FB2-BC-1 | 16+20 | 3159 | 3159 | 2024-08-29 | 合格
JD5z | 腹板单元 | JD5z-ZF-BC-1 | 16+20 | 3159 | 3159 | 2024-08-29 | 合格
JD5z | 节段制作 | JD5z-BC-1 | 16+16 | 16853 | 16853 | 2024-09-13 | 合格
JD5z | 节段制作 | JD5z-BC-2 | 16+16 | 16853 | 16853 | 2024-09-13 | 合格
JD5z | 节段制作 | JD5z-BC-3 | 16+16 | 16853 | 16853 | 2024-09-13 | 合格
JD5z | 节段制作 | JD5z-BC-4 | 16+16 | 16760 | 16760 | 2024-09-25 | 合格
JD5z | 节段制作 | JD5z-TP-1 | 20⊥16 | 2000 | 2000 | 2024-10-24 | 合格
JD5z | 节段制作 | JD5z-TP-2 | 20⊥20 | 2000 | 2000 | 2024-10-24 | 合格
JD5z | 节段制作 | JD5z-TP-3 | 16⊥16 | 2000 | 2000 | 2024-10-24 | 合格
JD5z | 节段制作 | JD5z-TP-4 | 16⊥16 | 2000 | 2000 | 2024-10-24 | 合格
JD5z | 节段制作 | JD5z-TP-5 | 16⊥16 | 2000 | 2000 | 2024-10-24 | 合格
JD5z | 节段制作 | JD5z-TP-6 | 20⊥16 | 2000 | 2000 | 2024-10-24 | 合格
JD5z | 节段制作 | JD5z-TP-7 | 20⊥20 | 2000 | 2000 | 2024-10-24 | 不合格 |  |  |  | SL+4.9 | 12 | 120 | 1460 | 0 | 220 | 2024-10-25
JD5z | 节段制作 | JD5z-TP-8 | 16⊥16 | 2000 | 2000 | 2024-10-24 | 合格
JD5z | 节段制作 | JD5z-TP-9 | 16⊥16 | 2000 | 2000 | 2024-10-24 | 合格
JD5z | 节段制作 | JD5z-TP-10 | 16⊥16 | 2000 | 2000 | 2024-10-24 | 合格
JD5z | 节段制作 | JD5z-GB1-TP-1 | 20⊥16 | 280 | 280 | 2024-10-24 | 合格
JD5z | 节段制作 | JD5z-GB1-TP-2 | 20⊥16 | 280 | 280 | 2024-10-24 | 合格
JD5z | 节段制作 | JD5z-GB2-TP-1 | 20⊥16 | 280 | 280 | 2024-10-24 | 合格
JD5z | 节段制作 | JD5z-GB2-TP-2 | 20⊥16 | 280 | 280 | 2024-10-24 | 合格
JD5z | 节段制作 | JD5z-GB3-TP-1 | 20⊥16 | 280 | 280 | 2024-10-24 | 合格
JD5z | 节段制作 | JD5z-GB3-TP-2 | 20⊥16 | 280 | 280 | 2024-10-24 | 合格
JD5z | 节段制作 | JD5z-GB4-TP-1 | 20⊥16 | 280 | 280 | 2024-10-24 | 合格
JD5z | 节段制作 | JD5z-GB4-TP-2 | 20⊥16 | 280 | 280 | 2024-10-24 | 合格
JD5z | 节段制作 | JD5z-GB5-TP-1 | 20⊥16 | 280 | 280 | 2024-10-24 | 合格
JD5z | 节段制作 | JD5z-GB5-TP-2 | 20⊥16 | 280 | 280 | 2024-10-24 | 合格
JD6y | 顶板单元 | JD6y-DB1-BC-1 | 20+16 | 2211 | 2211 | 2024-09-01 | 合格
JD6y | 顶板单元 | JD6y-DB2-BC-1 | 20+16 | 2396 | 2396 | 2024-09-01 | 合格
JD6y | 顶板单元 | JD6y-DB3-BC-1 | 20+16 | 2396 | 2396 | 2024-09-01 | 合格
JD6y | 顶板单元 | JD6y-DB4-BC-1 | 20+16 | 1196 | 1196 | 2024-09-01 | 合格
JD6y | 顶板单元 | JD6y-DB5-BC-1 | 20+16 | 2596 | 2596 | 2024-09-01 | 合格
JD6y | 顶板单元 | JD6y-DB6-BC-1 | 20+16 | 2211 | 2211 | 2024-09-01 | 不合格 |  |  |  | H0+4.5 | 12 | 90 | 1050 | 1 | 190 | 2024-09-02
JD6y | 节段制作 | JD6y-BC-1 | 16+16 | 16853 | 16853 | 2024-09-13 | 合格
JD6y | 节段制作 | JD6y-BC-2 | 16+16 | 16853 | 16853 | 2024-09-13 | 合格
JD6y | 节段制作 | JD6y-BC-3 | 16+16 | 16853 | 16853 | 2024-09-13 | 合格
JD6y | 节段制作 | JD6y-BC-4 | 16+16 | 16760 | 16760 | 2024-09-20 | 合格
JD6y | 节段制作 | JD6y-TP-1 | 20⊥16 | 2000 | 2000 | 2024-10-20 | 合格
JD6y | 节段制作 | JD6y-TP-2 | 20⊥20 | 2000 | 2000 | 2024-10-20 | 合格
JD6y | 节段制作 | JD6y-TP-3 | 16⊥16 | 2000 | 2000 | 2024-10-20 | 合格
JD6y | 节段制作 | JD6y-TP-4 | 16⊥16 | 2000 | 2000 | 2024-10-20 | 合格
JD6y | 节段制作 | JD6y-TP-5 | 16⊥16 | 2000 | 2000 | 2024-10-20 | 合格
JD6y | 节段制作 | JD6y-TP-6 | 20⊥16 | 2000 | 2000 | 2024-10-20 | 合格
JD6y | 节段制作 | JD6y-TP-7 | 20⊥20 | 2000 | 2000 | 2024-10-20 | 合格
JD6y | 节段制作 | JD6y-TP-8 | 16⊥16 | 2000 | 2000 | 2024-10-20 | 合格
JD6y | 节段制作 | JD6y-TP-9 | 16⊥16 | 2000 | 2000 | 2024-10-20 | 合格
JD6y | 节段制作 | JD6y-TP-10 | 16⊥16 | 2000 | 2000 | 2024-10-20 | 合格
JD6y | 节段制作 | JD6y-GB1-TP-1 | 20⊥16 | 280 | 280 | 2024-10-20 | 合格
JD6y | 节段制作 | JD6y-GB1-TP-2 | 20⊥16 | 280 | 280 | 2024-10-20 | 合格
JD6y | 节段制作 | JD6y-GB2-TP-1 | 20⊥16 | 280 | 280 | 2024-10-20 | 合格
JD6y | 节段制作 | JD6y-GB2-TP-2 | 20⊥16 | 280 | 280 | 2024-10-20 | 合格
JD6y | 节段制作 | JD6y-GB3-TP-1 | 20⊥16 | 280 | 280 | 2024-10-20 | 合格
JD6y | 节段制作 | JD6y-GB3-TP-2 | 20⊥16 | 280 | 280 | 2024-10-20 | 合格
JD6y | 节段制作 | JD6y-GB4-TP-1 | 20⊥16 | 280 | 280 | 2024-10-20 | 合格
JD6y | 节段制作 | JD6y-GB4-TP-2 | 20⊥16 | 280 | 280 | 2024-10-20 | 合格
JD6y | 节段制作 | JD6y-GB5-TP-1 | 20⊥16 | 280 | 280 | 2024-10-20 | 合格
JD6y | 节段制作 | JD6y-GB5-TP-2 | 20⊥16 | 280 | 280 | 2024-10-20 | 合格
JD6y | 节段制作 | JD6y-GB6-TP-1 | 20⊥16 | 280 | 280 | 2024-10-20 | 合格
JD6y | 节段制作 | JD6y-GB6-TP-2 | 20⊥16 | 280 | 280 | 2024-10-20 | 合格
JD6y | 节段制作 | JD6y-GB7-TP-1 | 20⊥16 | 280 | 280 | 2024-10-20 | 合格
JD6y | 节段制作 | JD6y-GB7-TP-2 | 20⊥16 | 280 | 280 | 2024-10-20 | 合格
JD6z | 顶板单元 | JD6z-DB1-BC-1 | 20+16 | 2211 | 2211 | 2024-08-27 | 合格
JD6z | 顶板单元 | JD6z-DB2-BC-1 | 20+16 | 2396 | 2396 | 2024-08-27 | 合格
JD6z | 顶板单元 | JD6z-DB3-BC-1 | 20+16 | 2396 | 2396 | 2024-08-27 | 不合格 |  |  |  | H0+5 | 11 | 75 | 1160 | -1 | 175 | 2024-08-28
JD6z | 顶板单元 | JD6z-DB4-BC-1 | 20+16 | 1196 | 1196 | 2024-08-27 | 合格
JD6z | 顶板单元 | JD6z-DB5-BC-1 | 20+16 | 2596 | 2596 | 2024-08-27 | 合格
JD6z | 顶板单元 | JD6z-DB6-BC-1 | 20+16 | 2211 | 2211 | 2024-08-27 | 合格
JD6z | 节段制作 | JD6z-BC-1 | 16+16 | 16853 | 16853 | 2024-09-13 | 合格
JD6z | 节段制作 | JD6z-BC-2 | 16+16 | 16853 | 16853 | 2024-09-13 | 合格
JD6z | 节段制作 | JD6z-BC-3 | 16+16 | 16853 | 16853 | 2024-09-13 | 合格
JD6z | 节段制作 | JD6z-BC-4 | 16+16 | 16760 | 16760 | 2024-09-25 | 合格
JD6z | 节段制作 | JD6z-TP-1 | 20⊥16 | 2000 | 2000 | 2024-10-24 | 合格
JD6z | 节段制作 | JD6z-TP-2 | 20⊥20 | 2000 | 2000 | 2024-10-24 | 合格
JD6z | 节段制作 | JD6z-TP-3 | 16⊥16 | 2000 | 2000 | 2024-10-24 | 合格
JD6z | 节段制作 | JD6z-TP-4 | 16⊥16 | 2000 | 2000 | 2024-10-24 | 合格
JD6z | 节段制作 | JD6z-TP-5 | 16⊥16 | 2000 | 2000 | 2024-10-24 | 合格
JD6z | 节段制作 | JD6z-TP-6 | 20⊥16 | 2000 | 2000 | 2024-10-24 | 合格
JD6z | 节段制作 | JD6z-TP-7 | 20⊥20 | 2000 | 2000 | 2024-10-24 | 合格
JD6z | 节段制作 | JD6z-TP-8 | 16⊥16 | 2000 | 2000 | 2024-10-24 | 合格
JD6z | 节段制作 | JD6z-TP-9 | 16⊥16 | 2000 | 2000 | 2024-10-24 | 合格
JD6z | 节段制作 | JD6z-TP-10 | 16⊥16 | 2000 | 2000 | 2024-10-24 | 合格
JD6z | 节段制作 | JD6z-GB1-TP-1 | 20⊥16 | 280 | 280 | 2024-10-24 | 合格
JD6z | 节段制作 | JD6z-GB1-TP-2 | 20⊥16 | 280 | 280 | 2024-10-24 | 合格
JD6z | 节段制作 | JD6z-GB2-TP-1 | 20⊥16 | 280 | 280 | 2024-10-24 | 合格
JD6z | 节段制作 | JD6z-GB2-TP-2 | 20⊥16 | 280 | 280 | 2024-10-24 | 合格
JD6z | 节段制作 | JD6z-GB3-TP-1 | 20⊥16 | 280 | 280 | 2024-10-24 | 合格
JD6z | 节段制作 | JD6z-GB3-TP-2 | 20⊥16 | 280 | 280 | 2024-10-24 | 合格
JD6z | 节段制作 | JD6z-GB4-TP-1 | 20⊥16 | 280 | 280 | 2024-10-24 | 合格
JD6z | 节段制作 | JD6z-GB4-TP-2 | 20⊥16 | 280 | 280 | 2024-10-24 | 合格
JD6z | 节段制作 | JD6z-GB5-TP-1 | 20⊥16 | 280 | 280 | 2024-10-24 | 合格
JD6z | 节段制作 | JD6z-GB5-TP-2 | 20⊥16 | 280 | 280 | 2024-10-24 | 合格
JD6z | 节段制作 | JD6z-GB6-TP-1 | 20⊥16 | 280 | 280 | 2024-10-24 | 合格
JD6z | 节段制作 | JD6z-GB6-TP-2 | 20⊥16 | 280 | 280 | 2024-10-24 | 合格
JD6z | 节段制作 | JD6z-GB7-TP-1 | 20⊥16 | 280 | 280 | 2024-10-24 | 合格
JD6z | 节段制作 | JD6z-GB7-TP-2 | 20⊥16 | 280 | 280 | 2024-10-24 | 合格
JD7y | 顶板单元 | JD7y-DB1-BC-1 | 20+16 | 2211 | 2211 | 2024-09-02 | 合格
JD7y | 顶板单元 | JD7y-DB2-BC-1 | 20+16 | 2396 | 2396 | 2024-09-02 | 合格
JD7y | 顶板单元 | JD7y-DB3-BC-1 | 20+16 | 2396 | 2396 | 2024-09-02 | 合格
JD7y | 顶板单元 | JD7y-DB4-BC-1 | 20+16 | 1196 | 1196 | 2024-09-02 | 合格
JD7y | 顶板单元 | JD7y-DB5-BC-1 | 20+16 | 2596 | 2596 | 2024-09-02 | 合格
JD7y | 顶板单元 | JD7y-DB6-BC-1 | 20+16 | 2211 | 2211 | 2024-09-02 | 合格
JD7y | 底板单元 | JD7y-BB1-BC-1 | 16+20 | 2233 | 2233 | 2024-09-06 | 合格
JD7y | 底板单元 | JD7y-BB4-BC-1 | 16+20 | 2233 | 2233 | 2024-09-06 | 合格
JD7y | 底板单元 | JD7y-BB2-BC-1 | 16+20 | 2246 | 2246 | 2024-09-06 | 合格
JD7y | 底板单元 | JD7y-BB3-BC-1 | 16+20 | 1796 | 1796 | 2024-09-06 | 合格
JD7y | 底板单元 | JD7y-BB1-BL1-BC-1 | 16+20 | 180 | 180 | 2024-09-06 | 合格
JD7y | 底板单元 | JD7y-BB1-BL2-BC-1 | 16+20 | 180 | 180 | 2024-09-06 | 合格
JD7y | 底板单元 | JD7y-BB1-BL3-BC-1 | 16+20 | 180 | 180 | 2024-09-06 | 合格
JD7y | 底板单元 | JD7y-BB1-BL4-BC-1 | 16+20 | 180 | 180 | 2024-09-06 | 合格
JD7y | 底板单元 | JD7y-BB1-BL5-BC-1 | 16+20 | 180 | 180 | 2024-09-06 | 合格
JD7y | 底板单元 | JD7y-BB1-BL1-BC-2 | 20+20 | 200 | 200 | 2024-09-06 | 合格
JD7y | 底板单元 | JD7y-BB1-BL2-BC-2 | 20+20 | 200 | 200 | 2024-09-06 | 合格
JD7y | 底板单元 | JD7y-BB1-BL3-BC-2 | 20+20 | 200 | 200 | 2024-09-06 | 合格
JD7y | 底板单元 | JD7y-BB1-BL4-BC-2 | 20+20 | 200 | 200 | 2024-09-06 | 合格
JD7y | 底板单元 | JD7y-BB1-BL5-BC-2 | 20+20 | 200 | 200 | 2024-09-06 | 合格
JD7y | 底板单元 | JD7y-BB4-BL1-BC-1 | 16+20 | 180 | 180 | 2024-09-06 | 合格
JD7y | 底板单元 | JD7y-BB4-BL2-BC-1 | 16+20 | 180 | 180 | 2024-09-06 | 合格
JD7y | 底板单元 | JD7y-BB4-BL3-BC-1 | 16+20 | 180 | 180 | 2024-09-06 | 合格
JD7y | 底板单元 | JD7y-BB4-BL4-BC-1 | 16+20 | 180 | 180 | 2024-09-06 | 合格
JD7y | 底板单元 | JD7y-BB4-BL5-BC-1 | 16+20 | 180 | 180 | 2024-09-06 | 合格
JD7y | 底板单元 | JD7y-BB4-BL1-BC-2 | 20+20 | 200 | 200 | 2024-09-06 | 合格
JD7y | 底板单元 | JD7y-BB4-BL2-BC-2 | 20+20 | 200 | 200 | 2024-09-06 | 合格
JD7y | 底板单元 | JD7y-BB4-BL3-BC-2 | 20+20 | 200 | 200 | 2024-09-06 | 合格
JD7y | 底板单元 | JD7y-BB4-BL4-BC-2 | 20+20 | 200 | 200 | 2024-09-06 | 合格
JD7y | 底板单元 | JD7y-BB4-BL5-BC-2 | 20+20 | 200 | 200 | 2024-09-06 | 合格
JD7y | 底板单元 | JD7y-BB2-BL1-BC-1 | 16+20 | 180 | 180 | 2024-09-06 | 合格
JD7y | 底板单元 | JD7y-BB2-BL2-BC-1 | 16+20 | 180 | 180 | 2024-09-06 | 合格
JD7y | 底板单元 | JD7y-BB2-BL3-BC-1 | 16+20 | 180 | 180 | 2024-09-06 | 合格
JD7y | 底板单元 | JD7y-BB2-BL4-BC-1 | 16+20 | 180 | 180 | 2024-09-06 | 合格
JD7y | 底板单元 | JD7y-BB2-BL1-BC-2 | 20+20 | 200 | 200 | 2024-09-06 | 合格
JD7y | 底板单元 | JD7y-BB2-BL2-BC-2 | 20+20 | 200 | 200 | 2024-09-06 | 合格
JD7y | 底板单元 | JD7y-BB2-BL3-BC-2 | 20+20 | 200 | 200 | 2024-09-06 | 合格
JD7y | 底板单元 | JD7y-BB2-BL4-BC-2 | 20+20 | 200 | 200 | 2024-09-06 | 合格
JD7y | 底板单元 | JD7y-BB3-BL1-BC-1 | 16+20 | 180 | 180 | 2024-09-06 | 合格
JD7y | 底板单元 | JD7y-BB3-BL2-BC-1 | 16+20 | 180 | 180 | 2024-09-06 | 合格
JD7y | 底板单元 | JD7y-BB3-BL3-BC-1 | 16+20 | 180 | 180 | 2024-09-06 | 合格
JD7y | 底板单元 | JD7y-BB3-BL4-BC-1 | 16+20 | 180 | 180 | 2024-09-06 | 合格
JD7y | 底板单元 | JD7y-BB3-BL1-BC-2 | 20+20 | 200 | 200 | 2024-09-06 | 合格
JD7y | 底板单元 | JD7y-BB3-BL2-BC-2 | 20+20 | 200 | 200 | 2024-09-06 | 合格
JD7y | 底板单元 | JD7y-BB3-BL3-BC-2 | 20+20 | 200 | 200 | 2024-09-06 | 合格
JD7y | 底板单元 | JD7y-BB3-BL4-BC-2 | 20+20 | 200 | 200 | 2024-09-06 | 合格
JD7y | 腹板单元 | JD7y-FB1-BC-1 | 16+20 | 3068 | 3068 | 2024-09-04 | 合格
JD7y | 腹板单元 | JD7y-FB2-BC-1 | 16+20 | 3159 | 3159 | 2024-09-04 | 合格
JD7y | 腹板单元 | JD7y-ZF-BC-1 | 16+20 | 3159 | 3159 | 2024-09-04 | 合格
JD7y | 节段制作 | JD7y-BC-1 | 16+16 | 16853 | 16853 | 2024-09-14 | 合格
JD7y | 节段制作 | JD7y-BC-2 | 16+16 | 16853 | 16853 | 2024-09-14 | 合格
JD7y | 节段制作 | JD7y-BC-3 | 16+16 | 16853 | 16853 | 2024-09-14 | 合格
JD7y | 节段制作 | JD7y-BC-4 | 16+16 | 16760 | 16760 | 2024-09-21 | 合格
JD7y | 节段制作 | JD7y-TP-1 | 20⊥16 | 2000 | 2000 | 2024-10-20 | 合格
JD7y | 节段制作 | JD7y-TP-2 | 20⊥20 | 2000 | 2000 | 2024-10-20 | 合格
JD7y | 节段制作 | JD7y-TP-3 | 16⊥16 | 2000 | 2000 | 2024-10-20 | 合格
JD7y | 节段制作 | JD7y-TP-4 | 16⊥16 | 2000 | 2000 | 2024-10-20 | 合格
JD7y | 节段制作 | JD7y-TP-5 | 16⊥16 | 2000 | 2000 | 2024-10-20 | 合格
JD7y | 节段制作 | JD7y-TP-6 | 20⊥16 | 2000 | 2000 | 2024-10-20 | 合格
JD7y | 节段制作 | JD7y-TP-7 | 20⊥20 | 2000 | 2000 | 2024-10-20 | 合格
JD7y | 节段制作 | JD7y-TP-8 | 16⊥16 | 2000 | 2000 | 2024-10-20 | 合格
JD7y | 节段制作 | JD7y-TP-9 | 16⊥16 | 2000 | 2000 | 2024-10-20 | 合格
JD7y | 节段制作 | JD7y-TP-10 | 16⊥16 | 2000 | 2000 | 2024-10-20 | 不合格 |  |  |  | SL+5.3 | 11 | 105 | 1050 | 0 | 205 | 2024-10-21
JD7y | 节段制作 | JD7y-GB1-TP-1 | 20⊥16 | 280 | 280 | 2024-10-20 | 合格
JD7y | 节段制作 | JD7y-GB1-TP-2 | 20⊥16 | 280 | 280 | 2024-10-20 | 合格
JD7y | 节段制作 | JD7y-GB2-TP-1 | 20⊥16 | 280 | 280 | 2024-10-20 | 合格
JD7y | 节段制作 | JD7y-GB2-TP-2 | 20⊥16 | 280 | 280 | 2024-10-20 | 合格
JD7y | 节段制作 | JD7y-GB3-TP-1 | 20⊥16 | 280 | 280 | 2024-10-20 | 合格
JD7y | 节段制作 | JD7y-GB3-TP-2 | 20⊥16 | 280 | 280 | 2024-10-20 | 合格
JD7y | 节段制作 | JD7y-GB4-TP-1 | 20⊥16 | 280 | 280 | 2024-10-20 | 合格
JD7y | 节段制作 | JD7y-GB4-TP-2 | 20⊥16 | 280 | 280 | 2024-10-20 | 合格
JD7y | 节段制作 | JD7y-GB5-TP-1 | 20⊥16 | 280 | 280 | 2024-10-20 | 合格
JD7y | 节段制作 | JD7y-GB5-TP-2 | 20⊥16 | 280 | 280 | 2024-10-20 | 合格
JD7y | 节段制作 | JD7y-GB6-TP-1 | 20⊥16 | 280 | 280 | 2024-10-20 | 合格
JD7y | 节段制作 | JD7y-GB6-TP-2 | 20⊥16 | 280 | 280 | 2024-10-20 | 合格
JD7z | 顶板单元 | JD7z-DB1-BC-1 | 20+16 | 2211 | 2211 | 2024-08-28 | 合格
JD7z | 顶板单元 | JD7z-DB2-BC-1 | 20+16 | 2396 | 2396 | 2024-08-28 | 合格
JD7z | 顶板单元 | JD7z-DB3-BC-1 | 20+16 | 2396 | 2396 | 2024-08-28 | 合格
JD7z | 顶板单元 | JD7z-DB4-BC-1 | 20+16 | 1196 | 1196 | 2024-08-28 | 合格
JD7z | 顶板单元 | JD7z-DB5-BC-1 | 20+16 | 2596 | 2596 | 2024-08-28 | 合格
JD7z | 顶板单元 | JD7z-DB6-BC-1 | 20+16 | 2211 | 2211 | 2024-08-28 | 合格
JD7z | 底板单元 | JD7z-BB1-BC-1 | 16+20 | 2233 | 2233 | 2024-09-01 | 合格
JD7z | 底板单元 | JD7z-BB4-BC-1 | 16+20 | 2233 | 2233 | 2024-09-01 | 合格
JD7z | 底板单元 | JD7z-BB2-BC-1 | 16+20 | 2246 | 2246 | 2024-09-01 | 合格
JD7z | 底板单元 | JD7z-BB3-BC-1 | 16+20 | 1796 | 1796 | 2024-09-01 | 合格
JD7z | 底板单元 | JD7z-BB1-BL1-BC-1 | 16+20 | 180 | 180 | 2024-09-01 | 合格
JD7z | 底板单元 | JD7z-BB1-BL2-BC-1 | 16+20 | 180 | 180 | 2024-09-01 | 合格
JD7z | 底板单元 | JD7z-BB1-BL3-BC-1 | 16+20 | 180 | 180 | 2024-09-01 | 合格
JD7z | 底板单元 | JD7z-BB1-BL4-BC-1 | 16+20 | 180 | 180 | 2024-09-01 | 合格
JD7z | 底板单元 | JD7z-BB1-BL5-BC-1 | 16+20 | 180 | 180 | 2024-09-01 | 合格
JD7z | 底板单元 | JD7z-BB1-BL1-BC-2 | 20+20 | 200 | 200 | 2024-09-01 | 合格
JD7z | 底板单元 | JD7z-BB1-BL2-BC-2 | 20+20 | 200 | 200 | 2024-09-01 | 合格
JD7z | 底板单元 | JD7z-BB1-BL3-BC-2 | 20+20 | 200 | 200 | 2024-09-01 | 合格
JD7z | 底板单元 | JD7z-BB1-BL4-BC-2 | 20+20 | 200 | 200 | 2024-09-01 | 合格
JD7z | 底板单元 | JD7z-BB1-BL5-BC-2 | 20+20 | 200 | 200 | 2024-09-01 | 合格
JD7z | 底板单元 | JD7z-BB4-BL1-BC-1 | 16+20 | 180 | 180 | 2024-09-01 | 合格
JD7z | 底板单元 | JD7z-BB4-BL2-BC-1 | 16+20 | 180 | 180 | 2024-09-01 | 合格
JD7z | 底板单元 | JD7z-BB4-BL3-BC-1 | 16+20 | 180 | 180 | 2024-09-01 | 合格
JD7z | 底板单元 | JD7z-BB4-BL4-BC-1 | 16+20 | 180 | 180 | 2024-09-01 | 合格
JD7z | 底板单元 | JD7z-BB4-BL5-BC-1 | 16+20 | 180 | 180 | 2024-09-01 | 合格
JD7z | 底板单元 | JD7z-BB4-BL1-BC-2 | 20+20 | 200 | 200 | 2024-09-01 | 合格
JD7z | 底板单元 | JD7z-BB4-BL2-BC-2 | 20+20 | 200 | 200 | 2024-09-01 | 合格
JD7z | 底板单元 | JD7z-BB4-BL3-BC-2 | 20+20 | 200 | 200 | 2024-09-01 | 合格
JD7z | 底板单元 | JD7z-BB4-BL4-BC-2 | 20+20 | 200 | 200 | 2024-09-01 | 合格
JD7z | 底板单元 | JD7z-BB4-BL5-BC-2 | 20+20 | 200 | 200 | 2024-09-01 | 合格
JD7z | 底板单元 | JD7z-BB2-BL1-BC-1 | 16+20 | 180 | 180 | 2024-09-01 | 合格
JD7z | 底板单元 | JD7z-BB2-BL2-BC-1 | 16+20 | 180 | 180 | 2024-09-01 | 合格
JD7z | 底板单元 | JD7z-BB2-BL3-BC-1 | 16+20 | 180 | 180 | 2024-09-01 | 合格
JD7z | 底板单元 | JD7z-BB2-BL4-BC-1 | 16+20 | 180 | 180 | 2024-09-01 | 合格
JD7z | 底板单元 | JD7z-BB2-BL1-BC-2 | 20+20 | 200 | 200 | 2024-09-01 | 合格
JD7z | 底板单元 | JD7z-BB2-BL2-BC-2 | 20+20 | 200 | 200 | 2024-09-01 | 合格
JD7z | 底板单元 | JD7z-BB2-BL3-BC-2 | 20+20 | 200 | 200 | 2024-09-01 | 合格
JD7z | 底板单元 | JD7z-BB2-BL4-BC-2 | 20+20 | 200 | 200 | 2024-09-01 | 合格
JD7z | 底板单元 | JD7z-BB3-BL1-BC-1 | 16+20 | 180 | 180 | 2024-09-01 | 合格
JD7z | 底板单元 | JD7z-BB3-BL2-BC-1 | 16+20 | 180 | 180 | 2024-09-01 | 合格
JD7z | 底板单元 | JD7z-BB3-BL3-BC-1 | 16+20 | 180 | 180 | 2024-09-01 | 合格
JD7z | 底板单元 | JD7z-BB3-BL4-BC-1 | 16+20 | 180 | 180 | 2024-09-01 | 合格
JD7z | 底板单元 | JD7z-BB3-BL1-BC-2 | 20+20 | 200 | 200 | 2024-09-01 | 合格
JD7z | 底板单元 | JD7z-BB3-BL2-BC-2 | 20+20 | 200 | 200 | 2024-09-01 | 合格
JD7z | 底板单元 | JD7z-BB3-BL3-BC-2 | 20+20 | 200 | 200 | 2024-09-01 | 合格
JD7z | 底板单元 | JD7z-BB3-BL4-BC-2 | 20+20 | 200 | 200 | 2024-09-01 | 合格
JD7z | 腹板单元 | JD7z-FB1-BC-1 | 16+20 | 3068 | 3068 | 2024-08-30 | 合格
JD7z | 腹板单元 | JD7z-FB2-BC-1 | 16+20 | 3159 | 3159 | 2024-08-30 | 合格
JD7z | 腹板单元 | JD7z-ZF-BC-1 | 16+20 | 3159 | 3159 | 2024-08-30 | 合格
JD7z | 节段制作 | JD7z-BC-1 | 16+16 | 16853 | 16853 | 2024-09-26 | 合格
JD7z | 节段制作 | JD7z-BC-2 | 16+16 | 16853 | 16853 | 2024-09-26 | 合格
JD7z | 节段制作 | JD7z-BC-3 | 16+16 | 16853 | 16853 | 2024-09-26 | 合格
JD7z | 节段制作 | JD7z-BC-4 | 16+16 | 16760 | 16760 | 2024-10-24 | 合格
JD7z | 节段制作 | JD7z-TP-1 | 20⊥16 | 2000 | 2000 | 2024-10-24 | 合格
JD7z | 节段制作 | JD7z-TP-2 | 20⊥20 | 2000 | 2000 | 2024-10-24 | 合格
JD7z | 节段制作 | JD7z-TP-3 | 16⊥16 | 2000 | 2000 | 2024-10-24 | 合格
JD7z | 节段制作 | JD7z-TP-4 | 16⊥16 | 2000 | 2000 | 2024-10-24 | 合格
JD7z | 节段制作 | JD7z-TP-5 | 16⊥16 | 2000 | 2000 | 2024-10-24 | 合格
JD7z | 节段制作 | JD7z-TP-6 | 20⊥16 | 2000 | 2000 | 2024-10-24 | 合格
JD7z | 节段制作 | JD7z-TP-7 | 20⊥20 | 2000 | 2000 | 2024-10-24 | 合格
JD7z | 节段制作 | JD7z-TP-8 | 16⊥16 | 2000 | 2000 | 2024-10-24 | 合格
JD7z | 节段制作 | JD7z-TP-9 | 16⊥16 | 2000 | 2000 | 2024-10-24 | 合格
JD7z | 节段制作 | JD7z-TP-10 | 16⊥16 | 2000 | 2000 | 2024-10-24 | 合格
JD7z | 节段制作 | JD7z-GB1-TP-1 | 20⊥16 | 280 | 280 | 2024-10-24 | 合格
JD7z | 节段制作 | JD7z-GB1-TP-2 | 20⊥16 | 280 | 280 | 2024-10-24 | 合格
JD7z | 节段制作 | JD7z-GB2-TP-1 | 20⊥16 | 280 | 280 | 2024-10-24 | 合格
JD7z | 节段制作 | JD7z-GB2-TP-2 | 20⊥16 | 280 | 280 | 2024-10-24 | 合格
JD7z | 节段制作 | JD7z-GB3-TP-1 | 20⊥16 | 280 | 280 | 2024-10-24 | 合格
JD7z | 节段制作 | JD7z-GB3-TP-2 | 20⊥16 | 280 | 280 | 2024-10-24 | 合格
JD7z | 节段制作 | JD7z-GB4-TP-1 | 20⊥16 | 280 | 280 | 2024-10-24 | 合格
JD7z | 节段制作 | JD7z-GB4-TP-2 | 20⊥16 | 280 | 280 | 2024-10-24 | 合格
JD7z | 节段制作 | JD7z-GB5-TP-1 | 20⊥16 | 280 | 280 | 2024-10-24 | 合格
JD7z | 节段制作 | JD7z-GB5-TP-2 | 20⊥16 | 280 | 280 | 2024-10-24 | 合格
JD7z | 节段制作 | JD7z-GB6-TP-1 | 20⊥16 | 280 | 280 | 2024-10-24 | 合格
JD7z | 节段制作 | JD7z-GB6-TP-2 | 20⊥16 | 280 | 280 | 2024-10-24 | 合格
JD8y | 顶板单元 | JD8y-DB1-BC-1 | 20+16 | 2211 | 2211 | 2024-09-02 | 合格
JD8y | 顶板单元 | JD8y-DB2-BC-1 | 20+16 | 2396 | 2396 | 2024-09-02 | 不合格 |  |  |  | H0+3.1 | 10 | 85 | 560 | -1 | 185 | 2024-09-03
JD8y | 顶板单元 | JD8y-DB3-BC-1 | 20+16 | 2396 | 2396 | 2024-09-02 | 合格
JD8y | 顶板单元 | JD8y-DB4-BC-1 | 20+16 | 1196 | 1196 | 2024-09-02 | 合格
JD8y | 顶板单元 | JD8y-DB5-BC-1 | 20+16 | 2596 | 2596 | 2024-09-02 | 合格
JD8y | 顶板单元 | JD8y-DB6-BC-1 | 20+16 | 2211 | 2211 | 2024-09-02 | 合格
JD8y | 节段制作 | JD8y-BC-1 | 16+16 | 16853 | 16853 | 2024-09-14 | 合格
JD8y | 节段制作 | JD8y-BC-2 | 16+16 | 16853 | 16853 | 2024-09-14 | 合格
JD8y | 节段制作 | JD8y-BC-3 | 16+16 | 16853 | 16853 | 2024-09-14 | 合格
JD8y | 节段制作 | JD8y-BC-4 | 16+16 | 16760 | 16760 | 2024-09-21 | 合格
JD8y | 节段制作 | JD8y-TP-1 | 20⊥16 | 2000 | 2000 | 2024-10-21 | 合格
JD8y | 节段制作 | JD8y-TP-2 | 20⊥20 | 2000 | 2000 | 2024-10-21 | 合格
JD8y | 节段制作 | JD8y-TP-3 | 16⊥16 | 2000 | 2000 | 2024-10-21 | 合格
JD8y | 节段制作 | JD8y-TP-4 | 16⊥16 | 2000 | 2000 | 2024-10-21 | 合格
JD8y | 节段制作 | JD8y-TP-5 | 16⊥16 | 2000 | 2000 | 2024-10-21 | 合格
JD8y | 节段制作 | JD8y-TP-6 | 20⊥16 | 2000 | 2000 | 2024-10-21 | 合格
JD8y | 节段制作 | JD8y-TP-7 | 20⊥20 | 2000 | 2000 | 2024-10-21 | 合格
JD8y | 节段制作 | JD8y-TP-8 | 16⊥16 | 2000 | 2000 | 2024-10-21 | 合格
JD8y | 节段制作 | JD8y-TP-9 | 16⊥16 | 2000 | 2000 | 2024-10-21 | 合格
JD8y | 节段制作 | JD8y-TP-10 | 16⊥16 | 2000 | 2000 | 2024-10-21 | 合格
JD8y | 节段制作 | JD8y-GB1-TP-1 | 20⊥16 | 280 | 280 | 2024-10-21 | 合格
JD8y | 节段制作 | JD8y-GB1-TP-2 | 20⊥16 | 280 | 280 | 2024-10-21 | 合格
JD8y | 节段制作 | JD8y-GB2-TP-1 | 20⊥16 | 280 | 280 | 2024-10-21 | 合格
JD8y | 节段制作 | JD8y-GB2-TP-2 | 20⊥16 | 280 | 280 | 2024-10-21 | 合格
JD8y | 节段制作 | JD8y-GB3-TP-1 | 20⊥16 | 280 | 280 | 2024-10-21 | 合格
JD8y | 节段制作 | JD8y-GB3-TP-2 | 20⊥16 | 280 | 280 | 2024-10-21 | 合格
JD8y | 节段制作 | JD8y-GB4-TP-1 | 20⊥16 | 280 | 280 | 2024-10-21 | 合格
JD8y | 节段制作 | JD8y-GB4-TP-2 | 20⊥16 | 280 | 280 | 2024-10-21 | 合格
JD8y | 节段制作 | JD8y-GB5-TP-1 | 20⊥16 | 280 | 280 | 2024-10-21 | 合格
JD8y | 节段制作 | JD8y-GB5-TP-2 | 20⊥16 | 280 | 280 | 2024-10-21 | 合格
JD8y | 节段制作 | JD8y-GB6-TP-1 | 20⊥16 | 280 | 280 | 2024-10-21 | 合格
JD8y | 节段制作 | JD8y-GB6-TP-2 | 20⊥16 | 280 | 280 | 2024-10-21 | 合格
JD8y | 节段制作 | JD8y-GB7-TP-1 | 20⊥16 | 280 | 280 | 2024-10-21 | 合格
JD8y | 节段制作 | JD8y-GB7-TP-2 | 20⊥16 | 280 | 280 | 2024-10-21 | 合格
JD8y | 节段制作 | JD8y-GB8-TP-1 | 20⊥16 | 280 | 280 | 2024-10-21 | 合格
JD8y | 节段制作 | JD8y-GB8-TP-2 | 20⊥16 | 280 | 280 | 2024-10-21 | 合格
JD8y | 节段制作 | JD8y-ZG1-TP-1 | 28⊥20 | 3086 | 3086 | 2024-10-21 | 合格
JD8y | 节段制作 | JD8y-ZG1-TP-2 | 28⊥20 | 1892 | 1892 | 2024-10-21 | 合格
JD8y | 节段制作 | JD8y-ZG1-TP-3 | 28⊥20 | 1890 | 1890 | 2024-10-21 | 合格
JD8y | 节段制作 | JD8y-ZG1-TP-4 | 28⊥20 | 3084 | 3084 | 2024-10-21 | 合格
JD8y | 节段制作 | JD8y-ZG1-TP-6 | 28⊥20 | 3162 | 3162 | 2024-10-21 | 合格
JD8y | 节段制作 | JD8y-ZG1-TP-7 | 28⊥20 | 3068 | 3068 | 2024-10-21 | 合格
JD8y | 节段制作 | JD8y-ZG1-TP-8 | 28⊥20 | 3068 | 3068 | 2024-10-21 | 合格
JD8y | 节段制作 | JD8y-ZG1-TP-9 | 28⊥20 | 3162 | 3162 | 2024-10-21 | 合格
JD8y | 节段制作 | JD8y-ZG1-TP-11 | 28⊥20 | 2192 | 2192 | 2024-10-21 | 合格
JD8y | 节段制作 | JD8y-ZG1-TP-12 | 28⊥20 | 2013 | 2013 | 2024-10-21 | 合格
JD8y | 节段制作 | JD8y-ZG1-TP-13 | 28⊥20 | 2015 | 2015 | 2024-10-21 | 合格
JD8y | 节段制作 | JD8y-ZG1-TP-14 | 28⊥20 | 2192 | 2192 | 2024-10-21 | 合格
JD8y | 节段制作 | JD8y-ZG2-TP-1 | 28⊥20 | 3086 | 3086 | 2024-10-21 | 不合格 |  |  |  | SL+5.3 | 14 | 105 | 2456 | 0 | 205 | 2024-10-22
JD8y | 节段制作 | JD8y-ZG2-TP-2 | 28⊥20 | 1892 | 1892 | 2024-10-21 | 合格
JD8y | 节段制作 | JD8y-ZG2-TP-3 | 28⊥20 | 1890 | 1890 | 2024-10-21 | 合格
JD8y | 节段制作 | JD8y-ZG2-TP-4 | 28⊥20 | 3084 | 3084 | 2024-10-21 | 合格
JD8y | 节段制作 | JD8y-ZG2-TP-6 | 28⊥20 | 3162 | 3162 | 2024-10-21 | 合格
JD8y | 节段制作 | JD8y-ZG2-TP-7 | 28⊥20 | 3068 | 3068 | 2024-10-21 | 合格
JD8y | 节段制作 | JD8y-ZG2-TP-8 | 28⊥20 | 3068 | 3068 | 2024-10-21 | 合格
JD8y | 节段制作 | JD8y-ZG2-TP-9 | 28⊥20 | 3162 | 3162 | 2024-10-21 | 合格
JD8y | 节段制作 | JD8y-ZG2-TP-11 | 28⊥20 | 2192 | 2192 | 2024-10-21 | 合格
JD8y | 节段制作 | JD8y-ZG2-TP-12 | 28⊥20 | 2013 | 2013 | 2024-10-21 | 合格
JD8y | 节段制作 | JD8y-ZG2-TP-13 | 28⊥20 | 2015 | 2015 | 2024-10-21 | 合格
JD8y | 节段制作 | JD8y-ZG2-TP-14 | 28⊥20 | 2192 | 2192 | 2024-10-21 | 合格
JD8y | 节段制作 | JD8y-ZG1-TP-5 | 20⊥20 | 280 | 280 | 2024-10-21 | 合格
JD8y | 节段制作 | JD8y-ZG1-TP-10 | 20⊥20 | 280 | 280 | 2024-10-21 | 合格
JD8y | 节段制作 | JD8y-ZG2-TP-5 | 20⊥20 | 280 | 280 | 2024-10-21 | 合格
JD8y | 节段制作 | JD8y-ZG2-TP-10 | 20⊥20 | 280 | 280 | 2024-10-21 | 合格
JD8y | 节段制作 | JD8y-ZG1-ZJ1-TP-1 | 36⊥28 | 2100 | 2100 | 2024-10-21 | 合格
JD8y | 节段制作 | JD8y-ZG1-ZJ1-TP-2 | 36⊥28 | 2100 | 2100 | 2024-10-21 | 合格
JD8y | 节段制作 | JD8y-ZG1-ZJ1-TP-3 | 36⊥20 | 350 | 350 | 2024-10-21 | 合格
JD8y | 节段制作 | JD8y-ZG1-ZJ1-TP-4 | 36⊥20 | 420 | 420 | 2024-10-21 | 合格
JD8y | 节段制作 | JD8y-ZG1-ZJ2-TP-1 | 36⊥28 | 2100 | 2100 | 2024-10-21 | 合格
JD8y | 节段制作 | JD8y-ZG1-ZJ2-TP-2 | 36⊥28 | 2100 | 2100 | 2024-10-21 | 合格
JD8y | 节段制作 | JD8y-ZG1-ZJ2-TP-3 | 36⊥20 | 350 | 350 | 2024-10-21 | 合格
JD8y | 节段制作 | JD8y-ZG1-ZJ2-TP-4 | 36⊥20 | 420 | 420 | 2024-10-21 | 合格
JD8y | 节段制作 | JD8y-ZG1-ZJ3-TP-1 | 36⊥28 | 2100 | 2100 | 2024-10-21 | 合格
JD8y | 节段制作 | JD8y-ZG1-ZJ3-TP-2 | 36⊥28 | 2100 | 2100 | 2024-10-21 | 合格
JD8y | 节段制作 | JD8y-ZG1-ZJ3-TP-3 | 36⊥20 | 350 | 350 | 2024-10-21 | 合格
JD8y | 节段制作 | JD8y-ZG1-ZJ3-TP-4 | 36⊥20 | 420 | 420 | 2024-10-21 | 合格
JD8y | 节段制作 | JD8y-ZG1-ZJ4-TP-1 | 36⊥28 | 2100 | 2100 | 2024-10-21 | 合格
JD8y | 节段制作 | JD8y-ZG1-ZJ4-TP-2 | 36⊥28 | 2100 | 2100 | 2024-10-21 | 合格
JD8y | 节段制作 | JD8y-ZG1-ZJ4-TP-3 | 36⊥20 | 350 | 350 | 2024-10-21 | 合格
JD8y | 节段制作 | JD8y-ZG1-ZJ4-TP-4 | 36⊥20 | 420 | 420 | 2024-10-21 | 合格
JD8y | 节段制作 | JD8y-ZG2-ZJ1-TP-1 | 36⊥28 | 2100 | 2100 | 2024-10-21 | 合格
JD8y | 节段制作 | JD8y-ZG2-ZJ1-TP-2 | 36⊥28 | 2100 | 2100 | 2024-10-21 | 合格
JD8y | 节段制作 | JD8y-ZG2-ZJ1-TP-3 | 36⊥20 | 350 | 350 | 2024-10-21 | 合格
JD8y | 节段制作 | JD8y-ZG2-ZJ1-TP-4 | 36⊥20 | 420 | 420 | 2024-10-21 | 合格
JD8y | 节段制作 | JD8y-ZG2-ZJ2-TP-1 | 36⊥28 | 2100 | 2100 | 2024-10-21 | 合格
JD8y | 节段制作 | JD8y-ZG2-ZJ2-TP-2 | 36⊥28 | 2100 | 2100 | 2024-10-21 | 合格
JD8y | 节段制作 | JD8y-ZG2-ZJ2-TP-3 | 36⊥20 | 350 | 350 | 2024-10-21 | 合格
JD8y | 节段制作 | JD8y-ZG2-ZJ2-TP-4 | 36⊥20 | 420 | 420 | 2024-10-21 | 合格
JD8y | 节段制作 | JD8y-ZG2-ZJ3-TP-1 | 36⊥28 | 2100 | 2100 | 2024-10-21 | 合格
JD8y | 节段制作 | JD8y-ZG2-ZJ3-TP-2 | 36⊥28 | 2100 | 2100 | 2024-10-21 | 不合格 |  |  |  | SL+5 | 16 | 100 | 946 | -1 | 200 | 2024-10-22
JD8y | 节段制作 | JD8y-ZG2-ZJ3-TP-3 | 36⊥20 | 350 | 350 | 2024-10-21 | 合格
JD8y | 节段制作 | JD8y-ZG2-ZJ3-TP-4 | 36⊥20 | 420 | 420 | 2024-10-21 | 合格
JD8y | 节段制作 | JD8y-ZG2-ZJ4-TP-1 | 36⊥28 | 2100 | 2100 | 2024-10-21 | 合格
JD8y | 节段制作 | JD8y-ZG2-ZJ4-TP-2 | 36⊥28 | 2100 | 2100 | 2024-10-21 | 合格
JD8y | 节段制作 | JD8y-ZG2-ZJ4-TP-3 | 36⊥20 | 350 | 350 | 2024-10-21 | 合格
JD8y | 节段制作 | JD8y-ZG2-ZJ4-TP-4 | 36⊥20 | 420 | 420 | 2024-10-21 | 合格
JD8z | 顶板单元 | JD8z-DB1-BC-1 | 20+16 | 2211 | 2211 | 2024-08-28 | 合格
JD8z | 顶板单元 | JD8z-DB2-BC-1 | 20+16 | 2396 | 2396 | 2024-08-28 | 合格
JD8z | 顶板单元 | JD8z-DB3-BC-1 | 20+16 | 2396 | 2396 | 2024-08-28 | 不合格 |  |  |  | H0+4 | 10 | 60 | 1510 | 1 | 160 | 2024-08-29
JD8z | 顶板单元 | JD8z-DB4-BC-1 | 20+16 | 1196 | 1196 | 2024-08-28 | 合格
JD8z | 顶板单元 | JD8z-DB5-BC-1 | 20+16 | 2596 | 2596 | 2024-08-28 | 合格
JD8z | 顶板单元 | JD8z-DB6-BC-1 | 20+16 | 2211 | 2211 | 2024-08-28 | 合格
JD8z | 节段制作 | JD8z-BC-1 | 16+16 | 16853 | 16853 | 2024-09-26 | 合格
JD8z | 节段制作 | JD8z-BC-2 | 16+16 | 16853 | 16853 | 2024-09-26 | 合格
JD8z | 节段制作 | JD8z-BC-3 | 16+16 | 16853 | 16853 | 2024-09-26 | 合格
JD8z | 节段制作 | JD8z-BC-4 | 16+16 | 16760 | 16760 | 2024-10-25 | 不合格 |  |  |  | H0+4.1 | 14 | 300 | 8950 | 0 | 400 | 2024-10-26
JD8z | 节段制作 | JD8z-TP-1 | 20⊥16 | 2000 | 2000 | 2024-10-25 | 合格
JD8z | 节段制作 | JD8z-TP-2 | 20⊥20 | 2000 | 2000 | 2024-10-25 | 合格
JD8z | 节段制作 | JD8z-TP-3 | 16⊥16 | 2000 | 2000 | 2024-10-25 | 合格
JD8z | 节段制作 | JD8z-TP-4 | 16⊥16 | 2000 | 2000 | 2024-10-25 | 合格
JD8z | 节段制作 | JD8z-TP-5 | 16⊥16 | 2000 | 2000 | 2024-10-25 | 合格
JD8z | 节段制作 | JD8z-TP-6 | 20⊥16 | 2000 | 2000 | 2024-10-25 | 合格
JD8z | 节段制作 | JD8z-TP-7 | 20⊥20 | 2000 | 2000 | 2024-10-25 | 合格
JD8z | 节段制作 | JD8z-TP-8 | 16⊥16 | 2000 | 2000 | 2024-10-25 | 合格
JD8z | 节段制作 | JD8z-TP-9 | 16⊥16 | 2000 | 2000 | 2024-10-25 | 合格
JD8z | 节段制作 | JD8z-TP-10 | 16⊥16 | 2000 | 2000 | 2024-10-25 | 合格
JD8z | 节段制作 | JD8z-GB1-TP-1 | 20⊥16 | 280 | 280 | 2024-10-25 | 合格
JD8z | 节段制作 | JD8z-GB1-TP-2 | 20⊥16 | 280 | 280 | 2024-10-25 | 合格
JD8z | 节段制作 | JD8z-GB2-TP-1 | 20⊥16 | 280 | 280 | 2024-10-25 | 合格
JD8z | 节段制作 | JD8z-GB2-TP-2 | 20⊥16 | 280 | 280 | 2024-10-25 | 合格
JD8z | 节段制作 | JD8z-GB3-TP-1 | 20⊥16 | 280 | 280 | 2024-10-25 | 合格
JD8z | 节段制作 | JD8z-GB3-TP-2 | 20⊥16 | 280 | 280 | 2024-10-25 | 合格
JD8z | 节段制作 | JD8z-GB4-TP-1 | 20⊥16 | 280 | 280 | 2024-10-25 | 合格
JD8z | 节段制作 | JD8z-GB4-TP-2 | 20⊥16 | 280 | 280 | 2024-10-25 | 合格
JD8z | 节段制作 | JD8z-GB5-TP-1 | 20⊥16 | 280 | 280 | 2024-10-25 | 合格
JD8z | 节段制作 | JD8z-GB5-TP-2 | 20⊥16 | 280 | 280 | 2024-10-25 | 合格
JD8z | 节段制作 | JD8z-GB6-TP-1 | 20⊥16 | 280 | 280 | 2024-10-25 | 合格
JD8z | 节段制作 | JD8z-GB6-TP-2 | 20⊥16 | 280 | 280 | 2024-10-25 | 合格
JD8z | 节段制作 | JD8z-GB7-TP-1 | 20⊥16 | 280 | 280 | 2024-10-25 | 合格
JD8z | 节段制作 | JD8z-GB7-TP-2 | 20⊥16 | 280 | 280 | 2024-10-25 | 合格
JD8z | 节段制作 | JD8z-GB8-TP-1 | 20⊥16 | 280 | 280 | 2024-10-25 | 合格
JD8z | 节段制作 | JD8z-GB8-TP-2 | 20⊥16 | 280 | 280 | 2024-10-25 | 合格
JD8z | 节段制作 | JD8z-ZG1-TP-1 | 28⊥20 | 3086 | 3086 | 2024-10-25 | 合格
JD8z | 节段制作 | JD8z-ZG1-TP-2 | 28⊥20 | 1892 | 1892 | 2024-10-25 | 合格
JD8z | 节段制作 | JD8z-ZG1-TP-3 | 28⊥20 | 1890 | 1890 | 2024-10-25 | 合格
JD8z | 节段制作 | JD8z-ZG1-TP-4 | 28⊥20 | 3084 | 3084 | 2024-10-25 | 合格
JD8z | 节段制作 | JD8z-ZG1-TP-6 | 28⊥20 | 3162 | 3162 | 2024-10-25 | 合格
JD8z | 节段制作 | JD8z-ZG1-TP-7 | 28⊥20 | 3068 | 3068 | 2024-10-25 | 合格
JD8z | 节段制作 | JD8z-ZG1-TP-8 | 28⊥20 | 3068 | 3068 | 2024-10-25 | 合格
JD8z | 节段制作 | JD8z-ZG1-TP-9 | 28⊥20 | 3162 | 3162 | 2024-10-25 | 合格
JD8z | 节段制作 | JD8z-ZG1-TP-11 | 28⊥20 | 2192 | 2192 | 2024-10-25 | 合格
JD8z | 节段制作 | JD8z-ZG1-TP-12 | 28⊥20 | 2013 | 2013 | 2024-10-25 | 不合格 |  |  |  | SL+4.6 | 10 | 116 | 590 | 1 | 216 | 2024-10-26
JD8z | 节段制作 | JD8z-ZG1-TP-13 | 28⊥20 | 2015 | 2015 | 2024-10-25 | 合格
JD8z | 节段制作 | JD8z-ZG1-TP-14 | 28⊥20 | 2192 | 2192 | 2024-10-25 | 合格
JD8z | 节段制作 | JD8z-ZG2-TP-1 | 28⊥20 | 3086 | 3086 | 2024-10-25 | 合格
JD8z | 节段制作 | JD8z-ZG2-TP-2 | 28⊥20 | 1892 | 1892 | 2024-10-25 | 合格
JD8z | 节段制作 | JD8z-ZG2-TP-3 | 28⊥20 | 1890 | 1890 | 2024-10-25 | 合格
JD8z | 节段制作 | JD8z-ZG2-TP-4 | 28⊥20 | 3084 | 3084 | 2024-10-25 | 合格
JD8z | 节段制作 | JD8z-ZG2-TP-6 | 28⊥20 | 3162 | 3162 | 2024-10-25 | 合格
JD8z | 节段制作 | JD8z-ZG2-TP-7 | 28⊥20 | 3068 | 3068 | 2024-10-25 | 合格
JD8z | 节段制作 | JD8z-ZG2-TP-8 | 28⊥20 | 3068 | 3068 | 2024-10-25 | 合格
JD8z | 节段制作 | JD8z-ZG2-TP-9 | 28⊥20 | 3162 | 3162 | 2024-10-25 | 合格
JD8z | 节段制作 | JD8z-ZG2-TP-11 | 28⊥20 | 2192 | 2192 | 2024-10-25 | 合格
JD8z | 节段制作 | JD8z-ZG2-TP-12 | 28⊥20 | 2013 | 2013 | 2024-10-25 | 合格
JD8z | 节段制作 | JD8z-ZG2-TP-13 | 28⊥20 | 2015 | 2015 | 2024-10-25 | 合格
JD8z | 节段制作 | JD8z-ZG2-TP-14 | 28⊥20 | 2192 | 2192 | 2024-10-25 | 合格
JD8z | 节段制作 | JD8z-ZG1-TP-5 | 20⊥20 | 280 | 280 | 2024-10-25 | 合格
JD8z | 节段制作 | JD8z-ZG1-TP-10 | 20⊥20 | 280 | 280 | 2024-10-25 | 合格
JD8z | 节段制作 | JD8z-ZG2-TP-5 | 20⊥20 | 280 | 280 | 2024-10-25 | 合格
JD8z | 节段制作 | JD8z-ZG2-TP-10 | 20⊥20 | 280 | 280 | 2024-10-25 | 合格
JD8z | 节段制作 | JD8z-ZG1-ZJ1-TP-1 | 36⊥28 | 2100 | 2100 | 2024-10-25 | 合格
JD8z | 节段制作 | JD8z-ZG1-ZJ1-TP-2 | 36⊥28 | 2100 | 2100 | 2024-10-25 | 合格
JD8z | 节段制作 | JD8z-ZG1-ZJ1-TP-3 | 36⊥20 | 350 | 350 | 2024-10-25 | 合格
JD8z | 节段制作 | JD8z-ZG1-ZJ1-TP-4 | 36⊥20 | 420 | 420 | 2024-10-25 | 合格
JD8z | 节段制作 | JD8z-ZG1-ZJ2-TP-1 | 36⊥28 | 2100 | 2100 | 2024-10-25 | 合格
JD8z | 节段制作 | JD8z-ZG1-ZJ2-TP-2 | 36⊥28 | 2100 | 2100 | 2024-10-25 | 合格
JD8z | 节段制作 | JD8z-ZG1-ZJ2-TP-3 | 36⊥20 | 350 | 350 | 2024-10-25 | 合格
JD8z | 节段制作 | JD8z-ZG1-ZJ2-TP-4 | 36⊥20 | 420 | 420 | 2024-10-25 | 合格
JD8z | 节段制作 | JD8z-ZG1-ZJ3-TP-1 | 36⊥28 | 2100 | 2100 | 2024-10-25 | 合格
JD8z | 节段制作 | JD8z-ZG1-ZJ3-TP-2 | 36⊥28 | 2100 | 2100 | 2024-10-25 | 合格
JD8z | 节段制作 | JD8z-ZG1-ZJ3-TP-3 | 36⊥20 | 350 | 350 | 2024-10-25 | 合格
JD8z | 节段制作 | JD8z-ZG1-ZJ3-TP-4 | 36⊥20 | 420 | 420 | 2024-10-25 | 合格
JD8z | 节段制作 | JD8z-ZG1-ZJ4-TP-1 | 36⊥28 | 2100 | 2100 | 2024-10-25 | 合格
JD8z | 节段制作 | JD8z-ZG1-ZJ4-TP-2 | 36⊥28 | 2100 | 2100 | 2024-10-25 | 合格
JD8z | 节段制作 | JD8z-ZG1-ZJ4-TP-3 | 36⊥20 | 350 | 350 | 2024-10-25 | 合格
JD8z | 节段制作 | JD8z-ZG1-ZJ4-TP-4 | 36⊥20 | 420 | 420 | 2024-10-25 | 合格
JD8z | 节段制作 | JD8z-ZG2-ZJ1-TP-1 | 36⊥28 | 2100 | 2100 | 2024-10-25 | 合格
JD8z | 节段制作 | JD8z-ZG2-ZJ1-TP-2 | 36⊥28 | 2100 | 2100 | 2024-10-25 | 合格
JD8z | 节段制作 | JD8z-ZG2-ZJ1-TP-3 | 36⊥20 | 350 | 350 | 2024-10-25 | 合格
JD8z | 节段制作 | JD8z-ZG2-ZJ1-TP-4 | 36⊥20 | 420 | 420 | 2024-10-25 | 合格
JD8z | 节段制作 | JD8z-ZG2-ZJ2-TP-1 | 36⊥28 | 2100 | 2100 | 2024-10-25 | 合格
JD8z | 节段制作 | JD8z-ZG2-ZJ2-TP-2 | 36⊥28 | 2100 | 2100 | 2024-10-25 | 合格
JD8z | 节段制作 | JD8z-ZG2-ZJ2-TP-3 | 36⊥20 | 350 | 350 | 2024-10-25 | 合格
JD8z | 节段制作 | JD8z-ZG2-ZJ2-TP-4 | 36⊥20 | 420 | 420 | 2024-10-25 | 合格
JD8z | 节段制作 | JD8z-ZG2-ZJ3-TP-1 | 36⊥28 | 2100 | 2100 | 2024-10-25 | 不合格 |  |  |  | SL+6 | 14 | 115 | 1500 | 0 | 215 | 2024-10-26
JD8z | 节段制作 | JD8z-ZG2-ZJ3-TP-2 | 36⊥28 | 2100 | 2100 | 2024-10-25 | 合格
JD8z | 节段制作 | JD8z-ZG2-ZJ3-TP-3 | 36⊥20 | 350 | 350 | 2024-10-25 | 合格
JD8z | 节段制作 | JD8z-ZG2-ZJ3-TP-4 | 36⊥20 | 420 | 420 | 2024-10-25 | 合格
JD8z | 节段制作 | JD8z-ZG2-ZJ4-TP-1 | 36⊥28 | 2100 | 2100 | 2024-10-25 | 合格
JD8z | 节段制作 | JD8z-ZG2-ZJ4-TP-2 | 36⊥28 | 2100 | 2100 | 2024-10-25 | 合格
JD8z | 节段制作 | JD8z-ZG2-ZJ4-TP-3 | 36⊥20 | 350 | 350 | 2024-10-25 | 合格
JD8z | 节段制作 | JD8z-ZG2-ZJ4-TP-4 | 36⊥20 | 420 | 420 | 2024-10-25 | 合格
JD9y | 顶板单元 | JD9y-DB1-BC-1 | 20+16 | 2211 | 2211 | 2024-09-03 | 合格
JD9y | 顶板单元 | JD9y-DB2-BC-1 | 20+16 | 2396 | 2396 | 2024-09-03 | 合格
JD9y | 顶板单元 | JD9y-DB3-BC-1 | 20+16 | 2396 | 2396 | 2024-09-03 | 合格
JD9y | 顶板单元 | JD9y-DB4-BC-1 | 20+16 | 1196 | 1196 | 2024-09-03 | 合格
JD9y | 顶板单元 | JD9y-DB5-BC-1 | 20+16 | 2596 | 2596 | 2024-09-03 | 合格
JD9y | 顶板单元 | JD9y-DB6-BC-1 | 20+16 | 2211 | 2211 | 2024-09-03 | 合格
JD9y | 底板单元 | JD9y-BB1-BC-1 | 16+20 | 2233 | 2233 | 2024-09-07 | 合格
JD9y | 底板单元 | JD9y-BB4-BC-1 | 16+20 | 2233 | 2233 | 2024-09-07 | 不合格 |  |  |  | H0+5 | 15 | 100 | 2100 | 0 | 200 | 2024-09-08
JD9y | 底板单元 | JD9y-BB2-BC-1 | 16+20 | 2246 | 2246 | 2024-09-07 | 合格
JD9y | 底板单元 | JD9y-BB3-BC-1 | 16+20 | 1796 | 1796 | 2024-09-07 | 合格
JD9y | 底板单元 | JD9y-BB1-BL1-BC-1 | 16+20 | 180 | 180 | 2024-09-07 | 合格
JD9y | 底板单元 | JD9y-BB1-BL2-BC-1 | 16+20 | 180 | 180 | 2024-09-07 | 合格
JD9y | 底板单元 | JD9y-BB1-BL3-BC-1 | 16+20 | 180 | 180 | 2024-09-07 | 合格
JD9y | 底板单元 | JD9y-BB1-BL4-BC-1 | 16+20 | 180 | 180 | 2024-09-07 | 合格
JD9y | 底板单元 | JD9y-BB1-BL5-BC-1 | 16+20 | 180 | 180 | 2024-09-07 | 合格
JD9y | 底板单元 | JD9y-BB1-BL1-BC-2 | 20+20 | 200 | 200 | 2024-09-07 | 合格
JD9y | 底板单元 | JD9y-BB1-BL2-BC-2 | 20+20 | 200 | 200 | 2024-09-07 | 合格
JD9y | 底板单元 | JD9y-BB1-BL3-BC-2 | 20+20 | 200 | 200 | 2024-09-07 | 合格
JD9y | 底板单元 | JD9y-BB1-BL4-BC-2 | 20+20 | 200 | 200 | 2024-09-07 | 合格
JD9y | 底板单元 | JD9y-BB1-BL5-BC-2 | 20+20 | 200 | 200 | 2024-09-07 | 合格
JD9y | 底板单元 | JD9y-BB4-BL1-BC-1 | 16+20 | 180 | 180 | 2024-09-07 | 合格
JD9y | 底板单元 | JD9y-BB4-BL2-BC-1 | 16+20 | 180 | 180 | 2024-09-07 | 合格
JD9y | 底板单元 | JD9y-BB4-BL3-BC-1 | 16+20 | 180 | 180 | 2024-09-07 | 合格
JD9y | 底板单元 | JD9y-BB4-BL4-BC-1 | 16+20 | 180 | 180 | 2024-09-07 | 合格
JD9y | 底板单元 | JD9y-BB4-BL5-BC-1 | 16+20 | 180 | 180 | 2024-09-07 | 合格
JD9y | 底板单元 | JD9y-BB4-BL1-BC-2 | 20+20 | 200 | 200 | 2024-09-07 | 合格
JD9y | 底板单元 | JD9y-BB4-BL2-BC-2 | 20+20 | 200 | 200 | 2024-09-07 | 合格
JD9y | 底板单元 | JD9y-BB4-BL3-BC-2 | 20+20 | 200 | 200 | 2024-09-07 | 合格
JD9y | 底板单元 | JD9y-BB4-BL4-BC-2 | 20+20 | 200 | 200 | 2024-09-07 | 合格
JD9y | 底板单元 | JD9y-BB4-BL5-BC-2 | 20+20 | 200 | 200 | 2024-09-07 | 合格
JD9y | 底板单元 | JD9y-BB2-BL1-BC-1 | 16+20 | 180 | 180 | 2024-09-07 | 合格
JD9y | 底板单元 | JD9y-BB2-BL2-BC-1 | 16+20 | 180 | 180 | 2024-09-07 | 合格
JD9y | 底板单元 | JD9y-BB2-BL3-BC-1 | 16+20 | 180 | 180 | 2024-09-07 | 合格
JD9y | 底板单元 | JD9y-BB2-BL4-BC-1 | 16+20 | 180 | 180 | 2024-09-07 | 合格
JD9y | 底板单元 | JD9y-BB2-BL1-BC-2 | 20+20 | 200 | 200 | 2024-09-07 | 合格
JD9y | 底板单元 | JD9y-BB2-BL2-BC-2 | 20+20 | 200 | 200 | 2024-09-07 | 合格
JD9y | 底板单元 | JD9y-BB2-BL3-BC-2 | 20+20 | 200 | 200 | 2024-09-07 | 合格
JD9y | 底板单元 | JD9y-BB2-BL4-BC-2 | 20+20 | 200 | 200 | 2024-09-07 | 合格
JD9y | 底板单元 | JD9y-BB3-BL1-BC-1 | 16+20 | 180 | 180 | 2024-09-07 | 合格
JD9y | 底板单元 | JD9y-BB3-BL2-BC-1 | 16+20 | 180 | 180 | 2024-09-07 | 合格
JD9y | 底板单元 | JD9y-BB3-BL3-BC-1 | 16+20 | 180 | 180 | 2024-09-07 | 合格
JD9y | 底板单元 | JD9y-BB3-BL4-BC-1 | 16+20 | 180 | 180 | 2024-09-07 | 合格
JD9y | 底板单元 | JD9y-BB3-BL1-BC-2 | 20+20 | 200 | 200 | 2024-09-07 | 合格
JD9y | 底板单元 | JD9y-BB3-BL2-BC-2 | 20+20 | 200 | 200 | 2024-09-07 | 合格
JD9y | 底板单元 | JD9y-BB3-BL3-BC-2 | 20+20 | 200 | 200 | 2024-09-07 | 合格
JD9y | 底板单元 | JD9y-BB3-BL4-BC-2 | 20+20 | 200 | 200 | 2024-09-07 | 合格
JD9y | 腹板单元 | JD9y-FB1-BC-1 | 16+20 | 3068 | 3068 | 2024-09-05 | 合格
JD9y | 腹板单元 | JD9y-FB2-BC-1 | 16+20 | 3159 | 3159 | 2024-09-05 | 不合格 |  |  |  | H0+2.6 | 10 | 110 | 1750 | 0 | 210 | 2024-09-06
JD9y | 腹板单元 | JD9y-ZF-BC-1 | 16+20 | 3159 | 3159 | 2024-09-05 | 合格
JD9y | 节段制作 | JD9y-BC-1 | 16+16 | 16853 | 16853 | 2024-09-13 | 合格
JD9y | 节段制作 | JD9y-BC-2 | 16+16 | 16853 | 16853 | 2024-09-13 | 合格
JD9y | 节段制作 | JD9y-BC-3 | 16+16 | 16853 | 16853 | 2024-09-13 | 合格
JD9y | 节段制作 | JD9y-BC-4 | 16+16 | 16760 | 16760 | 2024-09-20 | 合格
JD9y | 节段制作 | JD9y-TP-1 | 20⊥16 | 2000 | 2000 | 2024-10-17 | 合格
JD9y | 节段制作 | JD9y-TP-2 | 20⊥20 | 2000 | 2000 | 2024-10-17 | 合格
JD9y | 节段制作 | JD9y-TP-3 | 16⊥16 | 2000 | 2000 | 2024-10-17 | 合格
JD9y | 节段制作 | JD9y-TP-4 | 16⊥16 | 2000 | 2000 | 2024-10-17 | 合格
JD9y | 节段制作 | JD9y-TP-5 | 16⊥16 | 2000 | 2000 | 2024-10-17 | 不合格 |  |  |  | SL+8 | 10 | 113 | 805 | 0 | 213 | 2024-10-18
JD9y | 节段制作 | JD9y-TP-6 | 20⊥16 | 2000 | 2000 | 2024-10-17 | 合格
JD9y | 节段制作 | JD9y-TP-7 | 20⊥20 | 2000 | 2000 | 2024-10-17 | 合格
JD9y | 节段制作 | JD9y-TP-8 | 16⊥16 | 2000 | 2000 | 2024-10-17 | 合格
JD9y | 节段制作 | JD9y-TP-9 | 16⊥16 | 2000 | 2000 | 2024-10-17 | 合格
JD9y | 节段制作 | JD9y-TP-10 | 16⊥16 | 2000 | 2000 | 2024-10-17 | 合格
JD9y | 节段制作 | JD9y-GB1-TP-1 | 20⊥16 | 280 | 280 | 2024-10-17 | 合格
JD9y | 节段制作 | JD9y-GB1-TP-2 | 20⊥16 | 280 | 280 | 2024-10-17 | 合格
JD9y | 节段制作 | JD9y-GB2-TP-1 | 20⊥16 | 280 | 280 | 2024-10-17 | 合格
JD9y | 节段制作 | JD9y-GB2-TP-2 | 20⊥16 | 280 | 280 | 2024-10-17 | 合格
JD9y | 节段制作 | JD9y-GB3-TP-1 | 20⊥16 | 280 | 280 | 2024-10-17 | 合格
JD9y | 节段制作 | JD9y-GB3-TP-2 | 20⊥16 | 280 | 280 | 2024-10-17 | 合格
JD9y | 节段制作 | JD9y-GB4-TP-1 | 20⊥16 | 280 | 280 | 2024-10-17 | 合格
JD9y | 节段制作 | JD9y-GB4-TP-2 | 20⊥16 | 280 | 280 | 2024-10-17 | 合格
JD9y | 节段制作 | JD9y-GB5-TP-1 | 20⊥16 | 280 | 280 | 2024-10-17 | 合格
JD9y | 节段制作 | JD9y-GB5-TP-2 | 20⊥16 | 280 | 280 | 2024-10-17 | 合格
JD9y | 节段制作 | JD9y-GB6-TP-1 | 20⊥16 | 280 | 280 | 2024-10-17 | 合格
JD9y | 节段制作 | JD9y-GB6-TP-2 | 20⊥16 | 280 | 280 | 2024-10-17 | 合格
JD9z | 顶板单元 | JD9z-DB1-BC-1 | 20+16 | 2211 | 2211 | 2024-08-29 | 合格
JD9z | 顶板单元 | JD9z-DB2-BC-1 | 20+16 | 2396 | 2396 | 2024-08-29 | 合格
JD9z | 顶板单元 | JD9z-DB3-BC-1 | 20+16 | 2396 | 2396 | 2024-08-29 | 合格
JD9z | 顶板单元 | JD9z-DB4-BC-1 | 20+16 | 1196 | 1196 | 2024-08-29 | 合格
JD9z | 顶板单元 | JD9z-DB5-BC-1 | 20+16 | 2596 | 2596 | 2024-08-29 | 合格
JD9z | 顶板单元 | JD9z-DB6-BC-1 | 20+16 | 2211 | 2211 | 2024-08-29 | 合格
JD9z | 底板单元 | JD9z-BB1-BC-1 | 16+20 | 2233 | 2233 | 2024-09-02 | 合格
JD9z | 底板单元 | JD9z-BB4-BC-1 | 16+20 | 2233 | 2233 | 2024-09-02 | 合格
JD9z | 底板单元 | JD9z-BB2-BC-1 | 16+20 | 2246 | 2246 | 2024-09-02 | 合格
JD9z | 底板单元 | JD9z-BB3-BC-1 | 16+20 | 1796 | 1796 | 2024-09-02 | 合格
JD9z | 底板单元 | JD9z-BB1-BL1-BC-1 | 16+20 | 180 | 180 | 2024-09-02 | 合格
JD9z | 底板单元 | JD9z-BB1-BL2-BC-1 | 16+20 | 180 | 180 | 2024-09-02 | 合格
JD9z | 底板单元 | JD9z-BB1-BL3-BC-1 | 16+20 | 180 | 180 | 2024-09-02 | 合格
JD9z | 底板单元 | JD9z-BB1-BL4-BC-1 | 16+20 | 180 | 180 | 2024-09-02 | 合格
JD9z | 底板单元 | JD9z-BB1-BL5-BC-1 | 16+20 | 180 | 180 | 2024-09-02 | 合格
JD9z | 底板单元 | JD9z-BB1-BL1-BC-2 | 20+20 | 200 | 200 | 2024-09-02 | 合格
JD9z | 底板单元 | JD9z-BB1-BL2-BC-2 | 20+20 | 200 | 200 | 2024-09-02 | 合格
JD9z | 底板单元 | JD9z-BB1-BL3-BC-2 | 20+20 | 200 | 200 | 2024-09-02 | 合格
JD9z | 底板单元 | JD9z-BB1-BL4-BC-2 | 20+20 | 200 | 200 | 2024-09-02 | 合格
JD9z | 底板单元 | JD9z-BB1-BL5-BC-2 | 20+20 | 200 | 200 | 2024-09-02 | 合格
JD9z | 底板单元 | JD9z-BB4-BL1-BC-1 | 16+20 | 180 | 180 | 2024-09-02 | 合格
JD9z | 底板单元 | JD9z-BB4-BL2-BC-1 | 16+20 | 180 | 180 | 2024-09-02 | 合格
JD9z | 底板单元 | JD9z-BB4-BL3-BC-1 | 16+20 | 180 | 180 | 2024-09-02 | 合格
JD9z | 底板单元 | JD9z-BB4-BL4-BC-1 | 16+20 | 180 | 180 | 2024-09-02 | 合格
JD9z | 底板单元 | JD9z-BB4-BL5-BC-1 | 16+20 | 180 | 180 | 2024-09-02 | 合格
JD9z | 底板单元 | JD9z-BB4-BL1-BC-2 | 20+20 | 200 | 200 | 2024-09-02 | 合格
JD9z | 底板单元 | JD9z-BB4-BL2-BC-2 | 20+20 | 200 | 200 | 2024-09-02 | 合格
JD9z | 底板单元 | JD9z-BB4-BL3-BC-2 | 20+20 | 200 | 200 | 2024-09-02 | 合格
JD9z | 底板单元 | JD9z-BB4-BL4-BC-2 | 20+20 | 200 | 200 | 2024-09-02 | 合格
JD9z | 底板单元 | JD9z-BB4-BL5-BC-2 | 20+20 | 200 | 200 | 2024-09-02 | 合格
JD9z | 底板单元 | JD9z-BB2-BL1-BC-1 | 16+20 | 180 | 180 | 2024-09-02 | 合格
JD9z | 底板单元 | JD9z-BB2-BL2-BC-1 | 16+20 | 180 | 180 | 2024-09-02 | 合格
JD9z | 底板单元 | JD9z-BB2-BL3-BC-1 | 16+20 | 180 | 180 | 2024-09-02 | 合格
JD9z | 底板单元 | JD9z-BB2-BL4-BC-1 | 16+20 | 180 | 180 | 2024-09-02 | 合格
JD9z | 底板单元 | JD9z-BB2-BL1-BC-2 | 20+20 | 200 | 200 | 2024-09-02 | 合格
JD9z | 底板单元 | JD9z-BB2-BL2-BC-2 | 20+20 | 200 | 200 | 2024-09-02 | 合格
JD9z | 底板单元 | JD9z-BB2-BL3-BC-2 | 20+20 | 200 | 200 | 2024-09-02 | 合格
JD9z | 底板单元 | JD9z-BB2-BL4-BC-2 | 20+20 | 200 | 200 | 2024-09-02 | 合格
JD9z | 底板单元 | JD9z-BB3-BL1-BC-1 | 16+20 | 180 | 180 | 2024-09-02 | 合格
JD9z | 底板单元 | JD9z-BB3-BL2-BC-1 | 16+20 | 180 | 180 | 2024-09-02 | 合格
JD9z | 底板单元 | JD9z-BB3-BL3-BC-1 | 16+20 | 180 | 180 | 2024-09-02 | 合格
JD9z | 底板单元 | JD9z-BB3-BL4-BC-1 | 16+20 | 180 | 180 | 2024-09-02 | 合格
JD9z | 底板单元 | JD9z-BB3-BL1-BC-2 | 20+20 | 200 | 200 | 2024-09-02 | 合格
JD9z | 底板单元 | JD9z-BB3-BL2-BC-2 | 20+20 | 200 | 200 | 2024-09-02 | 合格
JD9z | 底板单元 | JD9z-BB3-BL3-BC-2 | 20+20 | 200 | 200 | 2024-09-02 | 合格
JD9z | 底板单元 | JD9z-BB3-BL4-BC-2 | 20+20 | 200 | 200 | 2024-09-02 | 合格
JD9z | 腹板单元 | JD9z-FB1-BC-1 | 16+20 | 3068 | 3068 | 2024-08-31 | 合格
JD9z | 腹板单元 | JD9z-FB2-BC-1 | 16+20 | 3159 | 3159 | 2024-08-31 | 合格
JD9z | 腹板单元 | JD9z-ZF-BC-1 | 16+20 | 3159 | 3159 | 2024-08-31 | 合格
JD9z | 节段制作 | JD9z-BC-1 | 16+16 | 16853 | 16853 | 2024-09-25 | 合格
JD9z | 节段制作 | JD9z-BC-2 | 16+16 | 16853 | 16853 | 2024-09-25 | 合格
JD9z | 节段制作 | JD9z-BC-3 | 16+16 | 16853 | 16853 | 2024-09-25 | 合格
JD9z | 节段制作 | JD9z-BC-4 | 16+16 | 16760 | 16760 | 2024-10-23 | 合格
JD9z | 节段制作 | JD9z-TP-1 | 20⊥16 | 2000 | 2000 | 2024-10-23 | 合格
JD9z | 节段制作 | JD9z-TP-2 | 20⊥20 | 2000 | 2000 | 2024-10-23 | 合格
JD9z | 节段制作 | JD9z-TP-3 | 16⊥16 | 2000 | 2000 | 2024-10-23 | 合格
JD9z | 节段制作 | JD9z-TP-4 | 16⊥16 | 2000 | 2000 | 2024-10-23 | 合格
JD9z | 节段制作 | JD9z-TP-5 | 16⊥16 | 2000 | 2000 | 2024-10-23 | 合格
JD9z | 节段制作 | JD9z-TP-6 | 20⊥16 | 2000 | 2000 | 2024-10-23 | 合格
JD9z | 节段制作 | JD9z-TP-7 | 20⊥20 | 2000 | 2000 | 2024-10-23 | 合格
JD9z | 节段制作 | JD9z-TP-8 | 16⊥16 | 2000 | 2000 | 2024-10-23 | 合格
JD9z | 节段制作 | JD9z-TP-9 | 16⊥16 | 2000 | 2000 | 2024-10-23 | 合格
JD9z | 节段制作 | JD9z-TP-10 | 16⊥16 | 2000 | 2000 | 2024-10-23 | 合格
JD9z | 节段制作 | JD9z-GB1-TP-1 | 20⊥16 | 280 | 280 | 2024-10-23 | 合格
JD9z | 节段制作 | JD9z-GB1-TP-2 | 20⊥16 | 280 | 280 | 2024-10-23 | 合格
JD9z | 节段制作 | JD9z-GB2-TP-1 | 20⊥16 | 280 | 280 | 2024-10-23 | 合格
JD9z | 节段制作 | JD9z-GB2-TP-2 | 20⊥16 | 280 | 280 | 2024-10-23 | 合格
JD9z | 节段制作 | JD9z-GB3-TP-1 | 20⊥16 | 280 | 280 | 2024-10-23 | 合格
JD9z | 节段制作 | JD9z-GB3-TP-2 | 20⊥16 | 280 | 280 | 2024-10-23 | 合格
JD9z | 节段制作 | JD9z-GB4-TP-1 | 20⊥16 | 280 | 280 | 2024-10-23 | 合格
JD9z | 节段制作 | JD9z-GB4-TP-2 | 20⊥16 | 280 | 280 | 2024-10-23 | 合格
JD9z | 节段制作 | JD9z-GB5-TP-1 | 20⊥16 | 280 | 280 | 2024-10-23 | 合格
JD9z | 节段制作 | JD9z-GB5-TP-2 | 20⊥16 | 280 | 280 | 2024-10-23 | 合格
JD9z | 节段制作 | JD9z-GB6-TP-1 | 20⊥16 | 280 | 280 | 2024-10-23 | 合格
JD9z | 节段制作 | JD9z-GB6-TP-2 | 20⊥16 | 280 | 280 | 2024-10-23 | 合格