## 超声总体信息
报告编号 | ZJC029-SZSNA-25-UT-001
工程名称 | 张靖皋长江大桥工程项目钢结构检测项目
委托单位 | 江苏交通监理、南通交通监理联合体
材质 | Q355MD
检测时机 | 焊后24小时
焊接方式 | CO2气体保护焊
检测比例 | 20%
热处理状态 | AR
表面状态 | 打磨光滑
仪器型号/编号 | 超声波探伤仪 SZ-C47
探头规格 | 5P9X9 70° 2.5P9X9 60°
耦合剂 | 化学浆糊
表面补偿 | 4dB
对比试块 | RB-2
标准试块 | CSK-IA
检测灵敏度 | Φ3×40
检验标准 | GB/T 11345-2023 检验等级 B
全熔透验收标准 | GB/T 29712-2023 验收等级 2
熔深验收标准 | GB/T 29712-2023 验收等级 3
母材检测结果 | 无影响横波检测缺陷

## 超声原始记录
构件名称 | 焊缝类型 | 焊缝名称 | 焊缝编号 | 坡口形式 | 板厚(mm) | 检测部位(m) | 检测总长度(m) | 检测日期 | 结论 | 缺陷编号 | 缺陷当量（dB） | H（mm） | L（mm） | X（mm） | Y（mm）
ABC1-1 | 顶底板对接接料焊缝 | 底板对接接料焊缝 | XG-D1 | X | 20+24 | 0~2.706 | 2.706 | 2025.12.02 | 合格
ABD1-1 | 顶底板对接接料焊缝 | 底板对接接料焊缝 | XG-D1 | X | 20+24 | 0~2.706 | 2.706 | 2025.12.01 | 合格
ADC1-1 | 顶底板对接接料焊缝 | 顶板对接接料焊缝 | SG-D1 | V | 16+20 | 0~2.902 | 2.902 | 2025.12.01 | 合格
ADD2-1 | 顶底板对接接料焊缝 | 顶板对接接料焊缝 | SG-D1 | X | 16+20 | 0~2.902 | 2.902 | 2025.11.30 | 合格
ADD3-1 | 顶底板对接接料焊缝 | 顶板对接接料焊缝 | SG-D1 | V | 16+20 | 0~2.302 | 2.302 | 2025.11.30 | 合格
AZG1B-1 | 支座加劲与隔板熔透角焊缝 | 支座加劲与隔板熔透角焊缝 | ZZJR4 | K | 24⊥28 | 0~1.81 | 1.81 | 2025.12.01 | 合格
AZG1B-1 | 支座加劲与隔板熔透角焊缝 | 支座加劲与隔板熔透角焊缝 | ZZJR7 | K | 24⊥28 | 0~1.81 | 1.81 | 2025.12.01 | 合格
AZG2A-1 | 支座加劲与隔板熔透角焊缝 | 支座加劲与隔板熔透角焊缝 | ZZJR3 | K | 24⊥28 | 0~1.81 | 1.81 | 2025.12.01 | 合格
AZG2A-1 | 支座加劲与隔板熔透角焊缝 | 支座加劲与隔板熔透角焊缝 | ZZJR8 | K | 24⊥28 | 0~1.81 | 1.81 | 2025.12.01 | 合格
ABG1A-1 | 支座加劲与隔板熔透角焊缝 | 支座加劲与隔板熔透角焊缝 | ZZJR3 | K | 24⊥24 | 0~1.81 | 1.81 | 2025.12.01 | 合格
ABG1A-1 | 支座加劲与隔板熔透角焊缝 | 支座加劲与隔板熔透角焊缝 | ZZJR6 | K | 24⊥24 | 0~1.81 | 1.81 | 2025.12.01 | 合格
ABG1B-1 | 支座加劲与隔板熔透角焊缝 | 支座加劲与隔板熔透角焊缝 | ZZJR3 | K | 24⊥24 | 0~1.81 | 1.81 | 2025.12.01 | 合格
ABG1B-1 | 支座加劲与隔板熔透角焊缝 | 支座加劲与隔板熔透角焊缝 | ZZJR7 | K | 24⊥24 | 0~1.81 | 1.81 | 2025.12.01 | 合格
ABG1B-1 | 端顶板与隔板熔透角焊缝 | 端顶板与隔板熔透角焊缝 | DGR1 | K | 16⊥24 | 0~2.6 | 2.6 | 2025.12.01 | 合格
ABG2A-1 | 支座加劲与隔板熔透角焊缝 | 支座加劲与隔板熔透角焊缝 | ZZJR3 | K | 24⊥24 | 0~1.81 | 1.81 | 2025.12.03 | 合格
ABG2A-1 | 支座加劲与隔板熔透角焊缝 | 支座加劲与隔板熔透角焊缝 | ZZJR4 | K | 24⊥24 | 0~1.81 | 1.81 | 2025.12.03 | 合格
ABG2A-1 | 支座加劲与隔板熔透角焊缝 | 支座加劲与隔板熔透角焊缝 | ZZJR5 | K | 24⊥24 | 0~1.81 | 1.81 | 2025.12.03 | 合格
ABG2B-1 | 支座加劲与隔板熔透角焊缝 | 支座加劲与隔板熔透角焊缝 | ZZJR4 | K | 24⊥24 | 0~1.81 | 1.81 | 2025.12.03 | 合格
ABG2B-1 | 支座加劲与隔板熔透角焊缝 | 支座加劲与隔板熔透角焊缝 | ZZJR5 | K | 24⊥24 | 0~1.81 | 1.81 | 2025.12.03 | 合格
ABG2B-1 | 支座加劲与隔板熔透角焊缝 | 支座加劲与隔板熔透角焊缝 | ZZJR6 | K | 24⊥24 | 0~1.81 | 1.81 | 2025.12.03 | 合格
ATA2-1 | 端顶板与挑臂熔透角焊缝 | 端顶板与挑臂熔透角焊缝 | DTR1 | K | 16⊥14 | 0~1.298 | 1.298 | 2025.12.01 | 合格
AA1 | 腹板与顶板、底板间熔透角焊缝 | 腹板与顶板、底板间熔透角焊缝 | FR4 | V型熔透 | 12⊥16 | 0~15.255 | 15.255 | 2025.12.05 | 不合格 | F1 | SL+2.1dB | 8 | 200 | 500 | 0
AA1 | 中支点、边支点隔板与顶板、腹板间的坡口熔深角焊缝 | 中支点、边支点隔板与顶板、腹板间的坡口角焊缝 | G1-GP4 | K型熔深12 | 16⊥12 | 0~2 | 2 | 2025.12.08 | 合格
AA1 | 中支点、边支点隔板与顶板、腹板间的坡口熔深角焊缝 | 中支点、边支点隔板与顶板、腹板间的坡口角焊缝 | G2-GP2 | K型熔深9 | 24⊥12 | 0~2 | 2 | 2025.12.08 | 合格
AA1 | 节段间顶板纵向对接焊缝 | 节段间顶板纵向对接焊缝 | ZD1 | 对接 | 16+16 | 0~14.863 | 14.863 | 2025.12.08 | 合格
AA3 | 腹板与顶板、底板间熔透角焊缝 | 腹板与顶板、底板间熔透角焊缝 | FR7 | V型熔透 | 12⊥16 | 0~15.255 | 15.255 | 2025.12.05 | 合格
AA3 | 中支点、边支点隔板与顶板、腹板间的坡口熔深角焊缝 | 中支点、边支点隔板与顶板、腹板间的坡口角焊缝 | G1-GP1 | K型熔深12 | 16⊥16 | 0~2 | 2 | 2025.12.08 | 合格
AA3 | 中支点、边支点隔板与顶板、腹板间的坡口熔深角焊缝 | 中支点、边支点隔板与顶板、腹板间的坡口角焊缝 | G1-GP3 | K型熔深12 | 16⊥16 | 0~2 | 2 | 2025.12.08 | 合格
AA3 | 端顶板与隔板、腹板的熔透角焊缝 | 端顶板与隔板、腹板的熔透角焊缝 | DDR1 | 熔透 | 16⊥12 | 0~0.6 | 0.6 | 2025.12.08 | 合格
AA3 | 端顶板与隔板、腹板的熔透角焊缝 | 端顶板与隔板、腹板的熔透角焊缝 | DDR2 | 熔透 | 16⊥12 | 0~0.6 | 0.6 | 2025.12.08 | 合格
AA3 | 端顶板与隔板、腹板的熔透角焊缝 | 端顶板与隔板、腹板的熔透角焊缝 | DDR4 | 熔透 | 16⊥12 | 0~0.6 | 0.6 | 2025.12.08 | 合格
AB1 | 腹板与顶板、底板间熔透角焊缝 | 腹板与顶板、底板间熔透角焊缝 | FR2 | V型熔透 | 12⊥16 | 0~16.17 | 16.17 | 2025.12.06 | 合格
AB3 | 腹板与顶板、底板间熔透角焊缝 | 腹板与顶板、底板间熔透角焊缝 | FR6 | V型熔透 | 12⊥16 | 0~16.17 | 16.17 | 2025.12.06 | 合格
AB3 | 节段间顶板纵向对接焊缝 | 节段间顶板纵向对接焊缝 | ZD4 | 对接 | 16+16 | 0~16.17 | 16.17 | 2025.12.09 | 合格
AC1 | 腹板与顶板、底板间熔透角焊缝 | 腹板与顶板、底板间熔透角焊缝 | FR3 | V型熔透 | 16⊥16,12⊥20 | 0~16.12 | 16.12 | 2025.12.12 | 合格
AC1 | 腹板与顶板、底板间熔透角焊缝 | 腹板与顶板、底板间熔透角焊缝 | FR4 | V型熔透 | 16⊥16,12⊥24 | 0~16.12 | 16.12 | 2025.12.12 | 合格
AC1 | 普通隔板、箱间隔板与顶板、底板间角焊缝 | 普通隔板、箱间隔板与顶板、底板间角焊缝 | G7-GP2 | 熔深11 | 28⊥16 | 0~2 | 2 | 2025.12.12 | 合格
AC3 | 腹板与顶板、底板间熔透角焊缝 | 腹板与顶板、底板间熔透角焊缝 | FR7 | V型熔透 | 16⊥16,12⊥20 | 0~13.13 | 13.13 | 2025.12.12 | 合格
AC3 | 腹板与顶板、底板间熔透角焊缝 | 腹板与顶板、底板间熔透角焊缝 | FR8 | V型熔透 | 16⊥16,12⊥24 | 0~13.13 | 13.13 | 2025.12.12 | 合格
AC3 | 普通隔板、箱间隔板与顶板、底板间角焊缝 | 普通隔板、箱间隔板与顶板、底板间角焊缝 | G6-GP2 | 熔深11 | 28⊥16 | 0~2 | 2 | 2025.12.12 | 合格

## 磁粉总体信息
报告编号 | ZJC029-SZSNA-25-MT-001
工程名称 | 张靖皋长江大桥工程项目钢结构检测项目
委托单位 | 江苏交通监理、南通交通监理联合体
材质 | Q355MD
反差增强剂 | FA-5
检测时机 | 焊后24小时
磁悬液类型 | 黑色水悬液
检测比例 | 20%
仪器型号/编号 | 磁粉探伤仪 SZ-C43
施加方法 | 喷罐
磁化电流/提升力 | >45N
表面状况 | 打磨
磁化方法 | 连续湿法
磁化时间 | 1~3S
检验标准 | GB/T 26951-2011
验收标准 | GB/T 26952-2011 2X级
灵敏度试片 | A1 30/100标准试片
观察环境 | 检测表面>1000Lx

## 磁粉原始记录
构件名称 | 焊缝类型 | 焊缝名称 | 焊缝编号 | 检测部位(m) | 检测总长度(m) | 检测日期 | 结论 | 缺陷编号 | 缺陷性质 | X(mm) | 缺陷尺寸(mm)
ABC2-1 | 底、腹板板肋角焊缝 | 底板板肋角焊缝 | B1b | （0~1）*2 | 2 | 2025.12.05 | 合格
ABE1-1 | 底、腹板板肋角焊缝 | 底板板肋角焊缝 | B1a | （0~1）*2 | 2 | 2025.12.05 | 合格
ABE1-1 | 底、腹板板肋角焊缝 | 底板板肋角焊缝 | B1b | （0~1）*2 | 2 | 2025.12.05 | 合格
ABE2-1 | 底、腹板板肋角焊缝 | 底板板肋角焊缝 | B1a | （0~1）*2 | 2 | 2025.12.05 | 合格
ABE2-1 | 底、腹板板肋角焊缝 | 底板板肋角焊缝 | B1b | （0~1）*2 | 2 | 2025.12.05 | 合格
ADA1-1 | 顶板U肋角焊缝 | 顶板U肋角焊缝 | U1b | （0~2）*2 | 4 | 2025.12.03 | 合格
ADA1-1 | 顶板U肋角焊缝 | 顶板U肋角焊缝 | U3b | （0~2）*2 | 4 | 2025.12.03 | 合格
ADA1-1 | 顶板U肋对接焊缝 | 顶板U肋对接焊缝 | ULD4 | 0~0.707 | 0.707 | 2025.12.03 | 合格
ADA2-1 | 顶板U肋角焊缝 | 顶板U肋角焊缝 | U2a | （0~2）*2 | 4 | 2025.12.03 | 合格
ADA2-1 | 顶板U肋角焊缝 | 顶板U肋角焊缝 | U4a | （0~2）*2 | 4 | 2025.12.03 | 合格
ADA2-1 | 顶板U肋对接焊缝 | 顶板U肋对接焊缝 | ULD3 | 0~0.707 | 0.707 | 2025.12.03 | 合格
ADA3-1 | 顶板U肋角焊缝 | 顶板U肋角焊缝 | U2a | （0~2）*2 | 4 | 2025.12.03 | 合格
ADA3-1 | 顶板U肋角焊缝 | 顶板U肋角焊缝 | U3b | （0~2）*2 | 4 | 2025.12.03 | 合格
ADA3-1 | 顶板U肋对接焊缝 | 顶板U肋对接焊缝 | ULD1 | 0~0.707 | 0.707 | 2025.12.03 | 合格
ADA3-1 | 顶板U肋对接焊缝 | 顶板U肋对接焊缝 | ULD4 | 0~0.707 | 0.707 | 2025.12.03 | 合格
ADB1-1 | 顶板U肋角焊缝 | 顶板U肋角焊缝 | U2b | （0~2）*2 | 4 | 2025.12.04 | 合格
ADB1-1 | 顶板U肋角焊缝 | 顶板U肋角焊缝 | U3b | （0~2）*2 | 4 | 2025.12.04 | 合格
ADB1-1 | 顶板U肋角焊缝 | 顶板U肋角焊缝 | U4b | （0~2）*2 | 4 | 2025.12.04 | 合格
ADB1-1 | 顶板U肋对接焊缝 | 顶板U肋对接焊缝 | ULD4 | 0~0.707 | 0.707 | 2025.12.04 | 合格
ADB2-1 | 顶板U肋角焊缝 | 顶板U肋角焊缝 | U2b | （0~2）*2 | 4 | 2025.12.04 | 合格
ADB2-1 | 顶板U肋对接焊缝 | 顶板U肋对接焊缝 | ULD2 | 0~0.707 | 0.707 | 2025.12.04 | 合格
ADB3-1 | 顶板U肋角焊缝 | 顶板U肋角焊缝 | U1a | （0~2）*2 | 4 | 2025.12.04 | 合格
ADB3-1 | 顶板U肋角焊缝 | 顶板U肋角焊缝 | U3b | （0~2）*2 | 4 | 2025.12.04 | 合格
ADB3-1 | 顶板U肋角焊缝 | 顶板U肋角焊缝 | U4b | （0~2）*2 | 4 | 2025.12.04 | 合格
ADB3-1 | 顶板U肋对接焊缝 | 顶板U肋对接焊缝 | ULD1 | 0~0.707 | 0.707 | 2025.12.04 | 合格
ADB3-1 | 顶板U肋对接焊缝 | 顶板U肋对接焊缝 | ULD4 | 0~0.707 | 0.707 | 2025.12.04 | 合格
ADC1-1 | 顶板U肋角焊缝 | 顶板U肋角焊缝 | U2b | （0~2）*2 | 4 | 2025.12.04 | 合格
ADC1-1 | 顶板U肋角焊缝 | 顶板U肋角焊缝 | U4b | （0~2）*2 | 4 | 2025.12.04 | 合格
ADC2-1 | 顶板U肋角焊缝 | 顶板U肋角焊缝 | U1b | （0~2）*2 | 4 | 2025.12.05 | 合格
ADC2-1 | 顶板U肋角焊缝 | 顶板U肋角焊缝 | U3a | （0~2）*2 | 4 | 2025.12.05 | 合格
ADC3-1 | 顶板U肋角焊缝 | 顶板U肋角焊缝 | U1a | （0~2）*2 | 4 | 2025.12.05 | 合格
ADC3-1 | 顶板U肋角焊缝 | 顶板U肋角焊缝 | U2b | （0~2）*2 | 4 | 2025.12.05 | 合格
ADC3-1 | 顶板U肋角焊缝 | 顶板U肋角焊缝 | U4b | （0~2）*2 | 4 | 2025.12.05 | 合格
ADC3-1 | 顶板U肋对接焊缝 | 顶板U肋对接焊缝 | ULD1 | 0~0.707 | 0.707 | 2025.12.05 | 合格
ADC3-1 | 顶板U肋对接焊缝 | 顶板U肋对接焊缝 | ULD3 | 0~0.707 | 0.707 | 2025.12.05 | 合格
ADC3-1 | 顶板U肋角焊缝 | 顶板U肋角焊缝 | U1b | （0~2）*2 | 4 | 2025.12.03 | 合格
ADC3-1 | 顶板U肋角焊缝 | 顶板U肋角焊缝 | U3a | （0~2）*2 | 4 | 2025.12.03 | 合格
ADC3-1 | 顶板U肋对接焊缝 | 顶板U肋对接焊缝 | ULD4 | 0~0.707 | 0.707 | 2025.12.03 | 合格
ADD2-1 | 顶板U肋角焊缝 | 顶板U肋角焊缝 | U3b | （0~2）*2 | 4 | 2025.12.05 | 合格
ADD2-1 | 顶板U肋对接焊缝 | 顶板U肋对接焊缝 | ULD3 | 0~0.707 | 0.707 | 2025.12.05 | 合格
ADD3-1 | 顶板U肋角焊缝 | 顶板U肋角焊缝 | U1a | （0~2）*2 | 4 | 2025.12.05 | 合格
ADD3-1 | 顶板U肋角焊缝 | 顶板U肋角焊缝 | U2b | （0~2）*2 | 4 | 2025.12.05 | 合格
ADD3-1 | 顶板U肋对接焊缝 | 顶板U肋对接焊缝 | ULD2 | 0~0.707 | 0.707 | 2025.12.05 | 合格
ADE1-1 | 顶板U肋角焊缝 | 顶板U肋角焊缝 | U1a | （0~2）*2 | 4 | 2025.12.03 | 合格
ADE1-1 | 顶板U肋角焊缝 | 顶板U肋角焊缝 | U3a | （0~2）*2 | 4 | 2025.12.03 | 合格
ADE2-1 | 顶板U肋角焊缝 | 顶板U肋角焊缝 | U2a | （0~2）*2 | 4 | 2025.12.02 | 合格
ADE2-1 | 顶板U肋角焊缝 | 顶板U肋角焊缝 | U3b | （0~2）*2 | 4 | 2025.12.02 | 合格
ADE2-1 | 顶板U肋对接焊缝 | 顶板U肋对接焊缝 | ULD3 | 0~0.707 | 0.707 | 2025.12.02 | 合格
ADE3-1 | 顶板U肋角焊缝 | 顶板U肋角焊缝 | U2b | （0~2）*2 | 4 | 2025.12.06 | 合格
ADE3-1 | 顶板U肋角焊缝 | 顶板U肋角焊缝 | U3b | （0~2）*2 | 4 | 2025.12.06 | 合格
ADE3-1 | 顶板U肋对接焊缝 | 顶板U肋对接焊缝 | ULD3 | 0~0.707 | 0.707 | 2025.12.06 | 合格
ADF1-1 | 顶板U肋角焊缝 | 顶板U肋角焊缝 | U3a | （0~2）*2 | 4 | 2025.12.04 | 合格
ADF1-1 | 顶板U肋对接焊缝 | 顶板U肋对接焊缝 | ULD1 | 0~0.707 | 0.707 | 2025.12.04 | 合格
ADF2-1 | 顶板U肋角焊缝 | 顶板U肋角焊缝 | U2a | （0~2）*2 | 4 | 2025.12.07 | 合格
ADF2-1 | 顶板U肋角焊缝 | 顶板U肋角焊缝 | U3a | （0~2）*2 | 4 | 2025.12.07 | 合格
ADF2-1 | 顶板U肋对接焊缝 | 顶板U肋对接焊缝 | ULD3 | 0~0.707 | 0.707 | 2025.12.07 | 合格
ADF3-1 | 顶板U肋角焊缝 | 顶板U肋角焊缝 | U1a | （0~2）*2 | 4 | 2025.12.07 | 合格
ADF3-1 | 顶板U肋角焊缝 | 顶板U肋角焊缝 | U3a | （0~2）*2 | 4 | 2025.12.07 | 合格
ADF3-1 | 顶板U肋对接焊缝 | 顶板U肋对接焊缝 | ULD2 | 0~0.707 | 0.707 | 2025.12.07 | 合格
AFA1-1 | 底、腹板板肋角焊缝 | 腹板板肋角焊缝 | B1a | （0~1）*2 | 2 | 2025.12.03 | 合格
AFA1-1 | 底、腹板板肋角焊缝 | 腹板板肋角焊缝 | B1b | （0~1）*2 | 2 | 2025.12.03 | 合格
AFA2-1 | 底、腹板板肋角焊缝 | 腹板板肋角焊缝 | B1a | （0~1）*2 | 2 | 2025.12.03 | 合格
AFA2-1 | 底、腹板板肋角焊缝 | 腹板板肋角焊缝 | B1b | （0~1）*2 | 2 | 2025.12.03 | 合格
AFB2-1 | 底、腹板板肋角焊缝 | 腹板板肋角焊缝 | B1a | （0~1）*2 | 2 | 2025.12.04 | 合格
AFB2-1 | 底、腹板板肋角焊缝 | 腹板板肋角焊缝 | B1b | （0~1）*2 | 2 | 2025.12.04 | 合格
AFD1-1 | 底、腹板板肋角焊缝 | 腹板板肋角焊缝 | B1a | （0~1）*2 | 2 | 2025.12.02 | 合格
AFD1-1 | 底、腹板板肋角焊缝 | 腹板板肋角焊缝 | B1b | （0~1）*2 | 2 | 2025.12.02 | 合格
AFD2-1 | 底、腹板板肋角焊缝 | 腹板板肋角焊缝 | B1a | （0~1）*2 | 2 | 2025.12.02 | 合格
AFD2-1 | 底、腹板板肋角焊缝 | 腹板板肋角焊缝 | B1b | （0~1）*2 | 2 | 2025.12.02 | 合格
AFE3-1 | 底、腹板板肋角焊缝 | 腹板板肋角焊缝 | B1a | （0~1）*2 | 2 | 2025.12.07 | 合格
AFE3-1 | 底、腹板板肋角焊缝 | 腹板板肋角焊缝 | B1b | （0~1）*2 | 2 | 2025.12.07 | 合格
AFF1-1 | 底、腹板板肋角焊缝 | 腹板板肋角焊缝 | B1a | （0~1）*2 | 2 | 2025.12.07 | 合格
ATB1-1 | 挑臂板肋角焊缝 | 挑臂板肋角焊缝 | B1a | （0~1）*2 | 2 | 2025.12.04 | 合格
ATB1-1 | 挑臂板肋角焊缝 | 挑臂板肋角焊缝 | B1b | （0~1）*2 | 2 | 2025.12.04 | 合格
ATC1-1 | 挑臂板肋角焊缝 | 挑臂板肋角焊缝 | B1a | （0~1）*2 | 2 | 2025.12.04 | 合格
AA1 | 普通隔板、箱间隔板与（顶、底、腹）板间角焊缝 | 普通隔板、箱间隔板与顶板、底板间角焊缝 | G3-GT1 | 0~0.52 | 0.52 | 2025.12.08 | 合格
AA1 | 普通隔板、箱间隔板与（顶、底、腹）板间角焊缝 | 普通隔板、箱间隔板与腹板间角焊缝 | G3-GT2 | （0~0.5）*2 | 1 | 2025.12.08 | 合格
AA1 | 普通隔板、箱间隔板与（顶、底、腹）板间角焊缝 | 普通隔板、箱间隔板与顶板、底板间角焊缝 | G4-GT3 | 0~0.52 | 0.52 | 2025.12.08 | 合格
AA1 | 普通隔板、箱间隔板与（顶、底、腹）板间角焊缝 | 普通隔板、箱间隔板与腹板间角焊缝 | G4-GT4 | （0~0.5）*2 | 1 | 2025.12.08 | 合格
AA1 | 普通隔板、箱间隔板与（顶、底、腹）板间角焊缝 | 普通隔板、箱间隔板与顶板、底板间角焊缝 | G6-GT1 | 0~0.52 | 0.52 | 2025.12.08 | 合格
AA1 | 普通隔板、箱间隔板与（顶、底、腹）板间角焊缝 | 普通隔板、箱间隔板与腹板间角焊缝 | G6-GT2 | （0~0.5）*2 | 1 | 2025.12.08 | 合格
AA1 | 普通隔板、箱间隔板与（顶、底、腹）板间角焊缝 | 普通隔板、箱间隔板与顶板、底板间角焊缝 | G7-GT3 | 0~0.52 | 0.52 | 2025.12.08 | 合格
AA1 | 普通隔板、箱间隔板与（顶、底、腹）板间角焊缝 | 普通隔板、箱间隔板与腹板间角焊缝 | G7-GT4 | （0~0.5）*2 | 1 | 2025.12.08 | 合格
AA1 | 普通隔板、箱间隔板与（顶、底、腹）板间角焊缝 | 普通隔板、箱间隔板与顶板、底板间角焊缝 | G8-GT3 | 0~0.52 | 0.52 | 2025.12.08 | 合格
AA1 | 普通隔板、箱间隔板与（顶、底、腹）板间角焊缝 | 普通隔板、箱间隔板与腹板间角焊缝 | G8-GT4 | （0~0.5）*2 | 1 | 2025.12.08 | 合格
AA3 | 普通隔板、箱间隔板与（顶、底、腹）板间角焊缝 | 普通隔板、箱间隔板与顶板、底板间角焊缝 | G4-GT1 | 0~0.52 | 0.52 | 2025.12.08 | 合格
AA3 | 普通隔板、箱间隔板与（顶、底、腹）板间角焊缝 | 普通隔板、箱间隔板与腹板间角焊缝 | G4-GT2 | （0~0.5）*2 | 1 | 2025.12.08 | 合格
AA3 | 普通隔板、箱间隔板与（顶、底、腹）板间角焊缝 | 普通隔板、箱间隔板与顶板、底板间角焊缝 | G5-GT3 | 0~0.52 | 0.52 | 2025.12.08 | 合格
AA3 | 普通隔板、箱间隔板与（顶、底、腹）板间角焊缝 | 普通隔板、箱间隔板与腹板间角焊缝 | G5-GT4 | （0~0.5）*2 | 1 | 2025.12.08 | 合格
AA3 | 普通隔板、箱间隔板与（顶、底、腹）板间角焊缝 | 普通隔板、箱间隔板与顶板、底板间角焊缝 | G8-GT1 | 0~0.52 | 0.52 | 2025.12.08 | 合格
AA3 | 普通隔板、箱间隔板与（顶、底、腹）板间角焊缝 | 普通隔板、箱间隔板与腹板间角焊缝 | G8-GT2 | （0~0.5）*2 | 1 | 2025.12.08 | 合格
AB1 | 普通隔板、箱间隔板与（顶、底、腹）板间角焊缝 | 普通隔板、箱间隔板与顶板、底板间角焊缝 | G3-GT1 | 0~0.52 | 0.52 | 2025.12.08 | 合格
AB1 | 普通隔板、箱间隔板与（顶、底、腹）板间角焊缝 | 普通隔板、箱间隔板与腹板间角焊缝 | G3-GT2 | （0~0.5）*2 | 1 | 2025.12.08 | 合格
AB1 | 普通隔板、箱间隔板与（顶、底、腹）板间角焊缝 | 普通隔板、箱间隔板与顶板、底板间角焊缝 | G4-GT3 | 0~0.52 | 0.52 | 2025.12.08 | 合格
AB1 | 普通隔板、箱间隔板与（顶、底、腹）板间角焊缝 | 普通隔板、箱间隔板与腹板间角焊缝 | G4-GT4 | （0~0.5）*2 | 1 | 2025.12.08 | 合格
AB1 | 普通隔板、箱间隔板与（顶、底、腹）板间角焊缝 | 普通隔板、箱间隔板与顶板、底板间角焊缝 | G7-GT3 | 0~0.52 | 0.52 | 2025.12.08 | 合格
AB1 | 普通隔板、箱间隔板与（顶、底、腹）板间角焊缝 | 普通隔板、箱间隔板与腹板间角焊缝 | G7-GT4 | （0~0.5）*2 | 1 | 2025.12.08 | 合格
AB3 | 普通隔板、箱间隔板与（顶、底、腹）板间角焊缝 | 普通隔板、箱间隔板与顶板、底板间角焊缝 | G1-GT3 | 0~0.52 | 0.52 | 2025.12.09 | 合格
AB3 | 普通隔板、箱间隔板与（顶、底、腹）板间角焊缝 | 普通隔板、箱间隔板与腹板间角焊缝 | G1-GT4 | （0~0.5）*2 | 1 | 2025.12.09 | 合格
AB3 | 普通隔板、箱间隔板与（顶、底、腹）板间角焊缝 | 普通隔板、箱间隔板与顶板、底板间角焊缝 | G3-GT1 | 0~0.52 | 0.52 | 2025.12.09 | 合格
AB3 | 普通隔板、箱间隔板与（顶、底、腹）板间角焊缝 | 普通隔板、箱间隔板与腹板间角焊缝 | G3-GT2 | （0~0.5）*2 | 1 | 2025.12.09 | 合格
AB3 | 普通隔板、箱间隔板与（顶、底、腹）板间角焊缝 | 普通隔板、箱间隔板与顶板、底板间角焊缝 | G4-GT1 | 0~0.52 | 0.52 | 2025.12.09 | 合格
AB3 | 普通隔板、箱间隔板与（顶、底、腹）板间角焊缝 | 普通隔板、箱间隔板与腹板间角焊缝 | G4-GT2 | （0~0.5）*2 | 1 | 2025.12.09 | 合格
AB3 | 普通隔板、箱间隔板与（顶、底、腹）板间角焊缝 | 普通隔板、箱间隔板与顶板、底板间角焊缝 | G5-GT3 | 0~0.52 | 0.52 | 2025.12.09 | 合格
AB3 | 普通隔板、箱间隔板与（顶、底、腹）板间角焊缝 | 普通隔板、箱间隔板与腹板间角焊缝 | G5-GT4 | （0~0.5）*2 | 1 | 2025.12.09 | 合格
AB3 | 普通隔板、箱间隔板与（顶、底、腹）板间角焊缝 | 普通隔板、箱间隔板与顶板、底板间角焊缝 | G7-GT3 | 0~0.52 | 0.52 | 2025.12.09 | 合格
AB3 | 普通隔板、箱间隔板与（顶、底、腹）板间角焊缝 | 普通隔板、箱间隔板与腹板间角焊缝 | G7-GT4 | （0~0.5）*2 | 1 | 2025.12.09 | 合格
AC1 | 普通隔板、箱间隔板与（顶、底、腹）板间角焊缝 | 普通隔板、箱间隔板与顶板、底板间角焊缝 | G1-GT3 | 0~0.52 | 0.52 | 2025.12.12 | 合格
AC1 | 普通隔板、箱间隔板与（顶、底、腹）板间角焊缝 | 普通隔板、箱间隔板与腹板间角焊缝 | G1-GT4 | （0~0.5）*2 | 1 | 2025.12.12 | 合格
AC1 | 普通隔板、箱间隔板与（顶、底、腹）板间角焊缝 | 普通隔板、箱间隔板与顶板、底板间角焊缝 | G2-GT3 | 0~0.52 | 0.52 | 2025.12.12 | 合格
AC1 | 普通隔板、箱间隔板与（顶、底、腹）板间角焊缝 | 普通隔板、箱间隔板与腹板间角焊缝 | G2-GT4 | （0~0.5）*2 | 1 | 2025.12.12 | 合格
AC1 | 普通隔板、箱间隔板与（顶、底、腹）板间角焊缝 | 普通隔板、箱间隔板与顶板、底板间角焊缝 | G4-GT3 | 0~0.52 | 0.52 | 2025.12.12 | 合格
AC1 | 普通隔板、箱间隔板与（顶、底、腹）板间角焊缝 | 普通隔板、箱间隔板与腹板间角焊缝 | G4-GT4 | （0~0.5）*2 | 1 | 2025.12.12 | 合格
AC1 | 普通隔板、箱间隔板与（顶、底、腹）板间角焊缝 | 普通隔板、箱间隔板与顶板、底板间角焊缝 | G6-GT3 | 0~0.52 | 0.52 | 2025.12.12 | 合格
AC1 | 普通隔板、箱间隔板与（顶、底、腹）板间角焊缝 | 普通隔板、箱间隔板与腹板间角焊缝 | G6-GT4 | （0~0.5）*2 | 1 | 2025.12.12 | 合格
AC3 | 普通隔板、箱间隔板与（顶、底、腹）板间角焊缝 | 普通隔板、箱间隔板与顶板、底板间角焊缝 | G2-GT3 | 0~0.52 | 0.52 | 2025.12.12 | 合格
AC3 | 普通隔板、箱间隔板与（顶、底、腹）板间角焊缝 | 普通隔板、箱间隔板与腹板间角焊缝 | G2-GT4 | （0~0.5）*2 | 1 | 2025.12.12 | 合格
AC3 | 普通隔板、箱间隔板与（顶、底、腹）板间角焊缝 | 普通隔板、箱间隔板与顶板、底板间角焊缝 | G4-GT3 | 0~0.52 | 0.52 | 2025.12.12 | 合格
AC3 | 普通隔板、箱间隔板与（顶、底、腹）板间角焊缝 | 普通隔板、箱间隔板与腹板间角焊缝 | G4-GT4 | （0~0.5）*2 | 1 | 2025.12.12 | 合格