## 磁粉总体信息
报告编号 | ZJC026-24-MT-001
工程名称 | 钟园路对接强胜路道路工程
委托单位 | 中交一公局集团有限公司
材质 | Q345qD
反差增强剂 | FA-5
检测时机 | 焊后24小时
磁悬液类型 | 黑色水悬液
检测比例 | 100%
仪器型号/编号 | 磁粉探伤仪 SZ-C04
施加方法 | 喷罐
磁化电流/提升力 | >45N
表面状况 | 打磨
磁化方法 | 连续湿法
磁化时间 | 1~3S
检验标准 | GB/T 26951-2011
验收标准 | GB/T 26952-2011 2X级
灵敏度试片 | A1 30/100标准试片
观察环境 | 检测表面>1000Lx

## 磁粉原始记录
构件名称 | 焊缝类型 | 焊缝名称 | 焊缝编号 | 检测部位(m) | 检测总长度(m) | 检测日期 | 结论 | 缺陷编号 | 缺陷性质 | X(mm) | 缺陷尺寸(mm) | 复探日期
D3-B | 熔深角焊缝 | 横梁隔板与腹板现场角焊缝 | D3-B-GF3-1 | (0~1)*2 | 2 | 2024.04.26 | 合格 | / | / | / | /
D3-B | 熔深角焊缝 | 横梁隔板与腹板现场角焊缝 | D3-B-GF3-2 | (0~1)*2 | 2 | 2024.04.26 | 合格 | / | / | / | /
D3-B | 熔深角焊缝 | 横梁隔板与腹板现场角焊缝 | D3-B-GF3-3 | (0~1)*2 | 2 | 2024.04.26 | 合格 | / | / | / | /
D3-B | 熔深角焊缝 | 横梁隔板与腹板现场角焊缝 | D3-B-GF3-4 | (0~1)*2 | 2 | 2024.04.26 | 合格 | / | / | / | /
D3-B | 熔深角焊缝 | 横梁隔板与腹板现场角焊缝 | D3-B-GF3-5 | (0~1)*2 | 2 | 2024.04.26 | 合格 | / | / | / | /
D3-B | 熔深角焊缝 | 挑臂隔板与腹板角焊缝 | D3-B-TFF1-1 | (0~0.568)*1.136 | 1.136 | 2024.04.26 | 合格 | / | / | / | /
D3-B | 熔深角焊缝 | 挑臂隔板与腹板角焊缝 | D3-B-TFF1-2 | (0~0.568)*1.136 | 1.136 | 2024.04.26 | 合格 | / | / | / | /
D3-B | 熔深角焊缝 | 挑臂隔板与腹板角焊缝 | D3-B-TFF1-3 | (0~0.568)*1.136 | 1.136 | 2024.04.26 | 合格 | / | / | / | /
D3-B | 熔深角焊缝 | 挑臂隔板与腹板角焊缝 | D3-B-TFF1-4 | (0~0.568)*1.136 | 1.136 | 2024.04.26 | 合格 | / | / | / | /
D3-B | 熔深角焊缝 | 挑臂隔板与腹板角焊缝 | D3-B-TFF1-5 | (0~0.568)*1.136 | 1.136 | 2024.04.26 | 合格 | / | / | / | /
D3-C | 熔深角焊缝 | 横梁隔板与腹板现场角焊缝 | D3-C-GF3-1 | (0~1)*2 | 2 | 2024.04.26 | 合格 | / | / | / | /
D3-C | 熔深角焊缝 | 横梁隔板与腹板现场角焊缝 | D3-C-GF3-2 | (0~1)*2 | 2 | 2024.04.26 | 合格 | / | / | / | /
D3-C | 熔深角焊缝 | 横梁隔板与腹板现场角焊缝 | D3-C-GF3-3 | (0~1)*2 | 2 | 2024.04.26 | 合格 | / | / | / | /
D3-C | 熔深角焊缝 | 横梁隔板与腹板现场角焊缝 | D3-C-GF3-4 | (0~1)*2 | 2 | 2024.04.26 | 合格 | / | / | / | /
D3-C | 熔深角焊缝 | 挑臂隔板与腹板角焊缝 | D3-C-TFF1-1 | (0~0.568)*1.136 | 1.136 | 2024.04.26 | 合格 | / | / | / | /
D3-C | 熔深角焊缝 | 挑臂隔板与腹板角焊缝 | D3-C-TFF1-2 | (0~0.568)*1.136 | 1.136 | 2024.04.26 | 合格 | / | / | / | /
D3-C | 熔深角焊缝 | 挑臂隔板与腹板角焊缝 | D3-C-TFF1-3 | (0~0.568)*1.136 | 1.136 | 2024.04.26 | 合格 | / | / | / | /
D3-C | 熔深角焊缝 | 挑臂隔板与腹板角焊缝 | D3-C-TFF1-4 | (0~0.568)*1.136 | 1.136 | 2024.04.26 | 合格 | / | / | / | /
D3-C | 熔深角焊缝 | 挑臂隔板与腹板角焊缝 | D3-C-TFF2-1 | (0~0.568)*1.136 | 1.136 | 2024.04.26 | 合格 | / | / | / | /
D3-C | 熔深角焊缝 | 挑臂隔板与腹板角焊缝 | D3-C-TFF2-2 | (0~0.568)*1.136 | 1.136 | 2024.04.26 | 合格 | / | / | / | /
D3-C | 熔深角焊缝 | 挑臂隔板与腹板角焊缝 | D3-C-TFF2-3 | (0~0.568)*1.136 | 1.136 | 2024.04.26 | 合格 | / | / | / | /
D3-C | 熔深角焊缝 | 挑臂隔板与腹板角焊缝 | D3-C-TFF2-4 | (0~0.568)*1.136 | 1.136 | 2024.04.26 | 合格 | / | / | / | /
D3-E | 熔深角焊缝 | 横梁隔板与腹板现场角焊缝 | D3-E-GF3-1 | (0~1)*2 | 2 | 2024.04.27 | 合格 | / | / | / | /
D3-E | 熔深角焊缝 | 横梁隔板与腹板现场角焊缝 | D3-E-GF3-2 | (0~1)*2 | 2 | 2024.04.27 | 合格 | / | / | / | /
D3-E | 熔深角焊缝 | 横梁隔板与腹板现场角焊缝 | D3-E-GF3-3 | (0~1)*2 | 2 | 2024.04.27 | 合格 | / | / | / | /
D3-E | 熔深角焊缝 | 横梁隔板与腹板现场角焊缝 | D3-E-GF3-4 | (0~1)*2 | 2 | 2024.04.27 | 合格 | / | / | / | /
D3-E | 熔深角焊缝 | 横梁隔板与腹板现场角焊缝 | D3-E-GF3-5 | (0~1)*2 | 2 | 2024.04.27 | 合格 | / | / | / | /
D3-E | 熔深角焊缝 | 挑臂隔板与腹板角焊缝 | D3-E-TFF1-1 | (0~0.568)*1.136 | 1.136 | 2024.04.27 | 合格 | / | / | / | /
D3-E | 熔深角焊缝 | 挑臂隔板与腹板角焊缝 | D3-E-TFF1-2 | (0~0.568)*1.136 | 1.136 | 2024.04.27 | 合格 | / | / | / | /
D3-E | 熔深角焊缝 | 挑臂隔板与腹板角焊缝 | D3-E-TFF1-3 | (0~0.568)*1.136 | 1.136 | 2024.04.27 | 合格 | / | / | / | /
D3-E | 熔深角焊缝 | 挑臂隔板与腹板角焊缝 | D3-E-TFF1-4 | (0~0.568)*1.136 | 1.136 | 2024.04.27 | 合格 | / | / | / | /
D3-E | 熔深角焊缝 | 挑臂隔板与腹板角焊缝 | D3-E-TFF1-5 | (0~0.568)*1.136 | 1.136 | 2024.04.27 | 合格 | / | / | / | /
D3-E | 熔深角焊缝 | 挑臂隔板与腹板角焊缝 | D3-E-TFF2-1 | (0~0.568)*1.136 | 1.136 | 2024.04.27 | 合格 | / | / | / | /
D3-E | 熔深角焊缝 | 挑臂隔板与腹板角焊缝 | D3-E-TFF2-2 | (0~0.568)*1.136 | 1.136 | 2024.04.27 | 合格 | / | / | / | /
D3-E | 熔深角焊缝 | 挑臂隔板与腹板角焊缝 | D3-E-TFF2-3 | (0~0.568)*1.136 | 1.136 | 2024.04.27 | 合格 | / | / | / | /
D3-E | 熔深角焊缝 | 挑臂隔板与腹板角焊缝 | D3-E-TFF2-4 | (0~0.568)*1.136 | 1.136 | 2024.04.27 | 合格 | / | / | / | /
D3-E | 熔深角焊缝 | 挑臂隔板与腹板角焊缝 | D3-E-TFF2-5 | (0~0.568)*1.136 | 1.136 | 2024.04.27 | 合格 | / | / | / | /
D3-F | 熔深角焊缝 | 横梁隔板与腹板现场角焊缝 | D3-F-GF3-11 | (0~1)*2 | 2 | 2024.04.27 | 合格 | / | / | / | /
D3-F | 熔深角焊缝 | 横梁隔板与腹板现场角焊缝 | D3-F-GF3-12 | (0~1)*2 | 2 | 2024.04.27 | 合格 | / | / | / | /
D3-F | 熔深角焊缝 | 横梁隔板与腹板现场角焊缝 | D3-F-GF3-13 | (0~1)*2 | 2 | 2024.04.27 | 合格 | / | / | / | /
D3-F | 熔深角焊缝 | 挑臂隔板与腹板角焊缝 | D3-F-TFF1-1 | (0~0.568)*1.136 | 1.136 | 2024.04.27 | 合格 | / | / | / | /
D3-F | 熔深角焊缝 | 挑臂隔板与腹板角焊缝 | D3-F-TFF1-2 | (0~0.568)*1.136 | 1.136 | 2024.04.27 | 合格 | / | / | / | /
D3-F | 熔深角焊缝 | 挑臂隔板与腹板角焊缝 | D3-F-TFF1-3 | (0~0.568)*1.136 | 1.136 | 2024.04.27 | 合格 | / | / | / | /
D3-F | 熔深角焊缝 | 挑臂隔板与腹板角焊缝 | D3-F-TFF2-1 | (0~0.568)*1.136 | 1.136 | 2024.04.27 | 合格 | / | / | / | /
D3-F | 熔深角焊缝 | 挑臂隔板与腹板角焊缝 | D3-F-TFF2-2 | (0~0.568)*1.136 | 1.136 | 2024.04.27 | 合格 | / | / | / | /
D3-F | 熔深角焊缝 | 挑臂隔板与腹板角焊缝 | D3-F-TFF2-3 | (0~0.568)*1.136 | 1.136 | 2024.04.27 | 合格 | / | / | / | /
D3-G | 熔深角焊缝 | 横梁隔板与腹板现场角焊缝 | D3-G-GF3-1 | (0~1)*2 | 2 | 2024.04.27 | 合格 | / | / | / | /
D3-G | 熔深角焊缝 | 横梁隔板与腹板现场角焊缝 | D3-G-GF3-2 | (0~1)*2 | 2 | 2024.04.27 | 合格 | / | / | / | /
D3-G | 熔深角焊缝 | 横梁隔板与腹板现场角焊缝 | D3-G-GF3-3 | (0~1)*2 | 2 | 2024.04.27 | 合格 | / | / | / | /
D3-G | 熔深角焊缝 | 横梁隔板与腹板现场角焊缝 | D3-G-GF3-4 | (0~1)*2 | 2 | 2024.04.27 | 合格 | / | / | / | /
D3-G | 熔深角焊缝 | 横梁隔板与腹板现场角焊缝 | D3-G-GF3-5 | (0~1)*2 | 2 | 2024.04.27 | 合格 | / | / | / | /
D3-G | 熔深角焊缝 | 挑臂隔板与腹板角焊缝 | D3-G-TFF1-1 | (0~0.568)*1.136 | 1.136 | 2024.04.27 | 合格 | / | / | / | /
D3-G | 熔深角焊缝 | 挑臂隔板与腹板角焊缝 | D3-G-TFF1-2 | (0~0.568)*1.136 | 1.136 | 2024.04.27 | 合格 | / | / | / | /
D3-G | 熔深角焊缝 | 挑臂隔板与腹板角焊缝 | D3-G-TFF1-3 | (0~0.568)*1.136 | 1.136 | 2024.04.27 | 合格 | / | / | / | /
D3-G | 熔深角焊缝 | 挑臂隔板与腹板角焊缝 | D3-G-TFF1-4 | (0~0.568)*1.136 | 1.136 | 2024.04.27 | 合格 | / | / | / | /
D3-G | 熔深角焊缝 | 挑臂隔板与腹板角焊缝 | D3-G-TFF1-5 | (0~0.568)*1.136 | 1.136 | 2024.04.27 | 合格 | / | / | / | /
D3-G | 熔深角焊缝 | 挑臂隔板与腹板角焊缝 | D3-G-TFF2-1 | (0~0.568)*1.136 | 1.136 | 2024.04.27 | 合格 | / | / | / | /
D3-G | 熔深角焊缝 | 挑臂隔板与腹板角焊缝 | D3-G-TFF2-2 | (0~0.568)*1.136 | 1.136 | 2024.04.27 | 合格 | / | / | / | /
D3-G | 熔深角焊缝 | 挑臂隔板与腹板角焊缝 | D3-G-TFF2-3 | (0~0.568)*1.136 | 1.136 | 2024.04.27 | 合格 | / | / | / | /
D3-G | 熔深角焊缝 | 挑臂隔板与腹板角焊缝 | D3-G-TFF2-4 | (0~0.568)*1.136 | 1.136 | 2024.04.27 | 合格 | / | / | / | /
D3-G | 熔深角焊缝 | 挑臂隔板与腹板角焊缝 | D3-G-TFF2-5 | (0~0.568)*1.136 | 1.136 | 2024.04.27 | 合格 | / | / | / | /
D3-H | 熔深角焊缝 | 横梁隔板与腹板现场角焊缝 | D3-H-GF3-1 | (0~1)*2 | 2 | 2024.04.27 | 合格 | / | / | / | /
D3-H | 熔深角焊缝 | 横梁隔板与腹板现场角焊缝 | D3-H-GF3-2 | (0~1)*2 | 2 | 2024.04.27 | 合格 | / | / | / | /
D3-H | 熔深角焊缝 | 横梁隔板与腹板现场角焊缝 | D3-H-GF3-3 | (0~1)*2 | 2 | 2024.04.27 | 合格 | / | / | / | /
D3-H | 熔深角焊缝 | 横梁隔板与腹板现场角焊缝 | D3-H-GF3-4 | (0~1)*2 | 2 | 2024.04.27 | 合格 | / | / | / | /
D3-H | 熔深角焊缝 | 横梁隔板与腹板现场角焊缝 | D3-H-GF3-5 | (0~1)*2 | 2 | 2024.04.27 | 合格 | / | / | / | /
D3-H | 熔深角焊缝 | 挑臂隔板与腹板角焊缝 | D3-H-TFF1-1 | (0~0.568)*1.136 | 1.136 | 2024.04.27 | 合格 | / | / | / | /
D3-H | 熔深角焊缝 | 挑臂隔板与腹板角焊缝 | D3-H-TFF1-2 | (0~0.568)*1.136 | 1.136 | 2024.04.27 | 合格 | / | / | / | /
D3-H | 熔深角焊缝 | 挑臂隔板与腹板角焊缝 | D3-H-TFF1-3 | (0~0.568)*1.136 | 1.136 | 2024.04.27 | 合格 | / | / | / | /
D3-H | 熔深角焊缝 | 挑臂隔板与腹板角焊缝 | D3-H-TFF1-4 | (0~0.568)*1.136 | 1.136 | 2024.04.27 | 合格 | / | / | / | /
D3-H | 熔深角焊缝 | 挑臂隔板与腹板角焊缝 | D3-H-TFF1-5 | (0~0.568)*1.136 | 1.136 | 2024.04.27 | 合格 | / | / | / | /
D3-H | 熔深角焊缝 | 挑臂隔板与腹板角焊缝 | D3-H-TFF2-1 | (0~0.568)*1.136 | 1.136 | 2024.04.27 | 合格 | / | / | / | /
D3-H | 熔深角焊缝 | 挑臂隔板与腹板角焊缝 | D3-H-TFF2-2 | (0~0.568)*1.136 | 1.136 | 2024.04.27 | 合格 | / | / | / | /
D3-H | 熔深角焊缝 | 挑臂隔板与腹板角焊缝 | D3-H-TFF2-3 | (0~0.568)*1.136 | 1.136 | 2024.04.27 | 合格 | / | / | / | /
D3-H | 熔深角焊缝 | 挑臂隔板与腹板角焊缝 | D3-H-TFF2-4 | (0~0.568)*1.136 | 1.136 | 2024.04.27 | 合格 | / | / | / | /
D3-H | 熔深角焊缝 | 挑臂隔板与腹板角焊缝 | D3-H-TFF2-5 | (0~0.568)*1.136 | 1.136 | 2024.04.27 | 合格 | / | / | / | /
D3-J | 熔深角焊缝 | 横梁隔板与腹板现场角焊缝 | D3-J-GF3-1 | (0~1)*2 | 2 | 2024.04.28 | 合格 | / | / | / | /
D3-J | 熔深角焊缝 | 横梁隔板与腹板现场角焊缝 | D3-J-GF3-2 | (0~1)*2 | 2 | 2024.04.28 | 合格 | / | / | / | /
D3-J | 熔深角焊缝 | 横梁隔板与腹板现场角焊缝 | D3-J-GF3-3 | (0~1)*2 | 2 | 2024.04.28 | 合格 | / | / | / | /
D3-J | 熔深角焊缝 | 横梁隔板与腹板现场角焊缝 | D3-J-GF3-4 | (0~1)*2 | 2 | 2024.04.28 | 合格 | / | / | / | /
D3-J | 熔深角焊缝 | 横梁隔板与腹板现场角焊缝 | D3-J-GF3-5 | (0~1)*2 | 2 | 2024.04.28 | 合格 | / | / | / | /
D3-J | 熔深角焊缝 | 横梁隔板与腹板现场角焊缝 | D3-J-GF3-6 | (0~1)*2 | 2 | 2024.04.28 | 合格 | / | / | / | /
D3-J | 熔深角焊缝 | 挑臂隔板与腹板角焊缝 | D3-J-TFF1-1 | (0~0.568)*1.136 | 1.136 | 2024.04.28 | 合格 | / | / | / | /
D3-J | 熔深角焊缝 | 挑臂隔板与腹板角焊缝 | D3-J-TFF1-2 | (0~0.568)*1.136 | 1.136 | 2024.04.28 | 合格 | / | / | / | /
D3-J | 熔深角焊缝 | 挑臂隔板与腹板角焊缝 | D3-J-TFF1-3 | (0~0.568)*1.136 | 1.136 | 2024.04.28 | 合格 | / | / | / | /
D3-J | 熔深角焊缝 | 挑臂隔板与腹板角焊缝 | D3-J-TFF1-4 | (0~0.568)*1.136 | 1.136 | 2024.04.28 | 合格 | / | / | / | /
D3-J | 熔深角焊缝 | 挑臂隔板与腹板角焊缝 | D3-J-TFF1-5 | (0~0.568)*1.136 | 1.136 | 2024.04.28 | 合格 | / | / | / | /
D3-J | 熔深角焊缝 | 挑臂隔板与腹板角焊缝 | D3-J-TFF1-6 | (0~0.568)*1.136 | 1.136 | 2024.04.28 | 合格 | / | / | / | /
D3-J | 熔深角焊缝 | 挑臂隔板与腹板角焊缝 | D3-J-TFF2-1 | (0~0.568)*1.136 | 1.136 | 2024.04.28 | 合格 | / | / | / | /
D3-J | 熔深角焊缝 | 挑臂隔板与腹板角焊缝 | D3-J-TFF2-2 | (0~0.568)*1.136 | 1.136 | 2024.04.28 | 合格 | / | / | / | /
D3-J | 熔深角焊缝 | 挑臂隔板与腹板角焊缝 | D3-J-TFF2-3 | (0~0.568)*1.136 | 1.136 | 2024.04.28 | 合格 | / | / | / | /
D3-J | 熔深角焊缝 | 挑臂隔板与腹板角焊缝 | D3-J-TFF2-4 | (0~0.568)*1.136 | 1.136 | 2024.04.28 | 合格 | / | / | / | /
D3-J | 熔深角焊缝 | 挑臂隔板与腹板角焊缝 | D3-J-TFF2-5 | (0~0.568)*1.136 | 1.136 | 2024.04.28 | 合格 | / | / | / | /
D3-J | 熔深角焊缝 | 挑臂隔板与腹板角焊缝 | D3-J-TFF2-6 | (0~0.568)*1.136 | 1.136 | 2024.04.28 | 合格 | / | / | / | /
D3-K | 熔深角焊缝 | 横梁隔板与腹板现场角焊缝 | D3-K-GF3-1 | (0~1)*2 | 2 | 2024.04.28 | 合格 | / | / | / | /
D3-K | 熔深角焊缝 | 横梁隔板与腹板现场角焊缝 | D3-K-GF3-2 | (0~1)*2 | 2 | 2024.04.28 | 合格 | / | / | / | /
D3-K | 熔深角焊缝 | 横梁隔板与腹板现场角焊缝 | D3-K-GF3-3 | (0~1)*2 | 2 | 2024.04.28 | 合格 | / | / | / | /
D3-K | 熔深角焊缝 | 横梁隔板与腹板现场角焊缝 | D3-K-GF3-4 | (0~1)*2 | 2 | 2024.04.28 | 合格 | / | / | / | /
D3-K | 熔深角焊缝 | 横梁隔板与腹板现场角焊缝 | D3-K-GF3-5 | (0~1)*2 | 2 | 2024.04.28 | 合格 | / | / | / | /
D3-K | 熔深角焊缝 | 挑臂隔板与腹板角焊缝 | D3-K-TFF1-1 | (0~0.568)*1.136 | 1.136 | 2024.04.28 | 合格 | / | / | / | /
D3-K | 熔深角焊缝 | 挑臂隔板与腹板角焊缝 | D3-K-TFF1-2 | (0~0.568)*1.136 | 1.136 | 2024.04.28 | 合格 | / | / | / | /
D3-K | 熔深角焊缝 | 挑臂隔板与腹板角焊缝 | D3-K-TFF1-3 | (0~0.568)*1.136 | 1.136 | 2024.04.28 | 合格 | / | / | / | /
D3-K | 熔深角焊缝 | 挑臂隔板与腹板角焊缝 | D3-K-TFF1-4 | (0~0.568)*1.136 | 1.136 | 2024.04.28 | 合格 | / | / | / | /
D3-K | 熔深角焊缝 | 挑臂隔板与腹板角焊缝 | D3-K-TFF1-5 | (0~0.568)*1.136 | 1.136 | 2024.04.28 | 合格 | / | / | / | /
D3-K | 熔深角焊缝 | 挑臂隔板与腹板角焊缝 | D3-K-TFF2-1 | (0~0.568)*1.136 | 1.136 | 2024.04.28 | 合格 | / | / | / | /
D3-K | 熔深角焊缝 | 挑臂隔板与腹板角焊缝 | D3-K-TFF2-2 | (0~0.568)*1.136 | 1.136 | 2024.04.28 | 合格 | / | / | / | /
D3-K | 熔深角焊缝 | 挑臂隔板与腹板角焊缝 | D3-K-TFF2-3 | (0~0.568)*1.136 | 1.136 | 2024.04.28 | 合格 | / | / | / | /
D3-K | 熔深角焊缝 | 挑臂隔板与腹板角焊缝 | D3-K-TFF2-4 | (0~0.568)*1.136 | 1.136 | 2024.04.28 | 合格 | / | / | / | /
D3-K | 熔深角焊缝 | 挑臂隔板与腹板角焊缝 | D3-K-TFF2-5 | (0~0.568)*1.136 | 1.136 | 2024.04.28 | 合格 | / | / | / | /