## 超声总体信息
报告编号 | ZJC022-24-UT-027
工程名称 | 南京至盐城高速公路NY-YZ8标
委托单位 | 江苏常鑫路桥集团有限公司北京路桥通国际工程咨询有限公司苏交科集团检测认证有限公司
材质 | Q345qD
坡口形式 | V型
检测时机 | 焊后24小时
焊接方式 | CO2气体保护焊+埋弧自动焊
检测比例 | 100%
热处理状态 | TMCP
工件温度 | 15℃
表面状态 | 打磨光滑
仪器型号/编号 | 超声波探伤仪 SZ-C02
探头规格 | 5P9X9 70° 2.5P9X9 60
耦合剂 | 化学浆糊
表面补偿 | 4dB
对比试块 | RB-2
标准试块 | CSK-IA
检测灵敏度 | Φ3×40
检验标准 | GB/T 11345-2023 检验等级 B
全熔透验收标准 | GB/T 29712-2023 验收等级 2
熔深验收标准 | Q/CR 9211-2015 验收等级 Ⅱ
母材检测结果 | 无影响横波检测缺陷

## 超声原始记录
构件名称 | 焊缝类型 | 焊缝名称 | 焊缝编号 | 板厚(mm) | 检测部位(m) | 检测总长度(m) | 检测日期 | 结论 | 抽检部位(m) | 检测长度（m） | 缺陷编号 | 缺陷当量（dB） | H（mm） | L（mm） | X（mm） | Y（mm） | 返修长度(mm) | 复探日期 | 检测人员 | 复检日期 | 复检人员
6-JD1 | 对接焊缝 | 顶板单元对接焊缝 | 6-JD1-D1-BC-1 | 16+16 | 0~2.15 | 2.15 | 2024.11.30 | 合格 | 0~2.15 | 2.15
6-JD1 | 对接焊缝 | 顶板单元对接焊缝 | 6-JD1-D2-BC-1 | 16+16 | 0~2.15 | 2.15 | 2024.11.30 | 合格 | 0~2.15 | 2.15
6-JD1 | 对接焊缝 | 顶板单元对接焊缝 | 6-JD1-D1-BC-2 | 16+16 | 0~2.15 | 2.15 | 2024.11.30 | 不合格 | 0~2.15 | 2.15 | F1 | SL+2.7dB | 10~12 | 200 | 0 | -3 | 250 | 2024.12.01
6-JD1 | 对接焊缝 | 顶板单元对接焊缝 | 6-JD1-D1-TC-1 | 16+16 | 0~15.71 | 15.71 | 2024.11.30 | 合格 | 0~15.71 | 15.71
6-JD1 | 对接焊缝 | 顶板单元对接焊缝 | 6-JD1-D1-TC-2 | 16+16 | 0~18.446 | 18.446 | 2024.11.30 | 合格 | 0~18.446 | 18.446
6-JD1 | 对接焊缝 | 顶板单元对接焊缝 | 6-JD1-D2-TC-1 | 16+16 | 0~15.71 | 15.71 | 2024.11.30 | 不合格 | 0~15.71 | 15.71 | F1 | SL+2.7dB | 10~12 | 400 | 4200 | -3 | 500 | 2024.12.01
6-JD1 | 对接焊缝 | 顶板单元对接焊缝 | 6-JD1-D2-TC-2 | 16+16 | 0~18.446 | 18.446 | 2024.11.30 | 合格 | 0~18.446 | 18.446
6-JD1 | 熔深角焊缝 | 顶板单元角接焊缝 | 6-JD1-D1-TP-1 | 16⊥8 | 0~2 | 2 | 2024.11.30 | 合格 | 0~2 | 2
6-JD1 | 熔深角焊缝 | 顶板单元角接焊缝 | 6-JD1-D1-TP-2 | 16⊥8 | 0~2 | 2 | 2024.11.30 | 合格 | 0~2 | 2
6-JD1 | 熔深角焊缝 | 顶板单元角接焊缝 | 6-JD1-D1-TP-3 | 16⊥8 | 0~2 | 2 | 2024.11.30 | 合格 | 0~2 | 2
6-JD1 | 熔深角焊缝 | 顶板单元角接焊缝 | 6-JD1-D1-TP-4 | 16⊥8 | 0~2 | 2 | 2024.11.30 | 合格 | 0~2 | 2
6-JD1 | 熔深角焊缝 | 顶板单元角接焊缝 | 6-JD1-D1-TP-5 | 16⊥8 | 0~2 | 2 | 2024.11.30 | 合格 | 0~2 | 2
6-JD1 | 熔深角焊缝 | 顶板单元角接焊缝 | 6-JD1-D1-TP-6 | 16⊥8 | 0~2 | 2 | 2024.11.30 | 合格 | 0~2 | 2
6-JD1 | 熔深角焊缝 | 顶板单元角接焊缝 | 6-JD1-D1-TP-7 | 16⊥8 | 0~2 | 2 | 2024.11.30 | 合格 | 0~2 | 2
6-JD1 | 熔深角焊缝 | 顶板单元角接焊缝 | 6-JD1-D1-TP-8 | 16⊥8 | 0~2 | 2 | 2024.11.30 | 合格 | 0~2 | 2
6-JD1 | 熔深角焊缝 | 顶板单元角接焊缝 | 6-JD1-D1-TP-9 | 16⊥8 | 0~2 | 2 | 2024.11.30 | 合格 | 0~2 | 2
6-JD1 | 熔深角焊缝 | 顶板单元角接焊缝 | 6-JD1-D1-TP-10 | 16⊥8 | 0~2 | 2 | 2024.11.30 | 合格 | 0~2 | 2
6-JD1 | 熔深角焊缝 | 顶板单元角接焊缝 | 6-JD1-D2-TP-1 | 16⊥8 | 0~2 | 2 | 2024.11.30 | 合格 | 0~2 | 2
6-JD1 | 熔深角焊缝 | 顶板单元角接焊缝 | 6-JD1-D2-TP-3 | 16⊥8 | 0~2 | 2 | 2024.11.30 | 合格 | 0~2 | 2
6-JD1 | 熔深角焊缝 | 顶板单元角接焊缝 | 6-JD1-D2-TP-4 | 16⊥8 | 0~2 | 2 | 2024.11.30 | 合格 | 0~2 | 2
6-JD1 | 熔深角焊缝 | 顶板单元角接焊缝 | 6-JD1-D2-TP-6 | 16⊥8 | 0~2 | 2 | 2024.11.30 | 合格 | 0~2 | 2
6-JD1 | 熔深角焊缝 | 顶板单元角接焊缝 | 6-JD1-D2-TP-15 | 16⊥8 | 0~2 | 2 | 2024.11.30 | 合格 | 0~2 | 2
6-JD1 | 熔深角焊缝 | 顶板单元角接焊缝 | 6-JD1-D2-TP-20 | 16⊥8 | 0~2 | 2 | 2024.11.30 | 合格 | 0~2 | 2
6-JD1 | 熔深角焊缝 | 顶板单元角接焊缝 | 6-JD1-D2-TP-31 | 16⊥8 | 0~2 | 2 | 2024.11.30 | 合格 | 0~2 | 2
6-JD1 | 熔深角焊缝 | 顶板单元角接焊缝 | 6-JD1-D2-TP-33 | 16⊥8 | 0~2 | 2 | 2024.11.30 | 合格 | 0~2 | 2
6-JD1 | 熔深角焊缝 | 顶板单元角接焊缝 | 6-JD1-D2-TP-35 | 16⊥8 | 0~2 | 2 | 2024.11.30 | 合格 | 0~2 | 2
6-JD1 | 熔深角焊缝 | 顶板单元角接焊缝 | 6-JD1-D2-TP-37 | 16⊥8 | 0~2 | 2 | 2024.11.30 | 合格 | 0~2 | 2
6-JD1 | 熔深角焊缝 | 顶板单元角接焊缝 | 6-JD1-D2-TP-39 | 16⊥8 | 0~2 | 2 | 2024.11.30 | 合格 | 0~2 | 2
6-JD4 | 对接焊缝 | 顶板单元对接焊缝 | 6-JD4-D1-BC-1 | 32+32 | 0~2 | 2 | 2024.12.01 | 合格 | 0~2 | 2
6-JD4 | 对接焊缝 | 顶板单元对接焊缝 | 6-JD4-D2-BC-1 | 32+32 | 0~2 | 2 | 2024.12.01 | 合格 | 0~2 | 2
6-JD4 | 对接焊缝 | 顶板单元对接焊缝 | 6-JD4-D3-BC-1 | 32+32 | 0~2 | 2 | 2024.12.01 | 合格 | 0~2 | 2
6-JD4 | 熔深角焊缝 | 顶板单元角接焊缝 | 6-JD4-D1-TP-1 | 32⊥8 | 0~2 | 2 | 2024.12.01 | 合格 | 0~2 | 2
6-JD4 | 熔深角焊缝 | 顶板单元角接焊缝 | 6-JD4-D1-TP-4 | 32⊥8 | 0~2 | 2 | 2024.12.01 | 合格 | 0~2 | 2
6-JD4 | 熔深角焊缝 | 顶板单元角接焊缝 | 6-JD4-D1-TP-6 | 32⊥8 | 0~2 | 2 | 2024.12.01 | 合格 | 0~2 | 2
6-JD4 | 熔深角焊缝 | 顶板单元角接焊缝 | 6-JD4-D1-TP-7 | 32⊥8 | 0~2 | 2 | 2024.12.01 | 合格 | 0~2 | 2
6-JD4 | 熔深角焊缝 | 顶板单元角接焊缝 | 6-JD4-D1-TP-9 | 32⊥8 | 0~2 | 2 | 2024.12.01 | 合格 | 0~2 | 2
6-JD4 | 熔深角焊缝 | 顶板单元角接焊缝 | 6-JD4-D1-TP-12 | 32⊥8 | 0~2 | 2 | 2024.12.01 | 合格 | 0~2 | 2
6-JD4 | 熔深角焊缝 | 顶板单元角接焊缝 | 6-JD4-D1-TP-14 | 32⊥8 | 0~2 | 2 | 2024.12.01 | 合格 | 0~2 | 2
6-JD4 | 熔深角焊缝 | 顶板单元角接焊缝 | 6-JD4-D1-TP-17 | 32⊥8 | 0~2 | 2 | 2024.12.01 | 合格 | 0~2 | 2
6-JD4 | 熔深角焊缝 | 顶板单元角接焊缝 | 6-JD4-D2-TP-2 | 32⊥8 | 0~2 | 2 | 2024.12.01 | 合格 | 0~2 | 2
6-JD4 | 熔深角焊缝 | 顶板单元角接焊缝 | 6-JD4-D2-TP-4 | 32⊥8 | 0~2 | 2 | 2024.12.01 | 合格 | 0~2 | 2
6-JD4 | 熔深角焊缝 | 顶板单元角接焊缝 | 6-JD4-D2-TP-7 | 32⊥8 | 0~2 | 2 | 2024.12.01 | 合格 | 0~2 | 2
6-JD4 | 熔深角焊缝 | 顶板单元角接焊缝 | 6-JD4-D2-TP-11 | 32⊥8 | 0~2 | 2 | 2024.12.01 | 合格 | 0~2 | 2
6-JD4 | 熔深角焊缝 | 顶板单元角接焊缝 | 6-JD4-D2-TP-15 | 32⊥8 | 0~2 | 2 | 2024.12.01 | 合格 | 0~2 | 2
6-JD4 | 熔深角焊缝 | 顶板单元角接焊缝 | 6-JD4-D2-TP-18 | 32⊥8 | 0~2 | 2 | 2024.12.01 | 合格 | 0~2 | 2
6-JD4 | 熔深角焊缝 | 顶板单元角接焊缝 | 6-JD4-D2-TP-20 | 32⊥8 | 0~2 | 2 | 2024.12.01 | 合格 | 0~2 | 2
6-JD4 | 熔深角焊缝 | 顶板单元角接焊缝 | 6-JD4-D2-TP-22 | 32⊥8 | 0~2 | 2 | 2024.12.01 | 合格 | 0~2 | 2
6-JD4 | 熔深角焊缝 | 顶板单元角接焊缝 | 6-JD4-D3-TP-1 | 32⊥8 | 0~2 | 2 | 2024.12.01 | 合格 | 0~2 | 2
6-JD4 | 熔深角焊缝 | 顶板单元角接焊缝 | 6-JD4-D3-TP-5 | 32⊥8 | 0~2 | 2 | 2024.12.01 | 合格 | 0~2 | 2
6-JD4 | 熔深角焊缝 | 顶板单元角接焊缝 | 6-JD4-D3-TP-8 | 32⊥8 | 0~2 | 2 | 2024.12.01 | 合格 | 0~2 | 2
6-JD4 | 熔深角焊缝 | 顶板单元角接焊缝 | 6-JD4-D3-TP-11 | 32⊥8 | 0~2 | 2 | 2024.12.01 | 合格 | 0~2 | 2
6-JD4 | 熔深角焊缝 | 顶板单元角接焊缝 | 6-JD4-D3-TP-12 | 32⊥8 | 0~2 | 2 | 2024.12.01 | 合格 | 0~2 | 2
6-JD4 | 熔深角焊缝 | 顶板单元角接焊缝 | 6-JD4-D3-TP-13 | 32⊥8 | 0~2 | 2 | 2024.12.01 | 合格 | 0~2 | 2
6-JD4 | 熔深角焊缝 | 顶板单元角接焊缝 | 6-JD4-D3-TP-15 | 32⊥8 | 0~2 | 2 | 2024.12.01 | 合格 | 0~2 | 2
6-JD3 | 对接焊缝 | 顶板单元对接焊缝 | 6-JD3-D1-BC-1 | 16+32 | 0~1.908 | 1.908 | 2024.11.28 | 合格 | 0~1.908 | 1.908
6-JD3 | 对接焊缝 | 顶板单元对接焊缝 | 6-JD3-D2-BC-1 | 16+32 | 0~1.908 | 1.908 | 2024.11.28 | 合格 | 0~1.908 | 1.908
6-JD3 | 对接焊缝 | 顶板单元对接焊缝 | 6-JD3-D3-BC-1 | 16+32 | 0~2.557 | 2.557 | 2024.11.28 | 不合格 | 0~2.557 | 2.557 | F1 | SL+2.4dB | 8~10 | 400 | 1200 | -3 | 500 | 2024.11.29
6-JD3 | 对接焊缝 | 顶板单元对接焊缝 | 6-JD3-D4-BC-1 | 16+32 | 0~1.976 | 1.976 | 2024.11.28 | 合格 | 0~1.976 | 1.976
6-JD3 | 对接焊缝 | 顶板单元对接焊缝 | 6-JD3-D5-BC-1 | 16+32 | 0~1.976 | 1.976 | 2024.11.28 | 合格 | 0~1.976 | 1.976
6-JD3 | 对接焊缝 | 顶板单元对接焊缝 | 6-JD3-D6-BC-1 | 16+32 | 0~2.342 | 2.342 | 2024.11.28 | 合格 | 0~2.342 | 2.342
6-JD3 | 对接焊缝 | 顶板单元对接焊缝 | 6-JD3-D7-BC-1 | 16+32 | 0~2.341 | 2.341 | 2024.11.28 | 合格 | 0~2.341 | 2.341
6-JD3 | 对接焊缝 | 顶板单元对接焊缝 | 6-JD3-D8-BC-1 | 16+32 | 0~2.341 | 2.341 | 2024.11.28 | 合格 | 0~2.341 | 2.341
6-JD3 | 对接焊缝 | 顶板单元对接焊缝 | 6-JD3-D9-BC-1 | 16+32 | 0~2.341 | 2.341 | 2024.11.28 | 合格 | 0~2.341 | 2.341
6-JD3 | 对接焊缝 | 顶板单元对接焊缝 | 6-JD3-D10-BC-1 | 16+32 | 0~2.341 | 2.341 | 2024.11.28 | 合格 | 0~2.341 | 2.341
6-JD3 | 对接焊缝 | 顶板单元对接焊缝 | 6-JD3-D11-BC-1 | 16+32 | 0~2.341 | 2.341 | 2024.11.28 | 合格 | 0~2.341 | 2.341
6-JD3 | 对接焊缝 | 顶板单元对接焊缝 | 6-JD3-D12-BC-1 | 16+32 | 0~1.951 | 1.951 | 2024.11.28 | 合格 | 0~1.951 | 1.951
6-JD3 | 对接焊缝 | 顶板单元对接焊缝 | 6-JD3-D13-BC-1 | 16+32 | 0~1.951 | 1.951 | 2024.11.28 | 不合格 | 0~1.951 | 1.951 | F1 | SL+2.9dB | 8~10 | 200 | 0 | -3 | 250 | 2024.11.29
6-JD3 | 对接焊缝 | 顶板单元对接焊缝 | 6-JD3-D14-BC-1 | 16+32 | 0~1.951 | 1.951 | 2024.11.28 | 合格 | 0~1.951 | 1.951
6-JD3 | 对接焊缝 | 顶板单元对接焊缝 | 6-JD3-D15-BC-1 | 16+32 | 0~1.951 | 1.951 | 2024.11.28 | 合格 | 0~1.951 | 1.951
6-JD3 | 对接焊缝 | 顶板单元对接焊缝 | 6-JD3-D16-BC-1 | 16+32 | 0~1.966 | 1.966 | 2024.11.28 | 合格 | 0~1.966 | 1.966
6-JD5 | 对接焊缝 | 顶板单元对接焊缝 | 6-JD5-D1-BC-1 | 16+32 | 0~1.908 | 1.908 | 2024.11.27 | 合格 | 0~1.908 | 1.908
6-JD5 | 对接焊缝 | 顶板单元对接焊缝 | 6-JD5-D2-BC-1 | 16+32 | 0~1.908 | 1.908 | 2024.11.27 | 合格 | 0~1.908 | 1.908
6-JD5 | 对接焊缝 | 顶板单元对接焊缝 | 6-JD5-D3-BC-1 | 16+32 | 0~2.557 | 2.557 | 2024.11.27 | 合格 | 0~2.557 | 2.557
6-JD5 | 对接焊缝 | 顶板单元对接焊缝 | 6-JD5-D4-BC-1 | 16+32 | 0~1.976 | 1.976 | 2024.11.27 | 合格 | 0~1.976 | 1.976
6-JD5 | 对接焊缝 | 顶板单元对接焊缝 | 6-JD5-D5-BC-1 | 16+32 | 0~1.976 | 1.976 | 2024.11.27 | 合格 | 0~1.976 | 1.976
6-JD5 | 对接焊缝 | 顶板单元对接焊缝 | 6-JD5-D6-BC-1 | 16+32 | 0~2.342 | 2.342 | 2024.11.27 | 合格 | 0~2.342 | 2.342
6-JD5 | 对接焊缝 | 顶板单元对接焊缝 | 6-JD5-D7-BC-1 | 16+32 | 0~2.341 | 2.341 | 2024.11.27 | 合格 | 0~2.341 | 2.341
6-JD5 | 对接焊缝 | 顶板单元对接焊缝 | 6-JD5-D8-BC-1 | 16+32 | 0~2.341 | 2.341 | 2024.11.27 | 合格 | 0~2.341 | 2.341
6-JD5 | 对接焊缝 | 顶板单元对接焊缝 | 6-JD5-D9-BC-1 | 16+32 | 0~2.341 | 2.341 | 2024.11.27 | 不合格 | 0~2.341 | 2.341 | F1 | SL+2.4dB | 8~10 | 400 | 800 | -3 | 500 | 2024.11.28
6-JD5 | 对接焊缝 | 顶板单元对接焊缝 | 6-JD5-D10-BC-1 | 16+32 | 0~2.341 | 2.341 | 2024.11.27 | 合格 | 0~2.341 | 2.341
6-JD5 | 对接焊缝 | 顶板单元对接焊缝 | 6-JD5-D11-BC-1 | 16+32 | 0~2.341 | 2.341 | 2024.11.27 | 合格 | 0~2.341 | 2.341
6-JD5 | 对接焊缝 | 顶板单元对接焊缝 | 6-JD5-D12-BC-1 | 16+32 | 0~1.951 | 1.951 | 2024.11.27 | 合格 | 0~1.951 | 1.951
6-JD5 | 对接焊缝 | 顶板单元对接焊缝 | 6-JD5-D13-BC-1 | 16+32 | 0~1.951 | 1.951 | 2024.11.27 | 合格 | 0~1.951 | 1.951
6-JD5 | 对接焊缝 | 顶板单元对接焊缝 | 6-JD5-D14-BC-1 | 16+32 | 0~1.951 | 1.951 | 2024.11.27 | 合格 | 0~1.951 | 1.951
6-JD5 | 对接焊缝 | 顶板单元对接焊缝 | 6-JD5-D15-BC-1 | 16+32 | 0~1.951 | 1.951 | 2024.11.27 | 合格 | 0~1.951 | 1.951
6-JD5 | 对接焊缝 | 顶板单元对接焊缝 | 6-JD5-D16-BC-1 | 16+32 | 0~1.966 | 1.966 | 2024.11.27 | 合格 | 0~1.966 | 1.966
6-JD2 | 熔深角焊缝 | 顶板单元角接焊缝 | 6-JD2-D1-TP-1 | 16⊥8 | 0~2 | 2 | 2024.11.29 | 合格 | 0~2 | 2
6-JD2 | 熔深角焊缝 | 顶板单元角接焊缝 | 6-JD2-D1-TP-2 | 16⊥8 | 0~2 | 2 | 2024.11.29 | 合格 | 0~2 | 2
6-JD2 | 熔深角焊缝 | 顶板单元角接焊缝 | 6-JD2-D16-TP-1 | 16⊥8 | 0~2 | 2 | 2024.11.29 | 合格 | 0~2 | 2
6-JD2 | 熔深角焊缝 | 顶板单元角接焊缝 | 6-JD2-D16-TP-4 | 16⊥8 | 0~2 | 2 | 2024.11.29 | 合格 | 0~2 | 2
6-JD2 | 熔深角焊缝 | 顶板单元角接焊缝 | 6-JD2-D3-TP-1 | 16⊥8 | 0~2 | 2 | 2024.11.29 | 合格 | 0~2 | 2
6-JD2 | 熔深角焊缝 | 顶板单元角接焊缝 | 6-JD2-D3-TP-2 | 16⊥8 | 0~2 | 2 | 2024.11.29 | 合格 | 0~2 | 2
6-JD2 | 熔深角焊缝 | 顶板单元角接焊缝 | 6-JD2-D5-TP-1 | 16⊥8 | 0~2 | 2 | 2024.11.29 | 合格 | 0~2 | 2
6-JD2 | 熔深角焊缝 | 顶板单元角接焊缝 | 6-JD2-D5-TP-4 | 16⊥8 | 0~2 | 2 | 2024.11.29 | 合格 | 0~2 | 2
6-JD2 | 熔深角焊缝 | 顶板单元角接焊缝 | 6-JD2-D7-TP-3 | 16⊥8 | 0~2 | 2 | 2024.11.29 | 合格 | 0~2 | 2
6-JD2 | 熔深角焊缝 | 顶板单元角接焊缝 | 6-JD2-D7-TP-6 | 16⊥8 | 0~2 | 2 | 2024.11.29 | 合格 | 0~2 | 2
6-JD2 | 熔深角焊缝 | 顶板单元角接焊缝 | 6-JD2-D9-TP-1 | 16⊥8 | 0~2 | 2 | 2024.11.29 | 合格 | 0~2 | 2
6-JD2 | 熔深角焊缝 | 顶板单元角接焊缝 | 6-JD2-D9-TP-4 | 16⊥8 | 0~2 | 2 | 2024.11.29 | 合格 | 0~2 | 2
6-JD2 | 熔深角焊缝 | 顶板单元角接焊缝 | 6-JD2-D11-TP-1 | 16⊥8 | 0~2 | 2 | 2024.11.29 | 合格 | 0~2 | 2
6-JD2 | 熔深角焊缝 | 顶板单元角接焊缝 | 6-JD2-D11-TP-2 | 16⊥8 | 0~2 | 2 | 2024.11.29 | 合格 | 0~2 | 2
6-JD2 | 熔深角焊缝 | 顶板单元角接焊缝 | 6-JD2-D11-TP-6 | 16⊥8 | 0~2 | 2 | 2024.11.29 | 合格 | 0~2 | 2
6-JD2 | 熔深角焊缝 | 顶板单元角接焊缝 | 6-JD2-D13-TP-1 | 16⊥8 | 0~2 | 2 | 2024.11.29 | 合格 | 0~2 | 2
6-JD2 | 熔深角焊缝 | 顶板单元角接焊缝 | 6-JD2-D13-TP-5 | 16⊥8 | 0~2 | 2 | 2024.11.29 | 合格 | 0~2 | 2
6-JD2 | 熔深角焊缝 | 顶板单元角接焊缝 | 6-JD2-D15-TP-2 | 16⊥8 | 0~2 | 2 | 2024.11.29 | 合格 | 0~2 | 2
6-JD2 | 熔深角焊缝 | 顶板单元角接焊缝 | 6-JD2-D15-TP-6 | 16⊥8 | 0~2 | 2 | 2024.11.29 | 合格 | 0~2 | 2
6-JD2 | 熔深角焊缝 | 顶板单元角接焊缝 | 6-JD2-D2-TP-3 | 16⊥8 | 0~2 | 2 | 2024.11.29 | 合格 | 0~2 | 2
6-JD2 | 熔深角焊缝 | 顶板单元角接焊缝 | 6-JD2-D2-TP-8 | 16⊥8 | 0~2 | 2 | 2024.11.29 | 合格 | 0~2 | 2
6-JD2 | 熔深角焊缝 | 顶板单元角接焊缝 | 6-JD2-D4-TP-1 | 16⊥8 | 0~2 | 2 | 2024.11.29 | 合格 | 0~2 | 2
6-JD2 | 熔深角焊缝 | 顶板单元角接焊缝 | 6-JD2-D4-TP-2 | 16⊥8 | 0~2 | 2 | 2024.11.29 | 合格 | 0~2 | 2
6-JD2 | 熔深角焊缝 | 顶板单元角接焊缝 | 6-JD2-D4-TP-8 | 16⊥8 | 0~2 | 2 | 2024.11.29 | 合格 | 0~2 | 2
6-JD2 | 熔深角焊缝 | 顶板单元角接焊缝 | 6-JD2-D6-TP-1 | 16⊥8 | 0~2 | 2 | 2024.11.29 | 合格 | 0~2 | 2
6-JD2 | 熔深角焊缝 | 顶板单元角接焊缝 | 6-JD2-D6-TP-2 | 16⊥8 | 0~2 | 2 | 2024.11.29 | 合格 | 0~2 | 2
6-JD2 | 熔深角焊缝 | 顶板单元角接焊缝 | 6-JD2-D8-TP-7 | 16⊥8 | 0~2 | 2 | 2024.11.29 | 合格 | 0~2 | 2
6-JD2 | 熔深角焊缝 | 顶板单元角接焊缝 | 6-JD2-D8-TP-8 | 16⊥8 | 0~2 | 2 | 2024.11.29 | 合格 | 0~2 | 2
6-JD2 | 熔深角焊缝 | 顶板单元角接焊缝 | 6-JD2-D10-TP-1 | 16⊥8 | 0~2 | 2 | 2024.11.29 | 合格 | 0~2 | 2
6-JD2 | 熔深角焊缝 | 顶板单元角接焊缝 | 6-JD2-D10-TP-2 | 16⊥8 | 0~2 | 2 | 2024.11.29 | 合格 | 0~2 | 2
6-JD2 | 熔深角焊缝 | 顶板单元角接焊缝 | 6-JD2-D12-TP-1 | 16⊥8 | 0~2 | 2 | 2024.11.29 | 合格 | 0~2 | 2
6-JD2 | 熔深角焊缝 | 顶板单元角接焊缝 | 6-JD2-D12-TP-8 | 16⊥8 | 0~2 | 2 | 2024.11.29 | 合格 | 0~2 | 2
6-JD2 | 熔深角焊缝 | 顶板单元角接焊缝 | 6-JD2-D14-TP-1 | 16⊥8 | 0~2 | 2 | 2024.11.29 | 合格 | 0~2 | 2
6-JD2 | 熔深角焊缝 | 顶板单元角接焊缝 | 6-JD2-D14-TP-8 | 16⊥8 | 0~2 | 2 | 2024.11.29 | 合格 | 0~2 | 2
6-JD3 | 熔深角焊缝 | 顶板单元角接焊缝 | 6-JD3-D1-TP-1 | 16⊥8 | 0~2 | 2 | 2024.11.28 | 合格 | 0~2 | 2
6-JD3 | 熔深角焊缝 | 顶板单元角接焊缝 | 6-JD3-D1-TP-4 | 16⊥8 | 0~2 | 2 | 2024.11.28 | 合格 | 0~2 | 2
6-JD3 | 熔深角焊缝 | 顶板单元角接焊缝 | 6-JD3-D16-TP-1 | 16⊥8 | 0~2 | 2 | 2024.11.28 | 合格 | 0~2 | 2
6-JD3 | 熔深角焊缝 | 顶板单元角接焊缝 | 6-JD3-D16-TP-4 | 16⊥8 | 0~2 | 2 | 2024.11.28 | 合格 | 0~2 | 2
6-JD3 | 熔深角焊缝 | 顶板单元角接焊缝 | 6-JD3-D3-TP-1 | 16⊥8 | 0~2 | 2 | 2024.11.28 | 合格 | 0~2 | 2
6-JD3 | 熔深角焊缝 | 顶板单元角接焊缝 | 6-JD3-D3-TP-4 | 16⊥8 | 0~2 | 2 | 2024.11.28 | 合格 | 0~2 | 2
6-JD3 | 熔深角焊缝 | 顶板单元角接焊缝 | 6-JD3-D5-TP-1 | 16⊥8 | 0~2 | 2 | 2024.11.28 | 合格 | 0~2 | 2
6-JD3 | 熔深角焊缝 | 顶板单元角接焊缝 | 6-JD3-D5-TP-4 | 16⊥8 | 0~2 | 2 | 2024.11.28 | 合格 | 0~2 | 2
6-JD3 | 熔深角焊缝 | 顶板单元角接焊缝 | 6-JD3-D5-TP-5 | 16⊥8 | 0~2 | 2 | 2024.11.28 | 合格 | 0~2 | 2
6-JD3 | 熔深角焊缝 | 顶板单元角接焊缝 | 6-JD3-D7-TP-4 | 16⊥8 | 0~2 | 2 | 2024.11.28 | 合格 | 0~2 | 2
6-JD3 | 熔深角焊缝 | 顶板单元角接焊缝 | 6-JD3-D7-TP-5 | 16⊥8 | 0~2 | 2 | 2024.11.28 | 合格 | 0~2 | 2
6-JD3 | 熔深角焊缝 | 顶板单元角接焊缝 | 6-JD3-D7-TP-6 | 16⊥8 | 0~2 | 2 | 2024.11.28 | 合格 | 0~2 | 2
6-JD3 | 熔深角焊缝 | 顶板单元角接焊缝 | 6-JD3-D9-TP-1 | 16⊥8 | 0~2 | 2 | 2024.11.28 | 合格 | 0~2 | 2
6-JD3 | 熔深角焊缝 | 顶板单元角接焊缝 | 6-JD3-D9-TP-6 | 16⊥8 | 0~2 | 2 | 2024.11.28 | 合格 | 0~2 | 2
6-JD3 | 熔深角焊缝 | 顶板单元角接焊缝 | 6-JD3-D11-TP-1 | 16⊥8 | 0~2 | 2 | 2024.11.28 | 合格 | 0~2 | 2
6-JD3 | 熔深角焊缝 | 顶板单元角接焊缝 | 6-JD3-D11-TP-3 | 16⊥8 | 0~2 | 2 | 2024.11.28 | 合格 | 0~2 | 2
6-JD3 | 熔深角焊缝 | 顶板单元角接焊缝 | 6-JD3-D13-TP-1 | 16⊥8 | 0~2 | 2 | 2024.11.28 | 合格 | 0~2 | 2
6-JD3 | 熔深角焊缝 | 顶板单元角接焊缝 | 6-JD3-D13-TP-5 | 16⊥8 | 0~2 | 2 | 2024.11.28 | 合格 | 0~2 | 2
6-JD3 | 熔深角焊缝 | 顶板单元角接焊缝 | 6-JD3-D15-TP-2 | 16⊥8 | 0~2 | 2 | 2024.11.28 | 合格 | 0~2 | 2
6-JD3 | 熔深角焊缝 | 顶板单元角接焊缝 | 6-JD3-D15-TP-3 | 16⊥8 | 0~2 | 2 | 2024.11.28 | 合格 | 0~2 | 2
6-JD3 | 熔深角焊缝 | 顶板单元角接焊缝 | 6-JD3-D15-TP-6 | 16⊥8 | 0~2 | 2 | 2024.11.28 | 合格 | 0~2 | 2
6-JD3 | 熔深角焊缝 | 顶板单元角接焊缝 | 6-JD3-D2-TP-1 | 16⊥8 | 0~2 | 2 | 2024.11.28 | 合格 | 0~2 | 2
6-JD3 | 熔深角焊缝 | 顶板单元角接焊缝 | 6-JD3-D2-TP-8 | 16⊥8 | 0~2 | 2 | 2024.11.28 | 合格 | 0~2 | 2
6-JD3 | 熔深角焊缝 | 顶板单元角接焊缝 | 6-JD3-D4-TP-1 | 16⊥8 | 0~2 | 2 | 2024.11.28 | 合格 | 0~2 | 2
6-JD3 | 熔深角焊缝 | 顶板单元角接焊缝 | 6-JD3-D4-TP-2 | 16⊥8 | 0~2 | 2 | 2024.11.28 | 合格 | 0~2 | 2
6-JD3 | 熔深角焊缝 | 顶板单元角接焊缝 | 6-JD3-D4-TP-7 | 16⊥8 | 0~2 | 2 | 2024.11.28 | 合格 | 0~2 | 2
6-JD3 | 熔深角焊缝 | 顶板单元角接焊缝 | 6-JD3-D4-TP-8 | 16⊥8 | 0~2 | 2 | 2024.11.28 | 合格 | 0~2 | 2
6-JD3 | 熔深角焊缝 | 顶板单元角接焊缝 | 6-JD3-D6-TP-1 | 16⊥8 | 0~2 | 2 | 2024.11.28 | 合格 | 0~2 | 2
6-JD3 | 熔深角焊缝 | 顶板单元角接焊缝 | 6-JD3-D6-TP-2 | 16⊥8 | 0~2 | 2 | 2024.11.28 | 合格 | 0~2 | 2
6-JD3 | 熔深角焊缝 | 顶板单元角接焊缝 | 6-JD3-D6-TP-8 | 16⊥8 | 0~2 | 2 | 2024.11.28 | 合格 | 0~2 | 2
6-JD3 | 熔深角焊缝 | 顶板单元角接焊缝 | 6-JD3-D8-TP-1 | 16⊥8 | 0~2 | 2 | 2024.11.28 | 合格 | 0~2 | 2
6-JD3 | 熔深角焊缝 | 顶板单元角接焊缝 | 6-JD3-D8-TP-2 | 16⊥8 | 0~2 | 2 | 2024.11.28 | 合格 | 0~2 | 2
6-JD3 | 熔深角焊缝 | 顶板单元角接焊缝 | 6-JD3-D8-TP-3 | 16⊥8 | 0~2 | 2 | 2024.11.28 | 合格 | 0~2 | 2
6-JD3 | 熔深角焊缝 | 顶板单元角接焊缝 | 6-JD3-D10-TP-1 | 16⊥8 | 0~2 | 2 | 2024.11.28 | 合格 | 0~2 | 2
6-JD3 | 熔深角焊缝 | 顶板单元角接焊缝 | 6-JD3-D10-TP-8 | 16⊥8 | 0~2 | 2 | 2024.11.28 | 合格 | 0~2 | 2
6-JD3 | 熔深角焊缝 | 顶板单元角接焊缝 | 6-JD3-D12-TP-5 | 16⊥8 | 0~2 | 2 | 2024.11.28 | 合格 | 0~2 | 2
6-JD3 | 熔深角焊缝 | 顶板单元角接焊缝 | 6-JD3-D12-TP-6 | 16⊥8 | 0~2 | 2 | 2024.11.28 | 合格 | 0~2 | 2
6-JD3 | 熔深角焊缝 | 顶板单元角接焊缝 | 6-JD3-D12-TP-7 | 16⊥8 | 0~2 | 2 | 2024.11.28 | 合格 | 0~2 | 2
6-JD3 | 熔深角焊缝 | 顶板单元角接焊缝 | 6-JD3-D12-TP-8 | 16⊥8 | 0~2 | 2 | 2024.11.28 | 合格 | 0~2 | 2
6-JD3 | 熔深角焊缝 | 顶板单元角接焊缝 | 6-JD3-D14-TP-1 | 16⊥8 | 0~2 | 2 | 2024.11.28 | 合格 | 0~2 | 2
6-JD3 | 熔深角焊缝 | 顶板单元角接焊缝 | 6-JD3-D14-TP-7 | 16⊥8 | 0~2 | 2 | 2024.11.28 | 合格 | 0~2 | 2
6-JD3 | 熔深角焊缝 | 顶板单元角接焊缝 | 6-JD3-D14-TP-8 | 16⊥8 | 0~2 | 2 | 2024.11.28 | 合格 | 0~2 | 2
6-JD5 | 熔深角焊缝 | 顶板单元角接焊缝 | 6-JD5-D1-TP-1 | 16⊥8 | 0~2 | 2 | 2024.11.27 | 合格 | 0~2 | 2
6-JD5 | 熔深角焊缝 | 顶板单元角接焊缝 | 6-JD5-D1-TP-3 | 16⊥8 | 0~2 | 2 | 2024.11.27 | 合格 | 0~2 | 2
6-JD5 | 熔深角焊缝 | 顶板单元角接焊缝 | 6-JD5-D1-TP-4 | 16⊥8 | 0~2 | 2 | 2024.11.27 | 合格 | 0~2 | 2
6-JD5 | 熔深角焊缝 | 顶板单元角接焊缝 | 6-JD5-D16-TP-1 | 16⊥8 | 0~2 | 2 | 2024.11.27 | 合格 | 0~2 | 2
6-JD5 | 熔深角焊缝 | 顶板单元角接焊缝 | 6-JD5-D16-TP-4 | 16⊥8 | 0~2 | 2 | 2024.11.27 | 合格 | 0~2 | 2
6-JD5 | 熔深角焊缝 | 顶板单元角接焊缝 | 6-JD5-D3-TP-1 | 16⊥8 | 0~2 | 2 | 2024.11.27 | 合格 | 0~2 | 2
6-JD5 | 熔深角焊缝 | 顶板单元角接焊缝 | 6-JD5-D3-TP-2 | 16⊥8 | 0~2 | 2 | 2024.11.27 | 合格 | 0~2 | 2
6-JD5 | 熔深角焊缝 | 顶板单元角接焊缝 | 6-JD5-D3-TP-3 | 16⊥8 | 0~2 | 2 | 2024.11.27 | 合格 | 0~2 | 2
6-JD5 | 熔深角焊缝 | 顶板单元角接焊缝 | 6-JD5-D5-TP-4 | 16⊥8 | 0~2 | 2 | 2024.11.27 | 合格 | 0~2 | 2
6-JD5 | 熔深角焊缝 | 顶板单元角接焊缝 | 6-JD5-D7-TP-4 | 16⊥8 | 0~2 | 2 | 2024.11.27 | 合格 | 0~2 | 2
6-JD5 | 熔深角焊缝 | 顶板单元角接焊缝 | 6-JD5-D7-TP-6 | 16⊥8 | 0~2 | 2 | 2024.11.27 | 合格 | 0~2 | 2
6-JD5 | 熔深角焊缝 | 顶板单元角接焊缝 | 6-JD5-D9-TP-1 | 16⊥8 | 0~2 | 2 | 2024.11.27 | 合格 | 0~2 | 2
6-JD5 | 熔深角焊缝 | 顶板单元角接焊缝 | 6-JD5-D9-TP-3 | 16⊥8 | 0~2 | 2 | 2024.11.27 | 合格 | 0~2 | 2
6-JD5 | 熔深角焊缝 | 顶板单元角接焊缝 | 6-JD5-D11-TP-1 | 16⊥8 | 0~2 | 2 | 2024.11.27 | 合格 | 0~2 | 2
6-JD5 | 熔深角焊缝 | 顶板单元角接焊缝 | 6-JD5-D11-TP-2 | 16⊥8 | 0~2 | 2 | 2024.11.27 | 合格 | 0~2 | 2
6-JD5 | 熔深角焊缝 | 顶板单元角接焊缝 | 6-JD5-D11-TP-3 | 16⊥8 | 0~2 | 2 | 2024.11.27 | 合格 | 0~2 | 2
6-JD5 | 熔深角焊缝 | 顶板单元角接焊缝 | 6-JD5-D13-TP-3 | 16⊥8 | 0~2 | 2 | 2024.11.27 | 合格 | 0~2 | 2
6-JD5 | 熔深角焊缝 | 顶板单元角接焊缝 | 6-JD5-D13-TP-6 | 16⊥8 | 0~2 | 2 | 2024.11.27 | 合格 | 0~2 | 2
6-JD5 | 熔深角焊缝 | 顶板单元角接焊缝 | 6-JD5-D15-TP-1 | 16⊥8 | 0~2 | 2 | 2024.11.27 | 合格 | 0~2 | 2
6-JD5 | 熔深角焊缝 | 顶板单元角接焊缝 | 6-JD5-D15-TP-2 | 16⊥8 | 0~2 | 2 | 2024.11.27 | 合格 | 0~2 | 2
6-JD5 | 熔深角焊缝 | 顶板单元角接焊缝 | 6-JD5-D2-TP-1 | 16⊥8 | 0~2 | 2 | 2024.11.27 | 合格 | 0~2 | 2
6-JD5 | 熔深角焊缝 | 顶板单元角接焊缝 | 6-JD5-D2-TP-8 | 16⊥8 | 0~2 | 2 | 2024.11.27 | 合格 | 0~2 | 2
6-JD5 | 熔深角焊缝 | 顶板单元角接焊缝 | 6-JD5-D4-TP-4 | 16⊥8 | 0~2 | 2 | 2024.11.27 | 合格 | 0~2 | 2
6-JD5 | 熔深角焊缝 | 顶板单元角接焊缝 | 6-JD5-D4-TP-5 | 16⊥8 | 0~2 | 2 | 2024.11.27 | 合格 | 0~2 | 2
6-JD5 | 熔深角焊缝 | 顶板单元角接焊缝 | 6-JD5-D4-TP-6 | 16⊥8 | 0~2 | 2 | 2024.11.27 | 合格 | 0~2 | 2
6-JD5 | 熔深角焊缝 | 顶板单元角接焊缝 | 6-JD5-D6-TP-1 | 16⊥8 | 0~2 | 2 | 2024.11.27 | 合格 | 0~2 | 2
6-JD5 | 熔深角焊缝 | 顶板单元角接焊缝 | 6-JD5-D6-TP-8 | 16⊥8 | 0~2 | 2 | 2024.11.27 | 合格 | 0~2 | 2
6-JD5 | 熔深角焊缝 | 顶板单元角接焊缝 | 6-JD5-D8-TP-1 | 16⊥8 | 0~2 | 2 | 2024.11.27 | 合格 | 0~2 | 2
6-JD5 | 熔深角焊缝 | 顶板单元角接焊缝 | 6-JD5-D8-TP-2 | 16⊥8 | 0~2 | 2 | 2024.11.27 | 合格 | 0~2 | 2
6-JD5 | 熔深角焊缝 | 顶板单元角接焊缝 | 6-JD5-D10-TP-1 | 16⊥8 | 0~2 | 2 | 2024.11.27 | 合格 | 0~2 | 2
6-JD5 | 熔深角焊缝 | 顶板单元角接焊缝 | 6-JD5-D10-TP-2 | 16⊥8 | 0~2 | 2 | 2024.11.27 | 合格 | 0~2 | 2
6-JD5 | 熔深角焊缝 | 顶板单元角接焊缝 | 6-JD5-D10-TP-3 | 16⊥8 | 0~2 | 2 | 2024.11.27 | 合格 | 0~2 | 2
6-JD5 | 熔深角焊缝 | 顶板单元角接焊缝 | 6-JD5-D12-TP-1 | 16⊥8 | 0~2 | 2 | 2024.11.27 | 合格 | 0~2 | 2
6-JD5 | 熔深角焊缝 | 顶板单元角接焊缝 | 6-JD5-D12-TP-2 | 16⊥8 | 0~2 | 2 | 2024.11.27 | 合格 | 0~2 | 2
6-JD5 | 熔深角焊缝 | 顶板单元角接焊缝 | 6-JD5-D14-TP-7 | 16⊥8 | 0~2 | 2 | 2024.11.27 | 合格 | 0~2 | 2
6-JD5 | 熔深角焊缝 | 顶板单元角接焊缝 | 6-JD5-D14-TP-8 | 16⊥8 | 0~2 | 2 | 2024.11.27 | 合格 | 0~2 | 2
6-JD3 | 对接焊缝 | 底板单元对接焊缝 | 6-JD3-B1-BC-1 | 16+32 | 0~2.103 | 2.103 | 2024.12.03 | 合格 | 0~2.103 | 2.103
6-JD3 | 对接焊缝 | 底板单元对接焊缝 | 6-JD3-B2-BC-1 | 16+32 | 0~2.171 | 2.171 | 2024.12.03 | 合格 | 0~2.171 | 2.171
6-JD3 | 对接焊缝 | 底板单元对接焊缝 | 6-JD3-B3-BC-1 | 16+32 | 0~2.146 | 2.146 | 2024.12.03 | 不合格 | 0~2.146 | 2.146 | F1 | SL+2.6dB | 5~7 | 200 | 700 | -3 | 300 | 2024.12.04
6-JD3 | 对接焊缝 | 底板单元对接焊缝 | 6-JD3-B4-BC-1 | 16+32 | 0~2.146 | 2.146 | 2024.12.03 | 合格 | 0~2.146 | 2.146
6-JD3 | 对接焊缝 | 底板单元对接焊缝 | 6-JD3-B5-BC-1 | 16+32 | 0~2.146 | 2.146 | 2024.12.03 | 合格 | 0~2.146 | 2.146
6-JD3 | 对接焊缝 | 底板单元对接焊缝 | 6-JD3-B6-BC-1 | 16+32 | 0~2.146 | 2.146 | 2024.12.03 | 合格 | 0~2.146 | 2.146
6-JD3 | 对接焊缝 | 底板单元对接焊缝 | 6-JD3-B7-BC-1 | 16+32 | 0~2.146 | 2.146 | 2024.12.03 | 合格 | 0~2.146 | 2.146
6-JD3 | 对接焊缝 | 底板单元对接焊缝 | 6-JD3-B8-BC-1 | 16+32 | 0~2.146 | 2.146 | 2024.12.03 | 合格 | 0~2.146 | 2.146
6-JD3 | 对接焊缝 | 底板单元对接焊缝 | 6-JD3-B9-BC-1 | 16+32 | 0~2.146 | 2.146 | 2024.12.03 | 合格 | 0~2.146 | 2.146
6-JD3 | 对接焊缝 | 底板单元对接焊缝 | 6-JD3-B10-BC-1 | 16+32 | 0~2.146 | 2.146 | 2024.12.03 | 合格 | 0~2.146 | 2.146
6-JD3 | 对接焊缝 | 底板单元对接焊缝 | 6-JD3-B11-BC-1 | 16+32 | 0~2.146 | 2.146 | 2024.12.03 | 合格 | 0~2.146 | 2.146
6-JD3 | 对接焊缝 | 底板单元对接焊缝 | 6-JD3-B12-BC-1 | 16+32 | 0~2.146 | 2.146 | 2024.12.03 | 不合格 | 0~2.146 | 2.146 | F1 | SL+2.5dB | 5~7 | 300 | 1200 | -3 | 400 | 2024.12.04
6-JD3 | 对接焊缝 | 底板单元对接焊缝 | 6-JD3-B13-BC-1 | 16+32 | 0~2.171 | 2.171 | 2024.12.03 | 合格 | 0~2.171 | 2.171
6-JD3 | 对接焊缝 | 底板单元对接焊缝 | 6-JD3-B14-BC-1 | 16+32 | 0~2.303 | 2.303 | 2024.12.03 | 合格 | 0~2.303 | 2.303
6-JD5 | 对接焊缝 | 底板单元对接焊缝 | 6-JD5-B1-BC-1 | 16+32 | 0~2.103 | 2.103 | 2024.12.02 | 合格 | 0~2.103 | 2.103
6-JD5 | 对接焊缝 | 底板单元对接焊缝 | 6-JD5-B2-BC-1 | 16+32 | 0~2.171 | 2.171 | 2024.12.02 | 合格 | 0~2.171 | 2.171
6-JD5 | 对接焊缝 | 底板单元对接焊缝 | 6-JD5-B3-BC-1 | 16+32 | 0~2.146 | 2.146 | 2024.12.02 | 合格 | 0~2.146 | 2.146
6-JD5 | 对接焊缝 | 底板单元对接焊缝 | 6-JD5-B4-BC-1 | 16+32 | 0~2.146 | 2.146 | 2024.12.02 | 合格 | 0~2.146 | 2.146
6-JD5 | 对接焊缝 | 底板单元对接焊缝 | 6-JD5-B5-BC-1 | 16+32 | 0~2.146 | 2.146 | 2024.12.02 | 合格 | 0~2.146 | 2.146
6-JD5 | 对接焊缝 | 底板单元对接焊缝 | 6-JD5-B6-BC-1 | 16+32 | 0~2.146 | 2.146 | 2024.12.02 | 合格 | 0~2.146 | 2.146
6-JD5 | 对接焊缝 | 底板单元对接焊缝 | 6-JD5-B7-BC-1 | 16+32 | 0~2.146 | 2.146 | 2024.12.02 | 不合格 | 0~2.146 | 2.146 | F1 | SL+2.9dB | 5~7 | 200 | 1450 | -3 | 300 | 2024.12.03
6-JD5 | 对接焊缝 | 底板单元对接焊缝 | 6-JD5-B8-BC-1 | 16+32 | 0~2.146 | 2.146 | 2024.12.02 | 合格 | 0~2.146 | 2.146
6-JD5 | 对接焊缝 | 底板单元对接焊缝 | 6-JD5-B9-BC-1 | 16+32 | 0~2.146 | 2.146 | 2024.12.02 | 合格 | 0~2.146 | 2.146
6-JD5 | 对接焊缝 | 底板单元对接焊缝 | 6-JD5-B10-BC-1 | 16+32 | 0~2.146 | 2.146 | 2024.12.02 | 合格 | 0~2.146 | 2.146
6-JD5 | 对接焊缝 | 底板单元对接焊缝 | 6-JD5-B11-BC-1 | 16+32 | 0~2.146 | 2.146 | 2024.12.02 | 合格 | 0~2.146 | 2.146
6-JD5 | 对接焊缝 | 底板单元对接焊缝 | 6-JD5-B12-BC-1 | 16+32 | 0~2.146 | 2.146 | 2024.12.02 | 合格 | 0~2.146 | 2.146
6-JD5 | 对接焊缝 | 底板单元对接焊缝 | 6-JD5-B13-BC-1 | 16+32 | 0~2.171 | 2.171 | 2024.12.02 | 合格 | 0~2.171 | 2.171
6-JD5 | 对接焊缝 | 底板单元对接焊缝 | 6-JD5-B14-BC-1 | 16+32 | 0~2.303 | 2.303 | 2024.12.02 | 合格 | 0~2.303 | 2.303
6-JD2 | 对接焊缝 | 节段单元对接焊缝 | 6-JD2-DB-BC-1 | 16+16 | 0~17.202 | 17.202 | 2024.12.16 | 不合格 | 0~17.202 | 17.202 | F1 | SL+2.9dB | 8~10 | 250 | 0 | -3 | 300 | 2024.12.17
6-JD2 | 对接焊缝 | 节段单元对接焊缝 | 6-JD2-DB-BC-2 | 16+16 | 0~17.202 | 17.202 | 2024.12.16 | 合格 | 0~17.202 | 17.202
6-JD2 | 对接焊缝 | 节段单元对接焊缝 | 6-JD2-DB-BC-3 | 16+16 | 0~17.202 | 17.202 | 2024.12.16 | 合格 | 0~17.202 | 17.202
6-JD2 | 对接焊缝 | 节段单元对接焊缝 | 6-JD2-DB-BC-4 | 16+16 | 0~17.202 | 17.202 | 2024.12.16 | 合格 | 0~17.202 | 17.202
6-JD2 | 对接焊缝 | 节段单元对接焊缝 | 6-JD2-DB-BC-5 | 16+16 | 0~17.202 | 17.202 | 2024.12.16 | 合格 | 0~17.202 | 17.202
6-JD2 | 对接焊缝 | 节段单元对接焊缝 | 6-JD2-DB-BC-6 | 16+16 | 0~17.202 | 17.202 | 2024.12.16 | 合格 | 0~17.202 | 17.202
6-JD2 | 对接焊缝 | 节段单元对接焊缝 | 6-JD2-DB-BC-7 | 16+16 | 0~17.202 | 17.202 | 2024.12.16 | 合格 | 0~17.202 | 17.202
6-JD2 | 对接焊缝 | 节段单元对接焊缝 | 6-JD2-DB-BC-8 | 16+16 | 0~17.202 | 17.202 | 2024.12.16 | 不合格 | 0~17.202 | 17.202 | F1 | SL+2.6dB | 8~10 | 250 | 0 | -2 | 300 | 2024.12.17
6-JD2 | 对接焊缝 | 节段单元对接焊缝 | 6-JD2-BB-BC-1 | 16+16 | 0~17.153 | 17.153 | 2024.12.24 | 合格 | 0~17.153 | 17.153
6-JD2 | 对接焊缝 | 节段单元对接焊缝 | 6-JD2-BB-BC-2 | 16+16 | 0~17.153 | 17.153 | 2024.12.24 | 合格 | 0~17.153 | 17.153
6-JD2 | 对接焊缝 | 节段单元对接焊缝 | 6-JD2-BB-BC-3 | 16+16 | 0~17.153 | 17.153 | 2024.12.24 | 合格 | 0~17.153 | 17.153
6-JD2 | 对接焊缝 | 节段单元对接焊缝 | 6-JD2-BB-BC-4 | 16+16 | 0~17.153 | 17.153 | 2024.12.24 | 合格 | 0~17.153 | 17.153
6-JD2 | 对接焊缝 | 节段单元对接焊缝 | 6-JD2-BB-BC-5 | 16+16 | 0~17.153 | 17.153 | 2024.12.24 | 合格 | 0~17.153 | 17.153
6-JD2 | 对接焊缝 | 节段单元对接焊缝 | 6-JD2-BB-BC-6 | 16+16 | 0~17.153 | 17.153 | 2024.12.24 | 合格 | 0~17.153 | 17.153
6-JD2 | 熔透角焊缝 | 节段单元角接焊缝 | 6-JD2-FB-TC-1 | 16⊥16 | 0~16.953 | 16.953 | 2025.01.03 | 合格 | 0~16.953 | 16.953
6-JD2 | 熔透角焊缝 | 节段单元角接焊缝 | 6-JD2-FB-TC-2 | 16⊥16 | 0~16.953 | 16.953 | 2025.01.03 | 合格 | 0~16.953 | 16.953
6-JD2 | 熔透角焊缝 | 节段单元角接焊缝 | 6-JD2-FB-TC-3 | 16⊥16 | 0~16.953 | 16.953 | 2025.01.03 | 合格 | 0~16.953 | 16.953
6-JD2 | 熔透角焊缝 | 节段单元角接焊缝 | 6-JD2-FB-TC-4 | 16⊥16 | 0~16.953 | 16.953 | 2025.01.03 | 合格 | 0~16.953 | 16.953
6-JD2 | 熔透角焊缝 | 节段单元角接焊缝 | 6-JD2-FB-TC-5 | 16⊥16 | 0~16.953 | 16.953 | 2025.01.03 | 合格 | 0~16.953 | 16.953
6-JD2 | 熔透角焊缝 | 节段单元角接焊缝 | 6-JD2-FB-TC-6 | 16⊥16 | 0~16.953 | 16.953 | 2025.01.03 | 合格 | 0~16.953 | 16.953
6-JD2 | 熔透角焊缝 | 节段单元角接焊缝 | 6-JD2-FB-TC-7 | 16⊥16 | 0~16.953 | 16.953 | 2025.01.03 | 合格 | 0~16.953 | 16.953
6-JD2 | 熔透角焊缝 | 节段单元角接焊缝 | 6-JD2-FB-TC-8 | 16⊥16 | 0~16.953 | 16.953 | 2025.01.03 | 合格 | 0~16.953 | 16.953
6-JD2 | 熔透角焊缝 | 节段单元角接焊缝 | 6-JD2-FB-TC-9 | 16⊥16 | 0~16.953 | 16.953 | 2025.01.03 | 合格 | 0~16.953 | 16.953
6-JD2 | 熔透角焊缝 | 节段单元角接焊缝 | 6-JD2-FB-TC-10 | 16⊥16 | 0~16.953 | 16.953 | 2025.01.03 | 不合格 | 0~16.953 | 16.953 | F1 | SL+2.7dB | 10~12 | 250 | 12500 | -3 | 350 | 2025.01.04
6-JD2 | 熔透角焊缝 | 节段单元角接焊缝 | 6-JD2-FB-TC-11 | 16⊥16 | 0~16.953 | 16.953 | 2025.01.03 | 合格 | 0~16.953 | 16.953
6-JD2 | 熔透角焊缝 | 节段单元角接焊缝 | 6-JD2-FB-TC-12 | 16⊥16 | 0~16.953 | 16.953 | 2025.01.03 | 合格 | 0~16.953 | 16.953
6-JD2 | 熔透角焊缝 | 节段单元角接焊缝 | 6-JD2-FB-TC-13 | 16⊥16 | 0~16.953 | 16.953 | 2025.01.03 | 合格 | 0~16.953 | 16.953
6-JD2 | 熔透角焊缝 | 节段单元角接焊缝 | 6-JD2-FB-TC-14 | 16⊥16 | 0~16.953 | 16.953 | 2025.01.03 | 合格 | 0~16.953 | 16.953
6-JD2 | 熔透角焊缝 | 节段单元角接焊缝 | 6-JD2-FB-TC-15 | 16⊥16 | 0~16.953 | 16.953 | 2025.01.03 | 不合格 | 0~16.953 | 16.953 | F1 | SL+2.9dB | 10~12 | 250 | 0 | -3 | 300 | 2025.01.04
6-JD2 | 熔透角焊缝 | 节段单元角接焊缝 | 6-JD2-FB-TC-16 | 16⊥16 | 0~16.953 | 16.953 | 2025.01.03 | 合格 | 0~16.953 | 16.953
6-JD3 | 对接焊缝 | 节段单元对接焊缝 | 6-JD3-DB-BC-1 | 16+16 | 0~16.367 | 16.367 | 2024.12.15 | 合格 | 0~16.367 | 16.367
6-JD3 | 对接焊缝 | 节段单元对接焊缝 | 6-JD3-DB-BC-2 | 16+16 | 0~16.367 | 16.367 | 2024.12.15 | 合格 | 0~16.367 | 16.367
6-JD3 | 对接焊缝 | 节段单元对接焊缝 | 6-JD3-DB-BC-3 | 16+16 | 0~16.367 | 16.367 | 2024.12.15 | 合格 | 0~16.367 | 16.367
6-JD3 | 对接焊缝 | 节段单元对接焊缝 | 6-JD3-DB-BC-4 | 16+16 | 0~16.367 | 16.367 | 2024.12.15 | 合格 | 0~16.367 | 16.367
6-JD3 | 对接焊缝 | 节段单元对接焊缝 | 6-JD3-DB-BC-5 | 16+16 | 0~16.367 | 16.367 | 2024.12.15 | 合格 | 0~16.367 | 16.367
6-JD3 | 对接焊缝 | 节段单元对接焊缝 | 6-JD3-DB-BC-6 | 16+16 | 0~16.367 | 16.367 | 2024.12.15 | 合格 | 0~16.367 | 16.367
6-JD3 | 对接焊缝 | 节段单元对接焊缝 | 6-JD3-DB-BC-7 | 16+16 | 0~16.367 | 16.367 | 2024.12.15 | 合格 | 0~16.367 | 16.367
6-JD3 | 对接焊缝 | 节段单元对接焊缝 | 6-JD3-DB-BC-8 | 16+16 | 0~16.367 | 16.367 | 2024.12.15 | 合格 | 0~16.367 | 16.367
6-JD3 | 对接焊缝 | 节段单元对接焊缝 | 6-JD3-BB-BC-1 | 16+32 | 0~15.572 | 15.572 | 2024.12.23 | 合格 | 0~15.572 | 15.572
6-JD3 | 对接焊缝 | 节段单元对接焊缝 | 6-JD3-BB-BC-2 | 16+32 | 0~15.572 | 15.572 | 2024.12.23 | 合格 | 0~15.572 | 15.572
6-JD3 | 对接焊缝 | 节段单元对接焊缝 | 6-JD3-BB-BC-3 | 16+32 | 0~15.572 | 15.572 | 2024.12.23 | 不合格 | 0~15.572 | 15.572 | F1 | SL+2.7dB | 8~10 | 250 | 11500 | -3 | 350 | 2024.12.24
6-JD3 | 对接焊缝 | 节段单元对接焊缝 | 6-JD3-BB-BC-4 | 16+32 | 0~15.572 | 15.572 | 2024.12.23 | 合格 | 0~15.572 | 15.572
6-JD3 | 对接焊缝 | 节段单元对接焊缝 | 6-JD3-BB-BC-5 | 16+32 | 0~15.572 | 15.572 | 2024.12.23 | 合格 | 0~15.572 | 15.572
6-JD3 | 对接焊缝 | 节段单元对接焊缝 | 6-JD3-BB-BC-6 | 16+32 | 0~15.572 | 15.572 | 2024.12.23 | 合格 | 0~15.572 | 15.572
6-JD3 | 熔透角焊缝 | 节段单元角接焊缝 | 6-JD3-FB-TC-1 | 16⊥16 | 0~15.372 | 15.372 | 2025.01.02 | 合格 | 0~15.372 | 15.372
6-JD3 | 熔透角焊缝 | 节段单元角接焊缝 | 6-JD3-FB-TC-2 | 16⊥16 | 0~15.372 | 15.372 | 2025.01.02 | 合格 | 0~15.372 | 15.372
6-JD3 | 熔透角焊缝 | 节段单元角接焊缝 | 6-JD3-FB-TC-3 | 16⊥16 | 0~15.372 | 15.372 | 2025.01.02 | 合格 | 0~15.372 | 15.372
6-JD3 | 熔透角焊缝 | 节段单元角接焊缝 | 6-JD3-FB-TC-4 | 16⊥16 | 0~15.372 | 15.372 | 2025.01.02 | 合格 | 0~15.372 | 15.372
6-JD3 | 熔透角焊缝 | 节段单元角接焊缝 | 6-JD3-FB-TC-5 | 16⊥16 | 0~15.372 | 15.372 | 2025.01.02 | 合格 | 0~15.372 | 15.372
6-JD3 | 熔透角焊缝 | 节段单元角接焊缝 | 6-JD3-FB-TC-6 | 16⊥16 | 0~15.372 | 15.372 | 2025.01.02 | 合格 | 0~15.372 | 15.372
6-JD3 | 熔透角焊缝 | 节段单元角接焊缝 | 6-JD3-FB-TC-7 | 16⊥16 | 0~15.372 | 15.372 | 2025.01.02 | 合格 | 0~15.372 | 15.372
6-JD3 | 熔透角焊缝 | 节段单元角接焊缝 | 6-JD3-FB-TC-8 | 16⊥16 | 0~15.372 | 15.372 | 2025.01.02 | 合格 | 0~15.372 | 15.372
6-JD3 | 熔透角焊缝 | 节段单元角接焊缝 | 6-JD3-FB-TC-9 | 16⊥16 | 0~15.372 | 15.372 | 2025.01.02 | 合格 | 0~15.372 | 15.372
6-JD3 | 熔透角焊缝 | 节段单元角接焊缝 | 6-JD3-FB-TC-10 | 16⊥16 | 0~15.372 | 15.372 | 2025.01.02 | 合格 | 0~15.372 | 15.372
6-JD3 | 熔透角焊缝 | 节段单元角接焊缝 | 6-JD3-FB-TC-11 | 16⊥16 | 0~15.372 | 15.372 | 2025.01.02 | 合格 | 0~15.372 | 15.372
6-JD3 | 熔透角焊缝 | 节段单元角接焊缝 | 6-JD3-FB-TC-12 | 16⊥16 | 0~15.372 | 15.372 | 2025.01.02 | 合格 | 0~15.372 | 15.372
6-JD3 | 熔透角焊缝 | 节段单元角接焊缝 | 6-JD3-FB-TC-13 | 16⊥16 | 0~15.372 | 15.372 | 2025.01.02 | 合格 | 0~15.372 | 15.372
6-JD3 | 熔透角焊缝 | 节段单元角接焊缝 | 6-JD3-FB-TC-14 | 16⊥16 | 0~15.372 | 15.372 | 2025.01.02 | 合格 | 0~15.372 | 15.372
6-JD3 | 熔透角焊缝 | 节段单元角接焊缝 | 6-JD3-FB-TC-15 | 16⊥16 | 0~15.372 | 15.372 | 2025.01.02 | 合格 | 0~15.372 | 15.372
6-JD3 | 熔透角焊缝 | 节段单元角接焊缝 | 6-JD3-FB-TC-16 | 16⊥16 | 0~15.372 | 15.372 | 2025.01.02 | 合格 | 0~15.372 | 15.372
6-JD5 | 对接焊缝 | 节段单元对接焊缝 | 6-JD5-DB-BC-1 | 16+16 | 0~19.727 | 19.727 | 2024.12.14 | 合格 | 0~19.727 | 19.727
6-JD5 | 对接焊缝 | 节段单元对接焊缝 | 6-JD5-DB-BC-2 | 16+16 | 0~19.727 | 19.727 | 2024.12.14 | 合格 | 0~19.727 | 19.727
6-JD5 | 对接焊缝 | 节段单元对接焊缝 | 6-JD5-DB-BC-3 | 16+16 | 0~19.727 | 19.727 | 2024.12.14 | 合格 | 0~19.727 | 19.727
6-JD5 | 对接焊缝 | 节段单元对接焊缝 | 6-JD5-DB-BC-4 | 16+16 | 0~19.727 | 19.727 | 2024.12.14 | 合格 | 0~19.727 | 19.727
6-JD5 | 对接焊缝 | 节段单元对接焊缝 | 6-JD5-DB-BC-5 | 16+16 | 0~19.727 | 19.727 | 2024.12.14 | 合格 | 0~19.727 | 19.727
6-JD5 | 对接焊缝 | 节段单元对接焊缝 | 6-JD5-DB-BC-6 | 16+16 | 0~19.727 | 19.727 | 2024.12.14 | 合格 | 0~19.727 | 19.727
6-JD5 | 对接焊缝 | 节段单元对接焊缝 | 6-JD5-DB-BC-7 | 16+16 | 0~19.727 | 19.727 | 2024.12.14 | 合格 | 0~19.727 | 19.727
6-JD5 | 对接焊缝 | 节段单元对接焊缝 | 6-JD5-DB-BC-8 | 16+16 | 0~19.727 | 19.727 | 2024.12.14 | 合格 | 0~19.727 | 19.727
6-JD5 | 对接焊缝 | 节段单元对接焊缝 | 6-JD5-BB-BC-1 | 16+16 | 0~19.696 | 19.696 | 2024.12.22 | 合格 | 0~19.696 | 19.696
6-JD5 | 对接焊缝 | 节段单元对接焊缝 | 6-JD5-BB-BC-2 | 16+16 | 0~19.696 | 19.696 | 2024.12.22 | 不合格 | 0~19.696 | 19.696 | F1 | SL+2.4dB | 8~10 | 250 | 11500 | -3 | 350 | 2024.12.23
6-JD5 | 对接焊缝 | 节段单元对接焊缝 | 6-JD5-BB-BC-3 | 16+16 | 0~19.696 | 19.696 | 2024.12.22 | 合格 | 0~19.696 | 19.696
6-JD5 | 对接焊缝 | 节段单元对接焊缝 | 6-JD5-BB-BC-4 | 16+16 | 0~19.696 | 19.696 | 2024.12.22 | 合格 | 0~19.696 | 19.696
6-JD5 | 对接焊缝 | 节段单元对接焊缝 | 6-JD5-BB-BC-5 | 16+16 | 0~19.696 | 19.696 | 2024.12.22 | 合格 | 0~19.696 | 19.696
6-JD5 | 对接焊缝 | 节段单元对接焊缝 | 6-JD5-BB-BC-6 | 16+16 | 0~19.696 | 19.696 | 2024.12.22 | 合格 | 0~19.696 | 19.696
6-JD5 | 熔透角焊缝 | 节段单元角接焊缝 | 6-JD5-FB-TC-1 | 16⊥16 | 0~19.496 | 19.496 | 2025.01.01 | 合格 | 0~19.496 | 19.496
6-JD5 | 熔透角焊缝 | 节段单元角接焊缝 | 6-JD5-FB-TC-2 | 16⊥16 | 0~19.496 | 19.496 | 2025.01.01 | 合格 | 0~19.496 | 19.496
6-JD5 | 熔透角焊缝 | 节段单元角接焊缝 | 6-JD5-FB-TC-3 | 16⊥16 | 0~19.496 | 19.496 | 2025.01.01 | 合格 | 0~19.496 | 19.496
6-JD5 | 熔透角焊缝 | 节段单元角接焊缝 | 6-JD5-FB-TC-4 | 16⊥16 | 0~19.496 | 19.496 | 2025.01.01 | 合格 | 0~19.496 | 19.496
6-JD5 | 熔透角焊缝 | 节段单元角接焊缝 | 6-JD5-FB-TC-5 | 16⊥16 | 0~19.496 | 19.496 | 2025.01.01 | 合格 | 0~19.496 | 19.496
6-JD5 | 熔透角焊缝 | 节段单元角接焊缝 | 6-JD5-FB-TC-6 | 16⊥16 | 0~19.496 | 19.496 | 2025.01.01 | 合格 | 0~19.496 | 19.496
6-JD5 | 熔透角焊缝 | 节段单元角接焊缝 | 6-JD5-FB-TC-7 | 16⊥16 | 0~19.496 | 19.496 | 2025.01.01 | 合格 | 0~19.496 | 19.496
6-JD5 | 熔透角焊缝 | 节段单元角接焊缝 | 6-JD5-FB-TC-8 | 16⊥16 | 0~19.496 | 19.496 | 2025.01.01 | 合格 | 0~19.496 | 19.496
6-JD5 | 熔透角焊缝 | 节段单元角接焊缝 | 6-JD5-FB-TC-9 | 16⊥16 | 0~19.496 | 19.496 | 2025.01.01 | 合格 | 0~19.496 | 19.496
6-JD5 | 熔透角焊缝 | 节段单元角接焊缝 | 6-JD5-FB-TC-10 | 16⊥16 | 0~19.496 | 19.496 | 2025.01.01 | 不合格 | 0~19.496 | 19.496 | F1 | SL+2.8dB | 8~10 | 500 | 11500 | -3 | 600 | 2025.01.02
6-JD5 | 熔透角焊缝 | 节段单元角接焊缝 | 6-JD5-FB-TC-11 | 16⊥16 | 0~19.496 | 19.496 | 2025.01.01 | 合格 | 0~19.496 | 19.496
6-JD5 | 熔透角焊缝 | 节段单元角接焊缝 | 6-JD5-FB-TC-12 | 16⊥16 | 0~19.496 | 19.496 | 2025.01.01 | 合格 | 0~19.496 | 19.496
6-JD5 | 熔透角焊缝 | 节段单元角接焊缝 | 6-JD5-FB-TC-13 | 16⊥16 | 0~19.496 | 19.496 | 2025.01.01 | 合格 | 0~19.496 | 19.496
6-JD5 | 熔透角焊缝 | 节段单元角接焊缝 | 6-JD5-FB-TC-14 | 16⊥16 | 0~19.496 | 19.496 | 2025.01.01 | 合格 | 0~19.496 | 19.496
6-JD5 | 熔透角焊缝 | 节段单元角接焊缝 | 6-JD5-FB-TC-15 | 16⊥16 | 0~19.496 | 19.496 | 2025.01.01 | 合格 | 0~19.496 | 19.496
6-JD5 | 熔透角焊缝 | 节段单元角接焊缝 | 6-JD5-FB-TC-16 | 16⊥16 | 0~19.496 | 19.496 | 2025.01.01 | 合格 | 0~19.496 | 19.496
6-JD1 | 熔透角焊缝 | 节段单元角接焊缝 | 6-JD1-FB1-TC-1 | 16⊥16 | 0~2.241 | 2.241 | 2025.01.04 | 合格 | 0~2.241 | 2.241
6-JD1 | 熔透角焊缝 | 节段单元角接焊缝 | 6-JD1-FB1-TC-2 | 16⊥16 | 0~2.451 | 2.451 | 2025.01.04 | 不合格 | 0~2.451 | 2.451 | F1 | SL+3.2dB | 10~12 | 250 | 450 | -3 | 350 | 2025.01.05
6-JD1 | 熔透角焊缝 | 节段单元角接焊缝 | 6-JD1-FB1-TC-3 | 16⊥16 | 0~1.2 | 1.2 | 2025.01.04 | 合格 | 0~1.2 | 1.2
6-JD1 | 熔透角焊缝 | 节段单元角接焊缝 | 6-JD1-FB1-TC-4 | 16⊥16 | 0~1.2 | 1.2 | 2025.01.04 | 合格 | 0~1.2 | 1.2
6-JD1 | 熔透角焊缝 | 节段单元角接焊缝 | 6-JD1-FB1-TC-5 | 16⊥16 | 0~0.416 | 0.416 | 2025.01.04 | 合格 | 0~0.416 | 0.416
6-JD1 | 熔透角焊缝 | 节段单元角接焊缝 | 6-JD1-FB1-TC-6 | 16⊥16 | 0~0.234 | 0.234 | 2025.01.04 | 合格 | 0~0.234 | 0.234
6-JD1 | 熔透角焊缝 | 节段单元角接焊缝 | 6-JD1-FB1-TC-7 | 16⊥16 | 0~0.65 | 0.65 | 2025.01.04 | 合格 | 0~0.65 | 0.65
6-JD1 | 熔透角焊缝 | 节段单元角接焊缝 | 6-JD1-FB1-TC-8 | 16⊥16 | 0~1.834 | 1.834 | 2025.01.04 | 合格 | 0~1.834 | 1.834
6-JD1 | 熔透角焊缝 | 节段单元角接焊缝 | 6-JD1-FB1-TC-9 | 16⊥16 | 0~1.834 | 1.834 | 2025.01.04 | 合格 | 0~1.834 | 1.834
6-JD1 | 熔透角焊缝 | 节段单元角接焊缝 | 6-JD1-FB1-TC-10 | 16⊥16 | 0~2.166 | 2.166 | 2025.01.04 | 合格 | 0~2.166 | 2.166
6-JD1 | 熔透角焊缝 | 节段单元角接焊缝 | 6-JD1-FB1-TC-11 | 16⊥16 | 0~2.166 | 2.166 | 2025.01.04 | 合格 | 0~2.166 | 2.166
6-JD1 | 熔透角焊缝 | 节段单元角接焊缝 | 6-JD1-FB1-TC-12 | 16⊥16 | 0~2.166 | 2.166 | 2025.01.04 | 合格 | 0~2.166 | 2.166
6-JD1 | 熔透角焊缝 | 节段单元角接焊缝 | 6-JD1-FB1-TC-13 | 16⊥16 | 0~0.33 | 0.33 | 2025.01.04 | 合格 | 0~0.33 | 0.33
6-JD1 | 熔透角焊缝 | 节段单元角接焊缝 | 6-JD1-FB1-TC-14 | 16⊥16 | 0~1.768 | 1.768 | 2025.01.04 | 合格 | 0~1.768 | 1.768
6-JD1 | 熔透角焊缝 | 节段单元角接焊缝 | 6-JD1-FB2-TC-1 | 16⊥16 | 0~2.241 | 2.241 | 2025.01.04 | 合格 | 0~2.241 | 2.241
6-JD1 | 熔透角焊缝 | 节段单元角接焊缝 | 6-JD1-FB2-TC-2 | 16⊥16 | 0~2.451 | 2.451 | 2025.01.04 | 合格 | 0~2.451 | 2.451
6-JD1 | 熔透角焊缝 | 节段单元角接焊缝 | 6-JD1-FB2-TC-3 | 16⊥16 | 0~1.2 | 1.2 | 2025.01.04 | 合格 | 0~1.2 | 1.2
6-JD1 | 熔透角焊缝 | 节段单元角接焊缝 | 6-JD1-FB2-TC-4 | 16⊥16 | 0~1.2 | 1.2 | 2025.01.04 | 合格 | 0~1.2 | 1.2
6-JD1 | 熔透角焊缝 | 节段单元角接焊缝 | 6-JD1-FB2-TC-5 | 16⊥16 | 0~0.416 | 0.416 | 2025.01.04 | 合格 | 0~0.416 | 0.416
6-JD1 | 熔透角焊缝 | 节段单元角接焊缝 | 6-JD1-FB2-TC-6 | 16⊥16 | 0~0.234 | 0.234 | 2025.01.04 | 合格 | 0~0.234 | 0.234
6-JD1 | 熔透角焊缝 | 节段单元角接焊缝 | 6-JD1-FB2-TC-7 | 16⊥16 | 0~0.65 | 0.65 | 2025.01.04 | 合格 | 0~0.65 | 0.65
6-JD1 | 熔透角焊缝 | 节段单元角接焊缝 | 6-JD1-FB2-TC-8 | 16⊥16 | 0~1.834 | 1.834 | 2025.01.04 | 合格 | 0~1.834 | 1.834
6-JD1 | 熔透角焊缝 | 节段单元角接焊缝 | 6-JD1-FB2-TC-9 | 16⊥16 | 0~1.834 | 1.834 | 2025.01.04 | 合格 | 0~1.834 | 1.834
6-JD1 | 熔透角焊缝 | 节段单元角接焊缝 | 6-JD1-FB2-TC-10 | 16⊥16 | 0~2.166 | 2.166 | 2025.01.04 | 合格 | 0~2.166 | 2.166
6-JD1 | 熔透角焊缝 | 节段单元角接焊缝 | 6-JD1-FB2-TC-11 | 16⊥16 | 0~2.166 | 2.166 | 2025.01.04 | 合格 | 0~2.166 | 2.166
6-JD1 | 熔透角焊缝 | 节段单元角接焊缝 | 6-JD1-FB2-TC-12 | 16⊥16 | 0~2.166 | 2.166 | 2025.01.04 | 合格 | 0~2.166 | 2.166
6-JD1 | 熔透角焊缝 | 节段单元角接焊缝 | 6-JD1-FB2-TC-13 | 16⊥16 | 0~0.33 | 0.33 | 2025.01.04 | 合格 | 0~0.33 | 0.33
6-JD1 | 熔透角焊缝 | 节段单元角接焊缝 | 6-JD1-FB2-TC-14 | 16⊥16 | 0~1.768 | 1.768 | 2025.01.04 | 合格 | 0~1.768 | 1.768
6-JD1 | 熔透角焊缝 | 节段单元角接焊缝 | 6-JD1-FB3-TC-1 | 16⊥16 | 0~2.241 | 2.241 | 2025.01.04 | 合格 | 0~2.241 | 2.241
6-JD1 | 熔透角焊缝 | 节段单元角接焊缝 | 6-JD1-FB3-TC-2 | 16⊥16 | 0~2.451 | 2.451 | 2025.01.04 | 合格 | 0~2.451 | 2.451
6-JD1 | 熔透角焊缝 | 节段单元角接焊缝 | 6-JD1-FB3-TC-3 | 16⊥16 | 0~1.2 | 1.2 | 2025.01.04 | 合格 | 0~1.2 | 1.2
6-JD1 | 熔透角焊缝 | 节段单元角接焊缝 | 6-JD1-FB3-TC-4 | 16⊥16 | 0~1.2 | 1.2 | 2025.01.04 | 合格 | 0~1.2 | 1.2
6-JD1 | 熔透角焊缝 | 节段单元角接焊缝 | 6-JD1-FB3-TC-5 | 16⊥16 | 0~0.416 | 0.416 | 2025.01.04 | 合格 | 0~0.416 | 0.416
6-JD1 | 熔透角焊缝 | 节段单元角接焊缝 | 6-JD1-FB3-TC-6 | 16⊥16 | 0~0.234 | 0.234 | 2025.01.04 | 合格 | 0~0.234 | 0.234
6-JD1 | 熔透角焊缝 | 节段单元角接焊缝 | 6-JD1-FB3-TC-7 | 16⊥16 | 0~0.65 | 0.65 | 2025.01.04 | 合格 | 0~0.65 | 0.65
6-JD1 | 熔透角焊缝 | 节段单元角接焊缝 | 6-JD1-FB3-TC-8 | 16⊥16 | 0~1.834 | 1.834 | 2025.01.04 | 合格 | 0~1.834 | 1.834
6-JD1 | 熔透角焊缝 | 节段单元角接焊缝 | 6-JD1-FB3-TC-9 | 16⊥16 | 0~1.834 | 1.834 | 2025.01.04 | 合格 | 0~1.834 | 1.834
6-JD1 | 熔透角焊缝 | 节段单元角接焊缝 | 6-JD1-FB3-TC-10 | 16⊥16 | 0~2.166 | 2.166 | 2025.01.04 | 合格 | 0~2.166 | 2.166
6-JD1 | 熔透角焊缝 | 节段单元角接焊缝 | 6-JD1-FB3-TC-11 | 16⊥16 | 0~2.166 | 2.166 | 2025.01.04 | 合格 | 0~2.166 | 2.166
6-JD1 | 熔透角焊缝 | 节段单元角接焊缝 | 6-JD1-FB3-TC-12 | 16⊥16 | 0~2.166 | 2.166 | 2025.01.04 | 合格 | 0~2.166 | 2.166
6-JD1 | 熔透角焊缝 | 节段单元角接焊缝 | 6-JD1-FB3-TC-13 | 16⊥16 | 0~0.33 | 0.33 | 2025.01.04 | 合格 | 0~0.33 | 0.33
6-JD1 | 熔透角焊缝 | 节段单元角接焊缝 | 6-JD1-FB3-TC-14 | 16⊥16 | 0~1.768 | 1.768 | 2025.01.04 | 合格 | 0~1.768 | 1.768
6-JD1 | 熔透角焊缝 | 节段单元角接焊缝 | 6-JD1-FB4-TC-1 | 16⊥16 | 0~2.241 | 2.241 | 2025.01.04 | 合格 | 0~2.241 | 2.241
6-JD1 | 熔透角焊缝 | 节段单元角接焊缝 | 6-JD1-FB4-TC-2 | 16⊥16 | 0~2.451 | 2.451 | 2025.01.04 | 不合格 | 0~2.451 | 2.451 | F1 | SL+3.2dB | 10~12 | 300 | 450 | -3 | 350 | 2025.01.05
6-JD1 | 熔透角焊缝 | 节段单元角接焊缝 | 6-JD1-FB4-TC-3 | 16⊥16 | 0~1.2 | 1.2 | 2025.01.04 | 合格 | 0~1.2 | 1.2
6-JD1 | 熔透角焊缝 | 节段单元角接焊缝 | 6-JD1-FB4-TC-4 | 16⊥16 | 0~1.2 | 1.2 | 2025.01.04 | 合格 | 0~1.2 | 1.2
6-JD1 | 熔透角焊缝 | 节段单元角接焊缝 | 6-JD1-FB4-TC-5 | 16⊥16 | 0~0.416 | 0.416 | 2025.01.04 | 合格 | 0~0.416 | 0.416
6-JD1 | 熔透角焊缝 | 节段单元角接焊缝 | 6-JD1-FB4-TC-6 | 16⊥16 | 0~0.234 | 0.234 | 2025.01.04 | 合格 | 0~0.234 | 0.234
6-JD1 | 熔透角焊缝 | 节段单元角接焊缝 | 6-JD1-FB4-TC-7 | 16⊥16 | 0~0.65 | 0.65 | 2025.01.04 | 合格 | 0~0.65 | 0.65
6-JD1 | 熔透角焊缝 | 节段单元角接焊缝 | 6-JD1-FB4-TC-8 | 16⊥16 | 0~1.834 | 1.834 | 2025.01.04 | 合格 | 0~1.834 | 1.834
6-JD1 | 熔透角焊缝 | 节段单元角接焊缝 | 6-JD1-FB4-TC-9 | 16⊥16 | 0~1.834 | 1.834 | 2025.01.04 | 合格 | 0~1.834 | 1.834
6-JD1 | 熔透角焊缝 | 节段单元角接焊缝 | 6-JD1-FB4-TC-10 | 16⊥16 | 0~2.166 | 2.166 | 2025.01.04 | 合格 | 0~2.166 | 2.166
6-JD1 | 熔透角焊缝 | 节段单元角接焊缝 | 6-JD1-FB4-TC-11 | 16⊥16 | 0~2.166 | 2.166 | 2025.01.04 | 合格 | 0~2.166 | 2.166
6-JD1 | 熔透角焊缝 | 节段单元角接焊缝 | 6-JD1-FB4-TC-12 | 16⊥16 | 0~2.166 | 2.166 | 2025.01.04 | 合格 | 0~2.166 | 2.166
6-JD1 | 熔透角焊缝 | 节段单元角接焊缝 | 6-JD1-FB4-TC-13 | 16⊥16 | 0~0.33 | 0.33 | 2025.01.04 | 合格 | 0~0.33 | 0.33
6-JD1 | 熔透角焊缝 | 节段单元角接焊缝 | 6-JD1-FB4-TC-14 | 16⊥16 | 0~1.768 | 1.768 | 2025.01.04 | 合格 | 0~1.768 | 1.768
6-JD1 | 熔透角焊缝 | 节段单元角接焊缝 | 6-JD1-FB5-TC-1 | 16⊥16 | 0~2.241 | 2.241 | 2025.01.04 | 合格 | 0~2.241 | 2.241
6-JD1 | 熔透角焊缝 | 节段单元角接焊缝 | 6-JD1-FB5-TC-2 | 16⊥16 | 0~2.451 | 2.451 | 2025.01.04 | 合格 | 0~2.451 | 2.451
6-JD1 | 熔透角焊缝 | 节段单元角接焊缝 | 6-JD1-FB5-TC-3 | 16⊥16 | 0~1.2 | 1.2 | 2025.01.04 | 合格 | 0~1.2 | 1.2
6-JD1 | 熔透角焊缝 | 节段单元角接焊缝 | 6-JD1-FB5-TC-4 | 16⊥16 | 0~1.2 | 1.2 | 2025.01.04 | 合格 | 0~1.2 | 1.2
6-JD1 | 熔透角焊缝 | 节段单元角接焊缝 | 6-JD1-FB5-TC-5 | 16⊥16 | 0~0.416 | 0.416 | 2025.01.04 | 合格 | 0~0.416 | 0.416
6-JD1 | 熔透角焊缝 | 节段单元角接焊缝 | 6-JD1-FB5-TC-6 | 16⊥16 | 0~0.234 | 0.234 | 2025.01.04 | 合格 | 0~0.234 | 0.234
6-JD1 | 熔透角焊缝 | 节段单元角接焊缝 | 6-JD1-FB5-TC-7 | 16⊥16 | 0~0.65 | 0.65 | 2025.01.04 | 合格 | 0~0.65 | 0.65
6-JD1 | 熔透角焊缝 | 节段单元角接焊缝 | 6-JD1-FB5-TC-8 | 16⊥16 | 0~1.834 | 1.834 | 2025.01.04 | 合格 | 0~1.834 | 1.834
6-JD1 | 熔透角焊缝 | 节段单元角接焊缝 | 6-JD1-FB5-TC-9 | 16⊥16 | 0~1.834 | 1.834 | 2025.01.04 | 合格 | 0~1.834 | 1.834
6-JD1 | 熔透角焊缝 | 节段单元角接焊缝 | 6-JD1-FB5-TC-10 | 16⊥16 | 0~2.166 | 2.166 | 2025.01.04 | 合格 | 0~2.166 | 2.166
6-JD1 | 熔透角焊缝 | 节段单元角接焊缝 | 6-JD1-FB5-TC-11 | 16⊥16 | 0~2.166 | 2.166 | 2025.01.04 | 合格 | 0~2.166 | 2.166
6-JD1 | 熔透角焊缝 | 节段单元角接焊缝 | 6-JD1-FB5-TC-12 | 16⊥16 | 0~2.166 | 2.166 | 2025.01.04 | 合格 | 0~2.166 | 2.166
6-JD1 | 熔透角焊缝 | 节段单元角接焊缝 | 6-JD1-FB5-TC-13 | 16⊥16 | 0~0.33 | 0.33 | 2025.01.04 | 合格 | 0~0.33 | 0.33
6-JD1 | 熔透角焊缝 | 节段单元角接焊缝 | 6-JD1-FB5-TC-14 | 16⊥16 | 0~1.768 | 1.768 | 2025.01.04 | 合格 | 0~1.768 | 1.768
6-JD1 | 熔透角焊缝 | 节段单元角接焊缝 | 6-JD1-FB6-TC-1 | 16⊥16 | 0~2.241 | 2.241 | 2025.01.04 | 合格 | 0~2.241 | 2.241
6-JD1 | 熔透角焊缝 | 节段单元角接焊缝 | 6-JD1-FB6-TC-2 | 16⊥16 | 0~2.451 | 2.451 | 2025.01.04 | 合格 | 0~2.451 | 2.451
6-JD1 | 熔透角焊缝 | 节段单元角接焊缝 | 6-JD1-FB6-TC-3 | 16⊥16 | 0~1.2 | 1.2 | 2025.01.04 | 不合格 | 0~1.2 | 1.2 | F1 | SL+3.2dB | 7~9 | 200 | 850 | -3 | 300 | 2025.01.05
6-JD1 | 熔透角焊缝 | 节段单元角接焊缝 | 6-JD1-FB6-TC-4 | 16⊥16 | 0~1.2 | 1.2 | 2025.01.04 | 合格 | 0~1.2 | 1.2
6-JD1 | 熔透角焊缝 | 节段单元角接焊缝 | 6-JD1-FB6-TC-5 | 16⊥16 | 0~0.416 | 0.416 | 2025.01.04 | 合格 | 0~0.416 | 0.416
6-JD1 | 熔透角焊缝 | 节段单元角接焊缝 | 6-JD1-FB6-TC-6 | 16⊥16 | 0~0.234 | 0.234 | 2025.01.04 | 合格 | 0~0.234 | 0.234
6-JD1 | 熔透角焊缝 | 节段单元角接焊缝 | 6-JD1-FB6-TC-7 | 16⊥16 | 0~0.65 | 0.65 | 2025.01.04 | 合格 | 0~0.65 | 0.65
6-JD1 | 熔透角焊缝 | 节段单元角接焊缝 | 6-JD1-FB6-TC-8 | 16⊥16 | 0~1.834 | 1.834 | 2025.01.04 | 合格 | 0~1.834 | 1.834
6-JD1 | 熔透角焊缝 | 节段单元角接焊缝 | 6-JD1-FB6-TC-9 | 16⊥16 | 0~1.834 | 1.834 | 2025.01.04 | 合格 | 0~1.834 | 1.834
6-JD1 | 熔透角焊缝 | 节段单元角接焊缝 | 6-JD1-FB6-TC-10 | 16⊥16 | 0~2.166 | 2.166 | 2025.01.04 | 合格 | 0~2.166 | 2.166
6-JD1 | 熔透角焊缝 | 节段单元角接焊缝 | 6-JD1-FB6-TC-11 | 16⊥16 | 0~2.166 | 2.166 | 2025.01.04 | 合格 | 0~2.166 | 2.166
6-JD1 | 熔透角焊缝 | 节段单元角接焊缝 | 6-JD1-FB6-TC-12 | 16⊥16 | 0~2.166 | 2.166 | 2025.01.04 | 合格 | 0~2.166 | 2.166
6-JD1 | 熔透角焊缝 | 节段单元角接焊缝 | 6-JD1-FB6-TC-13 | 16⊥16 | 0~0.33 | 0.33 | 2025.01.04 | 合格 | 0~0.33 | 0.33
6-JD1 | 熔透角焊缝 | 节段单元角接焊缝 | 6-JD1-FB6-TC-14 | 16⊥16 | 0~1.768 | 1.768 | 2025.01.04 | 合格 | 0~1.768 | 1.768
6-JD1 | 熔透角焊缝 | 节段单元角接焊缝 | 6-JD1-FB7-TC-1 | 16⊥16 | 0~2.241 | 2.241 | 2025.01.04 | 合格 | 0~2.241 | 2.241
6-JD1 | 熔透角焊缝 | 节段单元角接焊缝 | 6-JD1-FB7-TC-2 | 16⊥16 | 0~2.451 | 2.451 | 2025.01.04 | 合格 | 0~2.451 | 2.451
6-JD1 | 熔透角焊缝 | 节段单元角接焊缝 | 6-JD1-FB7-TC-3 | 16⊥16 | 0~1.2 | 1.2 | 2025.01.04 | 合格 | 0~1.2 | 1.2
6-JD1 | 熔透角焊缝 | 节段单元角接焊缝 | 6-JD1-FB7-TC-4 | 16⊥16 | 0~1.2 | 1.2 | 2025.01.04 | 合格 | 0~1.2 | 1.2
6-JD1 | 熔透角焊缝 | 节段单元角接焊缝 | 6-JD1-FB7-TC-5 | 16⊥16 | 0~0.416 | 0.416 | 2025.01.04 | 合格 | 0~0.416 | 0.416
6-JD1 | 熔透角焊缝 | 节段单元角接焊缝 | 6-JD1-FB7-TC-6 | 16⊥16 | 0~0.234 | 0.234 | 2025.01.04 | 合格 | 0~0.234 | 0.234
6-JD1 | 熔透角焊缝 | 节段单元角接焊缝 | 6-JD1-FB7-TC-7 | 16⊥16 | 0~0.65 | 0.65 | 2025.01.04 | 合格 | 0~0.65 | 0.65
6-JD1 | 熔透角焊缝 | 节段单元角接焊缝 | 6-JD1-FB7-TC-8 | 16⊥16 | 0~1.834 | 1.834 | 2025.01.04 | 合格 | 0~1.834 | 1.834
6-JD1 | 熔透角焊缝 | 节段单元角接焊缝 | 6-JD1-FB7-TC-9 | 16⊥16 | 0~1.834 | 1.834 | 2025.01.04 | 合格 | 0~1.834 | 1.834
6-JD1 | 熔透角焊缝 | 节段单元角接焊缝 | 6-JD1-FB7-TC-10 | 16⊥16 | 0~2.166 | 2.166 | 2025.01.04 | 合格 | 0~2.166 | 2.166
6-JD1 | 熔透角焊缝 | 节段单元角接焊缝 | 6-JD1-FB7-TC-11 | 16⊥16 | 0~2.166 | 2.166 | 2025.01.04 | 合格 | 0~2.166 | 2.166
6-JD1 | 熔透角焊缝 | 节段单元角接焊缝 | 6-JD1-FB7-TC-12 | 16⊥16 | 0~2.166 | 2.166 | 2025.01.04 | 合格 | 0~2.166 | 2.166
6-JD1 | 熔透角焊缝 | 节段单元角接焊缝 | 6-JD1-FB7-TC-13 | 16⊥16 | 0~0.33 | 0.33 | 2025.01.04 | 合格 | 0~0.33 | 0.33
6-JD1 | 熔透角焊缝 | 节段单元角接焊缝 | 6-JD1-FB7-TC-14 | 16⊥16 | 0~1.768 | 1.768 | 2025.01.04 | 合格 | 0~1.768 | 1.768
6-JD1 | 熔透角焊缝 | 节段单元角接焊缝 | 6-JD1-FB8-TC-1 | 16⊥16 | 0~3.864 | 3.864 | 2025.01.04 | 合格 | 0~3.864 | 3.864
6-JD1 | 熔透角焊缝 | 节段单元角接焊缝 | 6-JD1-FB8-TC-2 | 16⊥16 | 0~2.451 | 2.451 | 2025.01.04 | 合格 | 0~2.451 | 2.451
6-JD1 | 熔透角焊缝 | 节段单元角接焊缝 | 6-JD1-FB8-TC-3 | 16⊥16 | 0~2 | 2 | 2025.01.04 | 合格 | 0~2 | 2
6-JD1 | 熔透角焊缝 | 节段单元角接焊缝 | 6-JD1-B1-TC-1 | 16⊥16 | 0~13.652 | 13.652 | 2025.01.04 | 合格 | 0~13.652 | 13.652
6-JD1 | 熔透角焊缝 | 节段单元角接焊缝 | 6-JD1-B2-TC-1 | 16⊥16 | 0~16.61 | 16.61 | 2025.01.04 | 合格 | 0~16.61 | 16.61
6-JD1 | 熔透角焊缝 | 节段单元角接焊缝 | 6-JD1-NFB-TC-1 | 16⊥16 | 0~1.176 | 1.176 | 2025.01.04 | 合格 | 0~1.176 | 1.176
6-JD1 | 熔透角焊缝 | 节段单元角接焊缝 | 6-JD1-NFB-TC-2 | 16⊥16 | 0~1.176 | 1.176 | 2025.01.04 | 合格 | 0~1.176 | 1.176
6-JD1 | 熔透角焊缝 | 节段单元角接焊缝 | 6-JD1-NFB-TC-3 | 16⊥16 | 0~2.168 | 2.168 | 2025.01.04 | 合格 | 0~2.168 | 2.168
6-JD1 | 熔透角焊缝 | 节段单元角接焊缝 | 6-JD1-NFB-TC-4 | 16⊥16 | 0~2.168 | 2.168 | 2025.01.04 | 不合格 | 0~2.168 | 2.168 | F1 | SL+2.8dB | 8~10 | 200 | 500 | -3 | 300 | 2025.01.05
6-JD1 | 熔透角焊缝 | 节段单元角接焊缝 | 6-JD1-NFB-TC-5 | 16⊥16 | 0~2.168 | 2.168 | 2025.01.04 | 合格 | 0~2.168 | 2.168
6-JD1 | 熔透角焊缝 | 节段单元角接焊缝 | 6-JD1-NFB-TC-6 | 16⊥16 | 0~0.45 | 0.45 | 2025.01.04 | 合格 | 0~0.45 | 0.45
6-JD1 | 熔透角焊缝 | 节段单元角接焊缝 | 6-JD1-NFB-TC-7 | 16⊥16 | 0~0.785 | 0.785 | 2025.01.04 | 不合格 | 0~0.785 | 0.785 | F1 | SL+2.6dB | 8~10 | 200 | 0 | -3 | 250 | 2025.01.05
6-JD1 | 熔透角焊缝 | 节段单元角接焊缝 | 6-JD1-WFB-TC-1 | 16⊥16 | 0~0.35 | 0.35 | 2025.01.04 | 合格 | 0~0.35 | 0.35
6-JD1 | 熔透角焊缝 | 节段单元角接焊缝 | 6-JD1-DHL1-TC-1 | 32⊥16 | 0~2.36 | 2.36 | 2025.01.04 | 合格 | 0~2.36 | 2.36
6-JD1 | 熔透角焊缝 | 节段单元角接焊缝 | 6-JD1-DHL1-TC-2 | 32⊥16 | 0~2.36 | 2.36 | 2025.01.04 | 合格 | 0~2.36 | 2.36
6-JD1 | 熔透角焊缝 | 节段单元角接焊缝 | 6-JD1-DHL1-TC-3 | 32⊥16 | 0~2.168 | 2.168 | 2025.01.04 | 合格 | 0~2.168 | 2.168
6-JD1 | 熔透角焊缝 | 节段单元角接焊缝 | 6-JD1-DHL1-TC-4 | 32⊥16 | 0~2.168 | 2.168 | 2025.01.04 | 合格 | 0~2.168 | 2.168
6-JD1 | 熔透角焊缝 | 节段单元角接焊缝 | 6-JD1-DHL1-TC-5 | 32⊥16 | 0~1.838 | 1.838 | 2025.01.04 | 合格 | 0~1.838 | 1.838
6-JD1 | 熔透角焊缝 | 节段单元角接焊缝 | 6-JD1-DHL1-TC-6 | 32⊥16 | 0~1.838 | 1.838 | 2025.01.04 | 合格 | 0~1.838 | 1.838
6-JD1 | 熔透角焊缝 | 节段单元角接焊缝 | 6-JD1-DHL1-TC-7 | 32⊥16 | 0~15.615 | 15.615 | 2025.01.04 | 合格 | 0~15.615 | 15.615
6-JD1 | 熔透角焊缝 | 节段单元角接焊缝 | 6-JD1-DHL1-TC-8 | 32⊥16 | 0~15.69 | 15.69 | 2025.01.04 | 合格 | 0~15.69 | 15.69
6-JD1 | 熔透角焊缝 | 节段单元角接焊缝 | 6-JD1-DHL1-TC-9 | 32⊥16 | 0~16.492 | 16.492 | 2025.01.04 | 合格 | 0~16.492 | 16.492
6-JD3 | 熔透角焊缝 | 节段单元角接焊缝 | 6-JD1-DHL1-TC-10 | 32⊥16 | 0~16.417 | 16.417 | 2025.01.04 | 合格 | 0~16.417 | 16.417
6-JD1 | 熔透角焊缝 | 节段单元角接焊缝 | 6-JD1-DHL2-TC-1 | 32⊥16 | 0~4.396 | 4.396 | 2025.01.04 | 合格 | 0~4.396 | 4.396
6-JD1 | 熔透角焊缝 | 节段单元角接焊缝 | 6-JD1-DHL2-TC-2 | 32⊥16 | 0~4.396 | 4.396 | 2025.01.04 | 合格 | 0~4.396 | 4.396
6-JD1 | 熔透角焊缝 | 节段单元角接焊缝 | 6-JD1-DHL2-TC-3 | 32⊥16 | 0~2.168 | 2.168 | 2025.01.04 | 合格 | 0~2.168 | 2.168
6-JD1 | 熔透角焊缝 | 节段单元角接焊缝 | 6-JD1-DHL2-TC-4 | 32⊥16 | 0~2.168 | 2.168 | 2025.01.04 | 合格 | 0~2.168 | 2.168
6-JD1 | 熔透角焊缝 | 节段单元角接焊缝 | 6-JD1-DHL2-TC-5 | 32⊥16 | 0~2.168 | 2.168 | 2025.01.04 | 合格 | 0~2.168 | 2.168
6-JD1 | 熔透角焊缝 | 节段单元角接焊缝 | 6-JD1-DHL2-TC-6 | 32⊥16 | 0~13.607 | 13.607 | 2025.01.04 | 合格 | 0~13.607 | 13.607
6-JD1 | 熔透角焊缝 | 节段单元角接焊缝 | 6-JD1-DHL2-TC-7 | 32⊥16 | 0~13.682 | 13.682 | 2025.01.04 | 合格 | 0~13.682 | 13.682
6-JD1 | 熔透角焊缝 | 节段单元角接焊缝 | 6-JD1-DHL2-TC-8 | 32⊥16 | 0~16.491 | 16.491 | 2025.01.04 | 合格 | 0~16.491 | 16.491
6-JD1 | 熔透角焊缝 | 节段单元角接焊缝 | 6-JD1-DHL2-TC-9 | 32⊥16 | 0~16.417 | 16.417 | 2025.01.04 | 合格 | 0~16.417 | 16.417
6-JD1 | 熔透角焊缝 | 节段单元角接焊缝 | 6-JD1-DHL3-TC-1 | 32⊥16 | 0~4.396 | 4.396 | 2025.01.04 | 合格 | 0~4.396 | 4.396
6-JD1 | 熔透角焊缝 | 节段单元角接焊缝 | 6-JD1-DHL3-TC-2 | 32⊥16 | 0~4.396 | 4.396 | 2025.01.04 | 合格 | 0~4.396 | 4.396
6-JD1 | 熔透角焊缝 | 节段单元角接焊缝 | 6-JD1-DHL3-TC-3 | 32⊥16 | 0~2.168 | 2.168 | 2025.01.05 | 合格 | 0~2.168 | 2.168
6-JD1 | 熔透角焊缝 | 节段单元角接焊缝 | 6-JD1-DHL3-TC-4 | 32⊥16 | 0~2.168 | 2.168 | 2025.01.05 | 合格 | 0~2.168 | 2.168
6-JD1 | 熔透角焊缝 | 节段单元角接焊缝 | 6-JD1-DHL3-TC-5 | 32⊥16 | 0~2.168 | 2.168 | 2025.01.05 | 合格 | 0~2.168 | 2.168
6-JD1 | 熔透角焊缝 | 节段单元角接焊缝 | 6-JD1-DHL3-TC-6 | 32⊥16 | 0~13.607 | 13.607 | 2025.01.05 | 合格 | 0~13.607 | 13.607
6-JD1 | 熔透角焊缝 | 节段单元角接焊缝 | 6-JD1-DHL3-TC-7 | 32⊥16 | 0~13.682 | 13.682 | 2025.01.05 | 合格 | 0~13.682 | 13.682
6-JD1 | 熔透角焊缝 | 节段单元角接焊缝 | 6-JD1-DHL3-TC-8 | 32⊥16 | 0~16.491 | 16.491 | 2025.01.05 | 合格 | 0~16.491 | 16.491
6-JD1 | 熔透角焊缝 | 节段单元角接焊缝 | 6-JD1-DHL3-TC-9 | 32⊥16 | 0~16.417 | 16.417 | 2025.01.05 | 合格 | 0~16.417 | 16.417
6-JD1 | 熔透角焊缝 | 节段单元角接焊缝 | 6-JD1-ZZ1-ZJ2-TC-1 | 32⊥16 | 0~1.8 | 1.8 | 2025.01.05 | 合格 | 0~1.8 | 1.8
6-JD1 | 熔透角焊缝 | 节段单元角接焊缝 | 6-JD1-ZZ1-ZJ2-TC-2 | 32⊥16 | 0~1.8 | 1.8 | 2025.01.05 | 合格 | 0~1.8 | 1.8
6-JD1 | 熔透角焊缝 | 节段单元角接焊缝 | 6-JD1-ZZ1-ZJ2-TC-3 | 32⊥16 | 0~1.176 | 1.176 | 2025.01.05 | 合格 | 0~1.176 | 1.176
6-JD1 | 熔透角焊缝 | 节段单元角接焊缝 | 6-JD1-ZZ1-ZJ2-TC-4 | 32⊥16 | 0~0.626 | 0.626 | 2025.01.05 | 合格 | 0~0.626 | 0.626
6-JD1 | 熔透角焊缝 | 节段单元角接焊缝 | 6-JD1-ZZ1-ZJ3-TC-1 | 32⊥16 | 0~1.2 | 1.2 | 2025.01.05 | 合格 | 0~1.2 | 1.2
6-JD1 | 熔透角焊缝 | 节段单元角接焊缝 | 6-JD1-ZZ1-ZJ3-TC-2 | 32⊥16 | 0~1.2 | 1.2 | 2025.01.05 | 合格 | 0~1.2 | 1.2
6-JD1 | 熔透角焊缝 | 节段单元角接焊缝 | 6-JD1-ZZ1-ZJ3-TC-3 | 32⊥16 | 0~0.65 | 0.65 | 2025.01.05 | 合格 | 0~0.65 | 0.65
6-JD1 | 熔透角焊缝 | 节段单元角接焊缝 | 6-JD1-ZZ1-ZJ3-TC-4 | 32⊥16 | 0~0.65 | 0.65 | 2025.01.05 | 合格 | 0~0.65 | 0.65
6-JD1 | 熔透角焊缝 | 节段单元角接焊缝 | 6-JD1-ZZ1-ZJ3-TC-5 | 32⊥16 | 0~2.188 | 2.188 | 2025.01.05 | 合格 | 0~2.188 | 2.188
6-JD1 | 熔透角焊缝 | 节段单元角接焊缝 | 6-JD1-ZZ1-ZJ3-TC-6 | 32⊥16 | 0~2.188 | 2.188 | 2025.01.05 | 合格 | 0~2.188 | 2.188
6-JD1 | 熔透角焊缝 | 节段单元角接焊缝 | 6-JD1-ZZ1-ZJ3-TC-7 | 32⊥16 | 0~2.188 | 2.188 | 2025.01.05 | 合格 | 0~2.188 | 2.188
6-JD1 | 熔透角焊缝 | 节段单元角接焊缝 | 6-JD1-ZZ1-ZJ4-TC-1 | 32⊥16 | 0~1.8 | 1.8 | 2025.01.05 | 合格 | 0~1.8 | 1.8
6-JD1 | 熔透角焊缝 | 节段单元角接焊缝 | 6-JD1-ZZ1-ZJ4-TC-2 | 32⊥16 | 0~1.8 | 1.8 | 2025.01.05 | 合格 | 0~1.8 | 1.8
6-JD1 | 熔透角焊缝 | 节段单元角接焊缝 | 6-JD1-ZZ1-ZJ4-TC-3 | 32⊥16 | 0~1.176 | 1.176 | 2025.01.05 | 合格 | 0~1.176 | 1.176
6-JD1 | 熔透角焊缝 | 节段单元角接焊缝 | 6-JD1-ZZ1-ZJ4-TC-4 | 32⊥16 | 0~0.626 | 0.626 | 2025.01.05 | 合格 | 0~0.626 | 0.626
6-JD1 | 熔透角焊缝 | 节段单元角接焊缝 | 6-JD1-ZZ1-ZJ5-TC-1 | 32⊥16 | 0~1.8 | 1.8 | 2025.01.05 | 合格 | 0~1.8 | 1.8
6-JD1 | 熔透角焊缝 | 节段单元角接焊缝 | 6-JD1-ZZ1-ZJ5-TC-2 | 32⊥16 | 0~1.8 | 1.8 | 2025.01.05 | 合格 | 0~1.8 | 1.8
6-JD1 | 熔透角焊缝 | 节段单元角接焊缝 | 6-JD1-ZZ1-ZJ5-TC-3 | 32⊥16 | 0~0.238 | 0.238 | 2025.01.05 | 合格 | 0~0.238 | 0.238
6-JD1 | 熔透角焊缝 | 节段单元角接焊缝 | 6-JD1-ZZ1-ZJ5-TC-4 | 32⊥16 | 0~0.238 | 0.238 | 2025.01.05 | 合格 | 0~0.238 | 0.238
6-JD1 | 熔透角焊缝 | 节段单元角接焊缝 | 6-JD1-ZZ1-ZJ6-TC-1 | 32⊥16 | 0~1.8 | 1.8 | 2025.01.05 | 不合格 | 0~1.8 | 1.8 | F1 | SL+3.2dB | 6~8 | 200 | 200 | -1 | 300 | 2025.01.06
6-JD1 | 熔透角焊缝 | 节段单元角接焊缝 | 6-JD1-ZZ1-ZJ6-TC-2 | 32⊥16 | 0~1.8 | 1.8 | 2025.01.05 | 合格 | 0~1.8 | 1.8
6-JD1 | 熔透角焊缝 | 节段单元角接焊缝 | 6-JD1-ZZ1-ZJ6-TC-3 | 32⊥16 | 0~0.238 | 0.238 | 2025.01.05 | 合格 | 0~0.238 | 0.238
6-JD1 | 熔透角焊缝 | 节段单元角接焊缝 | 6-JD1-ZZ1-ZJ6-TC-4 | 32⊥16 | 0~0.238 | 0.238 | 2025.01.05 | 合格 | 0~0.238 | 0.238
6-JD1 | 熔透角焊缝 | 节段单元角接焊缝 | 6-JD1-ZZ1-ZJ7-TC-1 | 32⊥16 | 0~1.2 | 1.2 | 2025.01.05 | 合格 | 0~1.2 | 1.2
6-JD1 | 熔透角焊缝 | 节段单元角接焊缝 | 6-JD1-ZZ1-ZJ7-TC-2 | 32⊥16 | 0~1.2 | 1.2 | 2025.01.05 | 合格 | 0~1.2 | 1.2
6-JD1 | 熔透角焊缝 | 节段单元角接焊缝 | 6-JD1-ZZ1-ZJ7-TC-3 | 32⊥16 | 0~0.65 | 0.65 | 2025.01.05 | 合格 | 0~0.65 | 0.65
6-JD3 | 熔透角焊缝 | 节段单元角接焊缝 | 6-JD1-ZZ1-ZJ7-TC-4 | 32⊥16 | 0~0.65 | 0.65 | 2025.01.05 | 合格 | 0~0.65 | 0.65
6-JD1 | 熔透角焊缝 | 节段单元角接焊缝 | 6-JD1-ZZ1-ZJ7-TC-5 | 32⊥16 | 0~2.188 | 2.188 | 2025.01.05 | 合格 | 0~2.188 | 2.188
6-JD1 | 熔透角焊缝 | 节段单元角接焊缝 | 6-JD1-ZZ1-ZJ7-TC-6 | 32⊥16 | 0~2.188 | 2.188 | 2025.01.05 | 不合格 | 0~2.188 | 2.188 | F1 | SL+2.2dB | 6~8 | 200 | 200 | -1 | 300 | 2025.01.06
6-JD1 | 熔透角焊缝 | 节段单元角接焊缝 | 6-JD1-ZZ1-ZJ7-TC-7 | 32⊥16 | 0~2.188 | 2.188 | 2025.01.05 | 合格 | 0~2.188 | 2.188
6-JD1 | 熔透角焊缝 | 节段单元角接焊缝 | 6-JD1-ZZ2-ZJ1-TC-1 | 32⊥16 | 0~1.602 | 1.602 | 2025.01.05 | 合格 | 0~1.602 | 1.602
6-JD1 | 熔透角焊缝 | 节段单元角接焊缝 | 6-JD1-ZZ2-ZJ1-TC-2 | 32⊥16 | 0~1.602 | 1.602 | 2025.01.05 | 合格 | 0~1.602 | 1.602
6-JD1 | 熔透角焊缝 | 节段单元角接焊缝 | 6-JD1-ZZ2-ZJ1-TC-3 | 32⊥16 | 0~0.238 | 0.238 | 2025.01.05 | 合格 | 0~0.238 | 0.238
6-JD1 | 熔透角焊缝 | 节段单元角接焊缝 | 6-JD1-ZZ2-ZJ1-TC-4 | 32⊥16 | 0~0.238 | 0.238 | 2025.01.05 | 合格 | 0~0.238 | 0.238
6-JD1 | 熔透角焊缝 | 节段单元角接焊缝 | 6-JD1-ZZ2-ZJ2-TC-1 | 32⊥16 | 0~1.602 | 1.602 | 2025.01.05 | 合格 | 0~1.602 | 1.602
6-JD1 | 熔透角焊缝 | 节段单元角接焊缝 | 6-JD1-ZZ2-ZJ2-TC-2 | 32⊥16 | 0~1.602 | 1.602 | 2025.01.05 | 合格 | 0~1.602 | 1.602
6-JD1 | 熔透角焊缝 | 节段单元角接焊缝 | 6-JD1-ZZ2-ZJ2-TC-3 | 32⊥16 | 0~0.238 | 0.238 | 2025.01.05 | 合格 | 0~0.238 | 0.238
6-JD1 | 熔透角焊缝 | 节段单元角接焊缝 | 6-JD1-ZZ2-ZJ2-TC-4 | 32⊥16 | 0~0.238 | 0.238 | 2025.01.05 | 合格 | 0~0.238 | 0.238
6-JD1 | 熔透角焊缝 | 节段单元角接焊缝 | 6-JD1-ZZ2-ZJ3-TC-1 | 32⊥16 | 0~1.6 | 1.6 | 2025.01.05 | 合格 | 0~1.6 | 1.6
6-JD1 | 熔透角焊缝 | 节段单元角接焊缝 | 6-JD1-ZZ2-ZJ3-TC-2 | 32⊥16 | 0~1.6 | 1.6 | 2025.01.05 | 合格 | 0~1.6 | 1.6
6-JD1 | 熔透角焊缝 | 节段单元角接焊缝 | 6-JD1-ZZ2-ZJ3-TC-3 | 32⊥16 | 0~1.176 | 1.176 | 2025.01.05 | 合格 | 0~1.176 | 1.176
6-JD1 | 熔透角焊缝 | 节段单元角接焊缝 | 6-JD1-ZZ2-ZJ3-TC-4 | 32⊥16 | 0~0.626 | 0.626 | 2025.01.05 | 合格 | 0~0.626 | 0.626
6-JD1 | 熔透角焊缝 | 节段单元角接焊缝 | 6-JD1-ZZ2-ZJ4-TC-1 | 32⊥16 | 0~1.176 | 1.176 | 2025.01.05 | 合格 | 0~1.176 | 1.176
6-JD1 | 熔透角焊缝 | 节段单元角接焊缝 | 6-JD1-ZZ2-ZJ4-TC-2 | 32⊥16 | 0~0.626 | 0.626 | 2025.01.05 | 合格 | 0~0.626 | 0.626
6-JD1 | 熔透角焊缝 | 节段单元角接焊缝 | 6-JD1-ZZ2-ZJ5-TC-1 | 32⊥16 | 0~1.6 | 1.6 | 2025.01.05 | 合格 | 0~1.6 | 1.6
6-JD1 | 熔透角焊缝 | 节段单元角接焊缝 | 6-JD1-ZZ2-ZJ5-TC-2 | 32⊥16 | 0~1.6 | 1.6 | 2025.01.05 | 合格 | 0~1.6 | 1.6
6-JD1 | 熔透角焊缝 | 节段单元角接焊缝 | 6-JD1-ZZ2-ZJ5-TC-3 | 32⊥16 | 0~1.176 | 1.176 | 2025.01.05 | 合格 | 0~1.176 | 1.176
6-JD1 | 熔透角焊缝 | 节段单元角接焊缝 | 6-JD1-ZZ2-ZJ5-TC-4 | 32⊥16 | 0~0.626 | 0.626 | 2025.01.05 | 合格 | 0~0.626 | 0.626
6-JD1 | 熔透角焊缝 | 节段单元角接焊缝 | 6-JD1-ZZ3-ZJ1-TC-1 | 32⊥16 | 0~1.602 | 1.602 | 2025.01.05 | 合格 | 0~1.602 | 1.602
6-JD1 | 熔透角焊缝 | 节段单元角接焊缝 | 6-JD1-ZZ3-ZJ1-TC-2 | 32⊥16 | 0~1.602 | 1.602 | 2025.01.05 | 合格 | 0~1.602 | 1.602
6-JD1 | 熔透角焊缝 | 节段单元角接焊缝 | 6-JD1-ZZ3-ZJ1-TC-3 | 32⊥16 | 0~0.238 | 0.238 | 2025.01.05 | 合格 | 0~0.238 | 0.238
6-JD1 | 熔透角焊缝 | 节段单元角接焊缝 | 6-JD1-ZZ3-ZJ1-TC-4 | 32⊥16 | 0~0.238 | 0.238 | 2025.01.05 | 合格 | 0~0.238 | 0.238
6-JD1 | 熔透角焊缝 | 节段单元角接焊缝 | 6-JD1-ZZ3-ZJ2-TC-1 | 32⊥16 | 0~1.602 | 1.602 | 2025.01.05 | 合格 | 0~1.602 | 1.602
6-JD1 | 熔透角焊缝 | 节段单元角接焊缝 | 6-JD1-ZZ3-ZJ2-TC-2 | 32⊥16 | 0~1.602 | 1.602 | 2025.01.05 | 合格 | 0~1.602 | 1.602
6-JD1 | 熔透角焊缝 | 节段单元角接焊缝 | 6-JD1-ZZ3-ZJ2-TC-3 | 32⊥16 | 0~0.238 | 0.238 | 2025.01.05 | 合格 | 0~0.238 | 0.238
6-JD1 | 熔透角焊缝 | 节段单元角接焊缝 | 6-JD1-ZZ3-ZJ2-TC-4 | 32⊥16 | 0~0.238 | 0.238 | 2025.01.05 | 合格 | 0~0.238 | 0.238
6-JD1 | 熔透角焊缝 | 节段单元角接焊缝 | 6-JD1-ZZ3-ZJ3-TC-1 | 32⊥16 | 0~1.6 | 1.6 | 2025.01.05 | 合格 | 0~1.6 | 1.6
6-JD1 | 熔透角焊缝 | 节段单元角接焊缝 | 6-JD1-ZZ3-ZJ3-TC-2 | 32⊥16 | 0~1.6 | 1.6 | 2025.01.05 | 合格 | 0~1.6 | 1.6
6-JD1 | 熔透角焊缝 | 节段单元角接焊缝 | 6-JD1-ZZ3-ZJ3-TC-3 | 32⊥16 | 0~1.176 | 1.176 | 2025.01.05 | 合格 | 0~1.176 | 1.176
6-JD1 | 熔透角焊缝 | 节段单元角接焊缝 | 6-JD1-ZZ3-ZJ3-TC-4 | 32⊥16 | 0~0.626 | 0.626 | 2025.01.05 | 合格 | 0~0.626 | 0.626
6-JD1 | 熔透角焊缝 | 节段单元角接焊缝 | 6-JD1-ZZ3-ZJ4-TC-1 | 32⊥16 | 0~1.176 | 1.176 | 2025.01.05 | 合格 | 0~1.176 | 1.176
6-JD1 | 熔透角焊缝 | 节段单元角接焊缝 | 6-JD1-ZZ3-ZJ4-TC-2 | 32⊥16 | 0~0.626 | 0.626 | 2025.01.05 | 合格 | 0~0.626 | 0.626
6-JD1 | 熔透角焊缝 | 节段单元角接焊缝 | 6-JD1-ZZ3-ZJ5-TC-1 | 32⊥16 | 0~1.6 | 1.6 | 2025.01.05 | 合格 | 0~1.6 | 1.6
6-JD1 | 熔透角焊缝 | 节段单元角接焊缝 | 6-JD1-ZZ3-ZJ5-TC-2 | 32⊥16 | 0~1.6 | 1.6 | 2025.01.05 | 合格 | 0~1.6 | 1.6
6-JD1 | 熔透角焊缝 | 节段单元角接焊缝 | 6-JD1-ZZ3-ZJ5-TC-3 | 32⊥16 | 0~1.176 | 1.176 | 2025.01.05 | 合格 | 0~1.176 | 1.176
6-JD1 | 熔透角焊缝 | 节段单元角接焊缝 | 6-JD1-ZZ3-ZJ5-TC-4 | 32⊥16 | 0~0.626 | 0.626 | 2025.01.05 | 合格 | 0~0.626 | 0.626
6-JD4 | 熔透角焊缝 | 节段单元角接焊缝 | 6-JD4-FB1-TC-1 | 16⊥16 | 0~4.033 | 4.033 | 2025.01.06 | 合格 | 0~4.033 | 4.033
6-JD4 | 熔透角焊缝 | 节段单元角接焊缝 | 6-JD4-FB1-TC-2 | 16⊥16 | 0~0.74 | 0.74 | 2025.01.06 | 合格 | 0~0.74 | 0.74
6-JD4 | 熔透角焊缝 | 节段单元角接焊缝 | 6-JD4-FB1-TC-3 | 16⊥16 | 0~3 | 3 | 2025.01.06 | 合格 | 0~3 | 3
6-JD4 | 熔透角焊缝 | 节段单元角接焊缝 | 6-JD4-FB1-TC-4 | 16⊥16 | 0~0.797 | 0.797 | 2025.01.06 | 合格 | 0~0.797 | 0.797
6-JD4 | 熔透角焊缝 | 节段单元角接焊缝 | 6-JD4-FB2-TC-1 | 16⊥16 | 0~0.548 | 0.548 | 2025.01.06 | 合格 | 0~0.548 | 0.548
6-JD4 | 熔透角焊缝 | 节段单元角接焊缝 | 6-JD4-FB2-TC-2 | 16⊥16 | 0~0.74 | 0.74 | 2025.01.06 | 合格 | 0~0.74 | 0.74
6-JD4 | 熔透角焊缝 | 节段单元角接焊缝 | 6-JD4-FB2-TC-3 | 16⊥16 | 0~0.499 | 0.499 | 2025.01.06 | 合格 | 0~0.499 | 0.499
6-JD4 | 熔透角焊缝 | 节段单元角接焊缝 | 6-JD4-FB2-TC-4 | 16⊥16 | 0~0.714 | 0.714 | 2025.01.06 | 合格 | 0~0.714 | 0.714
6-JD4 | 熔透角焊缝 | 节段单元角接焊缝 | 6-JD4-FB2-TC-5 | 16⊥16 | 0~1.5 | 1.5 | 2025.01.06 | 合格 | 0~1.5 | 1.5
6-JD4 | 熔透角焊缝 | 节段单元角接焊缝 | 6-JD4-FB2-TC-6 | 16⊥16 | 0~1.5 | 1.5 | 2025.01.06 | 合格 | 0~1.5 | 1.5
6-JD4 | 熔透角焊缝 | 节段单元角接焊缝 | 6-JD4-FB2-TC-7 | 16⊥16 | 0~1.5 | 1.5 | 2025.01.06 | 合格 | 0~1.5 | 1.5
6-JD4 | 熔透角焊缝 | 节段单元角接焊缝 | 6-JD4-FB2-TC-8 | 16⊥16 | 0~1.5 | 1.5 | 2025.01.06 | 合格 | 0~1.5 | 1.5
6-JD4 | 熔透角焊缝 | 节段单元角接焊缝 | 6-JD4-FB2-TC-9 | 16⊥16 | 0~1.768 | 1.768 | 2025.01.06 | 合格 | 0~1.768 | 1.768
6-JD4 | 熔透角焊缝 | 节段单元角接焊缝 | 6-JD4-FB2-TC-10 | 16⊥16 | 0~1.768 | 1.768 | 2025.01.06 | 合格 | 0~1.768 | 1.768
6-JD4 | 熔透角焊缝 | 节段单元角接焊缝 | 6-JD4-FB2-TC-11 | 16⊥16 | 0~2.168 | 2.168 | 2025.01.06 | 合格 | 0~2.168 | 2.168
6-JD4 | 熔透角焊缝 | 节段单元角接焊缝 | 6-JD4-FB2-TC-12 | 16⊥16 | 0~2.168 | 2.168 | 2025.01.06 | 合格 | 0~2.168 | 2.168
6-JD4 | 熔透角焊缝 | 节段单元角接焊缝 | 6-JD4-FB2-TC-13 | 16⊥16 | 0~2.168 | 2.168 | 2025.01.06 | 合格 | 0~2.168 | 2.168
6-JD4 | 熔透角焊缝 | 节段单元角接焊缝 | 6-JD4-FB2-TC-14 | 16⊥16 | 0~2.168 | 2.168 | 2025.01.06 | 合格 | 0~2.168 | 2.168
6-JD4 | 熔透角焊缝 | 节段单元角接焊缝 | 6-JD4-FB3-TC-1 | 16⊥16 | 0~0.548 | 0.548 | 2025.01.06 | 不合格 | 0~0.548 | 0.548 | F1 | SL+2.7dB | 6~8 | 200 | 200 | -1 | 300 | 2025.01.07
6-JD4 | 熔透角焊缝 | 节段单元角接焊缝 | 6-JD4-FB3-TC-2 | 16⊥16 | 0~0.74 | 0.74 | 2025.01.06 | 合格 | 0~0.74 | 0.74
6-JD4 | 熔透角焊缝 | 节段单元角接焊缝 | 6-JD4-FB3-TC-3 | 16⊥16 | 0~0.499 | 0.499 | 2025.01.06 | 合格 | 0~0.499 | 0.499
6-JD4 | 熔透角焊缝 | 节段单元角接焊缝 | 6-JD4-FB3-TC-4 | 16⊥16 | 0~0.714 | 0.714 | 2025.01.06 | 合格 | 0~0.714 | 0.714
6-JD4 | 熔透角焊缝 | 节段单元角接焊缝 | 6-JD4-FB3-TC-5 | 16⊥16 | 0~1.5 | 1.5 | 2025.01.06 | 合格 | 0~1.5 | 1.5
6-JD4 | 熔透角焊缝 | 节段单元角接焊缝 | 6-JD4-FB3-TC-6 | 16⊥16 | 0~1.5 | 1.5 | 2025.01.06 | 合格 | 0~1.5 | 1.5
6-JD4 | 熔透角焊缝 | 节段单元角接焊缝 | 6-JD4-FB3-TC-7 | 16⊥16 | 0~1.5 | 1.5 | 2025.01.06 | 合格 | 0~1.5 | 1.5
6-JD4 | 熔透角焊缝 | 节段单元角接焊缝 | 6-JD4-FB3-TC-8 | 16⊥16 | 0~1.5 | 1.5 | 2025.01.06 | 合格 | 0~1.5 | 1.5
6-JD4 | 熔透角焊缝 | 节段单元角接焊缝 | 6-JD4-FB3-TC-9 | 16⊥16 | 0~1.768 | 1.768 | 2025.01.06 | 合格 | 0~1.768 | 1.768
6-JD4 | 熔透角焊缝 | 节段单元角接焊缝 | 6-JD4-FB3-TC-10 | 16⊥16 | 0~1.768 | 1.768 | 2025.01.06 | 合格 | 0~1.768 | 1.768
6-JD4 | 熔透角焊缝 | 节段单元角接焊缝 | 6-JD4-FB3-TC-11 | 16⊥16 | 0~2.168 | 2.168 | 2025.01.06 | 合格 | 0~2.168 | 2.168
6-JD4 | 熔透角焊缝 | 节段单元角接焊缝 | 6-JD4-FB3-TC-12 | 16⊥16 | 0~2.168 | 2.168 | 2025.01.06 | 不合格 | 0~2.168 | 2.168 | F1 | SL+2.7dB | 6~8 | 200 | 200 | -1 | 300 | 2025.01.07
6-JD4 | 熔透角焊缝 | 节段单元角接焊缝 | 6-JD4-FB3-TC-13 | 16⊥16 | 0~2.168 | 2.168 | 2025.01.06 | 合格 | 0~2.168 | 2.168
6-JD4 | 熔透角焊缝 | 节段单元角接焊缝 | 6-JD4-FB3-TC-14 | 16⊥16 | 0~2.168 | 2.168 | 2025.01.06 | 合格 | 0~2.168 | 2.168
6-JD4 | 熔透角焊缝 | 节段单元角接焊缝 | 6-JD4-FB4-TC-1 | 16⊥16 | 0~0.548 | 0.548 | 2025.01.06 | 合格 | 0~0.548 | 0.548
6-JD4 | 熔透角焊缝 | 节段单元角接焊缝 | 6-JD4-FB4-TC-2 | 16⊥16 | 0~0.74 | 0.74 | 2025.01.06 | 合格 | 0~0.74 | 0.74
6-JD4 | 熔透角焊缝 | 节段单元角接焊缝 | 6-JD4-FB4-TC-3 | 16⊥16 | 0~0.499 | 0.499 | 2025.01.06 | 合格 | 0~0.499 | 0.499
6-JD4 | 熔透角焊缝 | 节段单元角接焊缝 | 6-JD4-FB4-TC-4 | 16⊥16 | 0~0.714 | 0.714 | 2025.01.06 | 合格 | 0~0.714 | 0.714
6-JD4 | 熔透角焊缝 | 节段单元角接焊缝 | 6-JD4-FB4-TC-5 | 16⊥16 | 0~1.5 | 1.5 | 2025.01.06 | 合格 | 0~1.5 | 1.5
6-JD4 | 熔透角焊缝 | 节段单元角接焊缝 | 6-JD4-FB4-TC-6 | 16⊥16 | 0~1.5 | 1.5 | 2025.01.06 | 合格 | 0~1.5 | 1.5
6-JD4 | 熔透角焊缝 | 节段单元角接焊缝 | 6-JD4-FB4-TC-7 | 16⊥16 | 0~1.5 | 1.5 | 2025.01.06 | 合格 | 0~1.5 | 1.5
6-JD4 | 熔透角焊缝 | 节段单元角接焊缝 | 6-JD4-FB4-TC-8 | 16⊥16 | 0~1.5 | 1.5 | 2025.01.06 | 合格 | 0~1.5 | 1.5
6-JD4 | 熔透角焊缝 | 节段单元角接焊缝 | 6-JD4-FB4-TC-9 | 16⊥16 | 0~1.768 | 1.768 | 2025.01.06 | 合格 | 0~1.768 | 1.768
6-JD4 | 熔透角焊缝 | 节段单元角接焊缝 | 6-JD4-FB4-TC-10 | 16⊥16 | 0~1.768 | 1.768 | 2025.01.06 | 合格 | 0~1.768 | 1.768
6-JD4 | 熔透角焊缝 | 节段单元角接焊缝 | 6-JD4-FB4-TC-11 | 16⊥16 | 0~2.168 | 2.168 | 2025.01.06 | 合格 | 0~2.168 | 2.168
6-JD4 | 熔透角焊缝 | 节段单元角接焊缝 | 6-JD4-FB4-TC-12 | 16⊥16 | 0~2.168 | 2.168 | 2025.01.06 | 不合格 | 0~2.168 | 2.168 | F1 | SL+2.7dB | 6~8 | 300 | 0 | -1 | 350 | 2025.01.07
6-JD4 | 熔透角焊缝 | 节段单元角接焊缝 | 6-JD4-FB4-TC-13 | 16⊥16 | 0~2.168 | 2.168 | 2025.01.06 | 合格 | 0~2.168 | 2.168
6-JD4 | 熔透角焊缝 | 节段单元角接焊缝 | 6-JD4-FB4-TC-14 | 16⊥16 | 0~2.168 | 2.168 | 2025.01.06 | 合格 | 0~2.168 | 2.168
6-JD4 | 熔透角焊缝 | 节段单元角接焊缝 | 6-JD4-FB5-TC-1 | 16⊥16 | 0~0.548 | 0.548 | 2025.01.06 | 合格 | 0~0.548 | 0.548
6-JD4 | 熔透角焊缝 | 节段单元角接焊缝 | 6-JD4-FB5-TC-2 | 16⊥16 | 0~0.74 | 0.74 | 2025.01.06 | 合格 | 0~0.74 | 0.74
6-JD4 | 熔透角焊缝 | 节段单元角接焊缝 | 6-JD4-FB5-TC-3 | 16⊥16 | 0~0.499 | 0.499 | 2025.01.06 | 合格 | 0~0.499 | 0.499
6-JD4 | 熔透角焊缝 | 节段单元角接焊缝 | 6-JD4-FB5-TC-4 | 16⊥16 | 0~0.714 | 0.714 | 2025.01.06 | 合格 | 0~0.714 | 0.714
6-JD4 | 熔透角焊缝 | 节段单元角接焊缝 | 6-JD4-FB5-TC-5 | 16⊥16 | 0~1.5 | 1.5 | 2025.01.06 | 合格 | 0~1.5 | 1.5
6-JD4 | 熔透角焊缝 | 节段单元角接焊缝 | 6-JD4-FB5-TC-6 | 16⊥16 | 0~1.5 | 1.5 | 2025.01.06 | 合格 | 0~1.5 | 1.5
6-JD4 | 熔透角焊缝 | 节段单元角接焊缝 | 6-JD4-FB5-TC-7 | 16⊥16 | 0~1.5 | 1.5 | 2025.01.06 | 合格 | 0~1.5 | 1.5
6-JD4 | 熔透角焊缝 | 节段单元角接焊缝 | 6-JD4-FB5-TC-8 | 16⊥16 | 0~1.5 | 1.5 | 2025.01.06 | 合格 | 0~1.5 | 1.5
6-JD4 | 熔透角焊缝 | 节段单元角接焊缝 | 6-JD4-FB5-TC-9 | 16⊥16 | 0~1.768 | 1.768 | 2025.01.06 | 合格 | 0~1.768 | 1.768
6-JD4 | 熔透角焊缝 | 节段单元角接焊缝 | 6-JD4-FB5-TC-10 | 16⊥16 | 0~1.768 | 1.768 | 2025.01.06 | 合格 | 0~1.768 | 1.768
6-JD4 | 熔透角焊缝 | 节段单元角接焊缝 | 6-JD4-FB5-TC-11 | 16⊥16 | 0~2.168 | 2.168 | 2025.01.06 | 合格 | 0~2.168 | 2.168
6-JD4 | 熔透角焊缝 | 节段单元角接焊缝 | 6-JD4-FB5-TC-12 | 16⊥16 | 0~2.168 | 2.168 | 2025.01.06 | 合格 | 0~2.168 | 2.168
6-JD4 | 熔透角焊缝 | 节段单元角接焊缝 | 6-JD4-FB5-TC-13 | 16⊥16 | 0~2.168 | 2.168 | 2025.01.06 | 合格 | 0~2.168 | 2.168
6-JD4 | 熔透角焊缝 | 节段单元角接焊缝 | 6-JD4-FB5-TC-14 | 16⊥16 | 0~2.168 | 2.168 | 2025.01.06 | 合格 | 0~2.168 | 2.168
6-JD4 | 熔透角焊缝 | 节段单元角接焊缝 | 6-JD4-FB6-TC-1 | 16⊥16 | 0~0.548 | 0.548 | 2025.01.06 | 合格 | 0~0.548 | 0.548
6-JD4 | 熔透角焊缝 | 节段单元角接焊缝 | 6-JD4-FB6-TC-2 | 16⊥16 | 0~0.74 | 0.74 | 2025.01.06 | 合格 | 0~0.74 | 0.74
6-JD4 | 熔透角焊缝 | 节段单元角接焊缝 | 6-JD4-FB6-TC-3 | 16⊥16 | 0~0.499 | 0.499 | 2025.01.06 | 合格 | 0~0.499 | 0.499
6-JD4 | 熔透角焊缝 | 节段单元角接焊缝 | 6-JD4-FB6-TC-4 | 16⊥16 | 0~0.714 | 0.714 | 2025.01.06 | 合格 | 0~0.714 | 0.714
6-JD4 | 熔透角焊缝 | 节段单元角接焊缝 | 6-JD4-FB6-TC-5 | 16⊥16 | 0~1.5 | 1.5 | 2025.01.06 | 合格 | 0~1.5 | 1.5
6-JD4 | 熔透角焊缝 | 节段单元角接焊缝 | 6-JD4-FB6-TC-6 | 16⊥16 | 0~1.5 | 1.5 | 2025.01.06 | 合格 | 0~1.5 | 1.5
6-JD4 | 熔透角焊缝 | 节段单元角接焊缝 | 6-JD4-FB6-TC-7 | 16⊥16 | 0~1.5 | 1.5 | 2025.01.06 | 合格 | 0~1.5 | 1.5
6-JD4 | 熔透角焊缝 | 节段单元角接焊缝 | 6-JD4-FB6-TC-8 | 16⊥16 | 0~1.5 | 1.5 | 2025.01.06 | 合格 | 0~1.5 | 1.5
6-JD4 | 熔透角焊缝 | 节段单元角接焊缝 | 6-JD4-FB6-TC-9 | 16⊥16 | 0~1.768 | 1.768 | 2025.01.06 | 合格 | 0~1.768 | 1.768
6-JD4 | 熔透角焊缝 | 节段单元角接焊缝 | 6-JD4-FB6-TC-10 | 16⊥16 | 0~1.768 | 1.768 | 2025.01.06 | 合格 | 0~1.768 | 1.768
6-JD4 | 熔透角焊缝 | 节段单元角接焊缝 | 6-JD4-FB6-TC-11 | 16⊥16 | 0~2.168 | 2.168 | 2025.01.06 | 合格 | 0~2.168 | 2.168
6-JD4 | 熔透角焊缝 | 节段单元角接焊缝 | 6-JD4-FB6-TC-12 | 16⊥16 | 0~2.168 | 2.168 | 2025.01.06 | 合格 | 0~2.168 | 2.168
6-JD4 | 熔透角焊缝 | 节段单元角接焊缝 | 6-JD4-FB6-TC-13 | 16⊥16 | 0~2.168 | 2.168 | 2025.01.06 | 合格 | 0~2.168 | 2.168
6-JD4 | 熔透角焊缝 | 节段单元角接焊缝 | 6-JD4-FB6-TC-14 | 16⊥16 | 0~2.168 | 2.168 | 2025.01.06 | 合格 | 0~2.168 | 2.168
6-JD4 | 熔透角焊缝 | 节段单元角接焊缝 | 6-JD4-FB7-TC-1 | 16⊥16 | 0~0.548 | 0.548 | 2025.01.07 | 合格 | 0~0.548 | 0.548
6-JD4 | 熔透角焊缝 | 节段单元角接焊缝 | 6-JD4-FB7-TC-2 | 16⊥16 | 0~0.74 | 0.74 | 2025.01.07 | 合格 | 0~0.74 | 0.74
6-JD4 | 熔透角焊缝 | 节段单元角接焊缝 | 6-JD4-FB7-TC-3 | 16⊥16 | 0~0.499 | 0.499 | 2025.01.07 | 合格 | 0~0.499 | 0.499
6-JD4 | 熔透角焊缝 | 节段单元角接焊缝 | 6-JD4-FB7-TC-4 | 16⊥16 | 0~0.714 | 0.714 | 2025.01.07 | 合格 | 0~0.714 | 0.714
6-JD4 | 熔透角焊缝 | 节段单元角接焊缝 | 6-JD4-FB7-TC-5 | 16⊥16 | 0~1.5 | 1.5 | 2025.01.07 | 合格 | 0~1.5 | 1.5
6-JD4 | 熔透角焊缝 | 节段单元角接焊缝 | 6-JD4-FB7-TC-6 | 16⊥16 | 0~1.5 | 1.5 | 2025.01.07 | 合格 | 0~1.5 | 1.5
6-JD4 | 熔透角焊缝 | 节段单元角接焊缝 | 6-JD4-FB7-TC-7 | 16⊥16 | 0~1.5 | 1.5 | 2025.01.07 | 合格 | 0~1.5 | 1.5
6-JD4 | 熔透角焊缝 | 节段单元角接焊缝 | 6-JD4-FB7-TC-8 | 16⊥16 | 0~1.5 | 1.5 | 2025.01.07 | 合格 | 0~1.5 | 1.5
6-JD4 | 熔透角焊缝 | 节段单元角接焊缝 | 6-JD4-FB7-TC-9 | 16⊥16 | 0~1.768 | 1.768 | 2025.01.07 | 合格 | 0~1.768 | 1.768
6-JD4 | 熔透角焊缝 | 节段单元角接焊缝 | 6-JD4-FB7-TC-10 | 16⊥16 | 0~1.768 | 1.768 | 2025.01.07 | 合格 | 0~1.768 | 1.768
6-JD4 | 熔透角焊缝 | 节段单元角接焊缝 | 6-JD4-FB7-TC-11 | 16⊥16 | 0~2.168 | 2.168 | 2025.01.07 | 合格 | 0~2.168 | 2.168
6-JD4 | 熔透角焊缝 | 节段单元角接焊缝 | 6-JD4-FB7-TC-12 | 16⊥16 | 0~2.168 | 2.168 | 2025.01.07 | 合格 | 0~2.168 | 2.168
6-JD4 | 熔透角焊缝 | 节段单元角接焊缝 | 6-JD4-FB7-TC-13 | 16⊥16 | 0~2.168 | 2.168 | 2025.01.07 | 合格 | 0~2.168 | 2.168
6-JD4 | 熔透角焊缝 | 节段单元角接焊缝 | 6-JD4-FB7-TC-14 | 16⊥16 | 0~2.168 | 2.168 | 2025.01.07 | 合格 | 0~2.168 | 2.168
6-JD4 | 熔透角焊缝 | 节段单元角接焊缝 | 6-JD4-FB8-TC-1 | 16⊥16 | 0~4.083 | 4.083 | 2025.01.07 | 合格 | 0~4.083 | 4.083
6-JD4 | 熔透角焊缝 | 节段单元角接焊缝 | 6-JD4-FB8-TC-2 | 16⊥16 | 0~3 | 3 | 2025.01.07 | 合格 | 0~3 | 3
6-JD4 | 熔透角焊缝 | 节段单元角接焊缝 | 6-JD4-FB8-TC-3 | 16⊥16 | 0~0.74 | 0.74 | 2025.01.07 | 合格 | 0~0.74 | 0.74
6-JD4 | 熔透角焊缝 | 节段单元角接焊缝 | 6-JD4-FB8-TC-4 | 16⊥16 | 0~0.757 | 0.757 | 2025.01.07 | 合格 | 0~0.757 | 0.757
6-JD4 | 熔透角焊缝 | 节段单元角接焊缝 | 6-JD4-Bla-TC-1 | 16⊥16 | 0~10.18 | 10.18 | 2025.01.07 | 合格 | 0~10.18 | 10.18
6-JD4 | 熔透角焊缝 | 节段单元角接焊缝 | 6-JD4-Blb-TC-1 | 16⊥16 | 0~10.55 | 10.55 | 2025.01.07 | 合格 | 0~10.55 | 10.55
6-JD4 | 熔透角焊缝 | 节段单元角接焊缝 | 6-JD4-Blc-TC-1 | 16⊥16 | 0~9.53 | 9.53 | 2025.01.07 | 合格 | 0~9.53 | 9.53
6-JD4 | 熔透角焊缝 | 节段单元角接焊缝 | 6-JD4-B2a-TC-2 | 16⊥16 | 0~10.18 | 10.18 | 2025.01.07 | 合格 | 0~10.18 | 10.18
6-JD4 | 熔透角焊缝 | 节段单元角接焊缝 | 6-JD4-B2b-TC-2 | 16⊥16 | 0~10.55 | 10.55 | 2025.01.07 | 合格 | 0~10.55 | 10.55
6-JD4 | 熔透角焊缝 | 节段单元角接焊缝 | 6-JD4-B2c-TC-2 | 16⊥16 | 0~9.53 | 9.53 | 2025.01.07 | 合格 | 0~9.53 | 9.53
6-JD4 | 熔透角焊缝 | 节段单元角接焊缝 | 6-JD4-ZHL1-TC-1 | 32⊥16 | 0~2.168 | 2.168 | 2025.01.07 | 合格 | 0~2.168 | 2.168
6-JD4 | 熔透角焊缝 | 节段单元角接焊缝 | 6-JD4-ZHL1-TC-2 | 32⊥16 | 0~2.168 | 2.168 | 2025.01.07 | 合格 | 0~2.168 | 2.168
6-JD4 | 熔透角焊缝 | 节段单元角接焊缝 | 6-JD4-ZHL1-TC-3 | 32⊥16 | 0~9.984 | 9.984 | 2025.01.07 | 合格 | 0~9.984 | 9.984
6-JD4 | 熔透角焊缝 | 节段单元角接焊缝 | 6-JD4-ZHL1-TC-4 | 32⊥16 | 0~10.775 | 10.775 | 2025.01.07 | 合格 | 0~10.775 | 10.775
6-JD4 | 熔透角焊缝 | 节段单元角接焊缝 | 6-JD4-ZHL1-TC-5 | 32⊥16 | 0~9.409 | 9.409 | 2025.01.07 | 合格 | 0~9.409 | 9.409
6-JD4 | 熔透角焊缝 | 节段单元角接焊缝 | 6-JD4-ZHL1-TC-6 | 32⊥16 | 0~9.984 | 9.984 | 2025.01.07 | 合格 | 0~9.984 | 9.984
6-JD4 | 熔透角焊缝 | 节段单元角接焊缝 | 6-JD4-ZHL1-TC-7 | 32⊥16 | 0~10.775 | 10.775 | 2025.01.07 | 合格 | 0~10.775 | 10.775
6-JD4 | 熔透角焊缝 | 节段单元角接焊缝 | 6-JD4-ZHL1-TC-8 | 32⊥16 | 0~9.409 | 9.409 | 2025.01.07 | 合格 | 0~9.409 | 9.409
6-JD4 | 熔透角焊缝 | 节段单元角接焊缝 | 6-JD4-ZHL2-TC-1 | 32⊥16 | 0~2.168 | 2.168 | 2025.01.07 | 合格 | 0~2.168 | 2.168
6-JD4 | 熔透角焊缝 | 节段单元角接焊缝 | 6-JD4-ZHL2-TC-2 | 32⊥16 | 0~2.168 | 2.168 | 2025.01.07 | 合格 | 0~2.168 | 2.168
6-JD4 | 熔透角焊缝 | 节段单元角接焊缝 | 6-JD4-ZHL2-TC-3 | 32⊥16 | 0~9.984 | 9.984 | 2025.01.07 | 合格 | 0~9.984 | 9.984
6-JD4 | 熔透角焊缝 | 节段单元角接焊缝 | 6-JD4-ZHL2-TC-4 | 32⊥16 | 0~10.775 | 10.775 | 2025.01.07 | 合格 | 0~10.775 | 10.775
6-JD4 | 熔透角焊缝 | 节段单元角接焊缝 | 6-JD4-ZHL2-TC-5 | 32⊥16 | 0~9.409 | 9.409 | 2025.01.07 | 合格 | 0~9.409 | 9.409
6-JD4 | 熔透角焊缝 | 节段单元角接焊缝 | 6-JD4-ZHL2-TC-6 | 32⊥16 | 0~9.984 | 9.984 | 2025.01.07 | 合格 | 0~9.984 | 9.984
6-JD4 | 熔透角焊缝 | 节段单元角接焊缝 | 6-JD4-ZHL2-TC-7 | 32⊥16 | 0~10.775 | 10.775 | 2025.01.07 | 合格 | 0~10.775 | 10.775
6-JD4 | 熔透角焊缝 | 节段单元角接焊缝 | 6-JD4-ZHL2-TC-8 | 32⊥16 | 0~9.409 | 9.409 | 2025.01.07 | 合格 | 0~9.409 | 9.409
6-JD4 | 熔透角焊缝 | 节段单元角接焊缝 | 6-JD4-ZHL3-TC-1 | 32⊥16 | 0~2.168 | 2.168 | 2025.01.07 | 合格 | 0~2.168 | 2.168
6-JD4 | 熔透角焊缝 | 节段单元角接焊缝 | 6-JD4-ZHL3-TC-2 | 32⊥16 | 0~2.168 | 2.168 | 2025.01.07 | 合格 | 0~2.168 | 2.168
6-JD4 | 熔透角焊缝 | 节段单元角接焊缝 | 6-JD4-ZHL3-TC-3 | 32⊥16 | 0~9.984 | 9.984 | 2025.01.07 | 合格 | 0~9.984 | 9.984
6-JD4 | 熔透角焊缝 | 节段单元角接焊缝 | 6-JD4-ZHL3-TC-4 | 32⊥16 | 0~10.775 | 10.775 | 2025.01.07 | 合格 | 0~10.775 | 10.775
6-JD4 | 熔透角焊缝 | 节段单元角接焊缝 | 6-JD4-ZHL3-TC-5 | 32⊥16 | 0~9.409 | 9.409 | 2025.01.07 | 合格 | 0~9.409 | 9.409
6-JD4 | 熔透角焊缝 | 节段单元角接焊缝 | 6-JD4-ZHL3-TC-6 | 32⊥16 | 0~9.984 | 9.984 | 2025.01.07 | 合格 | 0~9.984 | 9.984
6-JD4 | 熔透角焊缝 | 节段单元角接焊缝 | 6-JD4-ZHL3-TC-7 | 32⊥16 | 0~10.775 | 10.775 | 2025.01.07 | 合格 | 0~10.775 | 10.775
6-JD4 | 熔透角焊缝 | 节段单元角接焊缝 | 6-JD4-ZHL3-TC-8 | 32⊥16 | 0~9.409 | 9.409 | 2025.01.07 | 合格 | 0~9.409 | 9.409
6-JD4 | 熔透角焊缝 | 节段单元角接焊缝 | 6-JD4-ZZ1-ZJ1-TC-1 | 32⊥16 | 0~0.9 | 0.9 | 2025.01.07 | 合格 | 0~0.9 | 0.9
6-JD4 | 熔透角焊缝 | 节段单元角接焊缝 | 6-JD4-ZZ1-ZJ1-TC-2 | 32⊥16 | 0~0.9 | 0.9 | 2025.01.07 | 合格 | 0~0.9 | 0.9
6-JD4 | 熔透角焊缝 | 节段单元角接焊缝 | 6-JD4-ZZ1-ZJ1-TC-3 | 32⊥16 | 0~1.8 | 1.8 | 2025.01.07 | 合格 | 0~1.8 | 1.8
6-JD4 | 熔透角焊缝 | 节段单元角接焊缝 | 6-JD4-ZZ1-ZJ1-TC-4 | 32⊥16 | 0~1.8 | 1.8 | 2025.01.07 | 合格 | 0~1.8 | 1.8
6-JD4 | 熔透角焊缝 | 节段单元角接焊缝 | 6-JD4-ZZ1-ZJ1-TC-5 | 32⊥16 | 0~1.472 | 1.472 | 2025.01.07 | 合格 | 0~1.472 | 1.472
6-JD4 | 熔透角焊缝 | 节段单元角接焊缝 | 6-JD4-ZZ1-ZJ1-TC-6 | 32⊥16 | 0~1.472 | 1.472 | 2025.01.07 | 合格 | 0~1.472 | 1.472
6-JD4 | 熔透角焊缝 | 节段单元角接焊缝 | 6-JD4-ZZ1-ZJ2-TC-1 | 32⊥16 | 0~1.8 | 1.8 | 2025.01.07 | 合格 | 0~1.8 | 1.8
6-JD4 | 熔透角焊缝 | 节段单元角接焊缝 | 6-JD4-ZZ1-ZJ2-TC-2 | 32⊥16 | 0~1.8 | 1.8 | 2025.01.07 | 合格 | 0~1.8 | 1.8
6-JD4 | 熔透角焊缝 | 节段单元角接焊缝 | 6-JD4-ZZ1-ZJ2-TC-3 | 32⊥16 | 0~1.8 | 1.8 | 2025.01.07 | 合格 | 0~1.8 | 1.8
6-JD4 | 熔透角焊缝 | 节段单元角接焊缝 | 6-JD4-ZZ1-ZJ2-TC-4 | 32⊥16 | 0~1.8 | 1.8 | 2025.01.07 | 合格 | 0~1.8 | 1.8
6-JD4 | 熔透角焊缝 | 节段单元角接焊缝 | 6-JD4-ZZ1-ZJ2-TC-5 | 32⊥16 | 0~1.472 | 1.472 | 2025.01.07 | 合格 | 0~1.472 | 1.472
6-JD4 | 熔透角焊缝 | 节段单元角接焊缝 | 6-JD4-ZZ1-ZJ2-TC-6 | 32⊥16 | 0~1.472 | 1.472 | 2025.01.07 | 合格 | 0~1.472 | 1.472
6-JD4 | 熔透角焊缝 | 节段单元角接焊缝 | 6-JD4-ZZ1-ZJ3-TC-1 | 32⊥16 | 0~0.9 | 0.9 | 2025.01.07 | 合格 | 0~0.9 | 0.9
6-JD4 | 熔透角焊缝 | 节段单元角接焊缝 | 6-JD4-ZZ1-ZJ3-TC-2 | 32⊥16 | 0~0.9 | 0.9 | 2025.01.07 | 合格 | 0~0.9 | 0.9
6-JD4 | 熔透角焊缝 | 节段单元角接焊缝 | 6-JD4-ZZ1-ZJ3-TC-3 | 32⊥16 | 0~1.8 | 1.8 | 2025.01.07 | 合格 | 0~1.8 | 1.8
6-JD4 | 熔透角焊缝 | 节段单元角接焊缝 | 6-JD4-ZZ1-ZJ3-TC-4 | 32⊥16 | 0~1.8 | 1.8 | 2025.01.07 | 合格 | 0~1.8 | 1.8
6-JD4 | 熔透角焊缝 | 节段单元角接焊缝 | 6-JD4-ZZ1-ZJ3-TC-5 | 32⊥16 | 0~1.472 | 1.472 | 2025.01.07 | 合格 | 0~1.472 | 1.472
6-JD4 | 熔透角焊缝 | 节段单元角接焊缝 | 6-JD4-ZZ1-ZJ3-TC-6 | 32⊥16 | 0~1.472 | 1.472 | 2025.01.07 | 合格 | 0~1.472 | 1.472
6-JD4 | 熔透角焊缝 | 节段单元角接焊缝 | 6-JD4-ZZ1-ZJ4-TC-1 | 32⊥16 | 0~1.8 | 1.8 | 2025.01.07 | 合格 | 0~1.8 | 1.8
6-JD4 | 熔透角焊缝 | 节段单元角接焊缝 | 6-JD4-ZZ1-ZJ4-TC-2 | 32⊥16 | 0~1.8 | 1.8 | 2025.01.07 | 合格 | 0~1.8 | 1.8
6-JD4 | 熔透角焊缝 | 节段单元角接焊缝 | 6-JD4-ZZ1-ZJ4-TC-3 | 32⊥16 | 0~0.336 | 0.336 | 2025.01.07 | 合格 | 0~0.336 | 0.336
6-JD4 | 熔透角焊缝 | 节段单元角接焊缝 | 6-JD4-ZZ1-ZJ4-TC-4 | 32⊥16 | 0~0.336 | 0.336 | 2025.01.07 | 合格 | 0~0.336 | 0.336
6-JD4 | 熔透角焊缝 | 节段单元角接焊缝 | 6-JD4-ZZ1-ZJ5-TC-1 | 32⊥16 | 0~1.8 | 1.8 | 2025.01.07 | 合格 | 0~1.8 | 1.8
6-JD4 | 熔透角焊缝 | 节段单元角接焊缝 | 6-JD4-ZZ1-ZJ5-TC-2 | 32⊥16 | 0~1.8 | 1.8 | 2025.01.07 | 合格 | 0~1.8 | 1.8
6-JD4 | 熔透角焊缝 | 节段单元角接焊缝 | 6-JD4-ZZ1-ZJ5-TC-3 | 32⊥16 | 0~0.336 | 0.336 | 2025.01.07 | 合格 | 0~0.336 | 0.336
6-JD4 | 熔透角焊缝 | 节段单元角接焊缝 | 6-JD4-ZZ1-ZJ5-TC-4 | 32⊥16 | 0~0.336 | 0.336 | 2025.01.07 | 合格 | 0~0.336 | 0.336
6-JD4 | 熔透角焊缝 | 节段单元角接焊缝 | 6-JD4-ZZ2-ZJ1-TC-1 | 32⊥16 | 0~0.9 | 0.9 | 2025.01.07 | 合格 | 0~0.9 | 0.9
6-JD4 | 熔透角焊缝 | 节段单元角接焊缝 | 6-JD4-ZZ2-ZJ1-TC-2 | 32⊥16 | 0~0.9 | 0.9 | 2025.01.07 | 合格 | 0~0.9 | 0.9
6-JD4 | 熔透角焊缝 | 节段单元角接焊缝 | 6-JD4-ZZ2-ZJ1-TC-3 | 32⊥16 | 0~1.8 | 1.8 | 2025.01.07 | 合格 | 0~1.8 | 1.8
6-JD4 | 熔透角焊缝 | 节段单元角接焊缝 | 6-JD4-ZZ2-ZJ1-TC-4 | 32⊥16 | 0~1.8 | 1.8 | 2025.01.07 | 合格 | 0~1.8 | 1.8
6-JD4 | 熔透角焊缝 | 节段单元角接焊缝 | 6-JD4-ZZ2-ZJ1-TC-5 | 32⊥16 | 0~1.472 | 1.472 | 2025.01.07 | 合格 | 0~1.472 | 1.472
6-JD4 | 熔透角焊缝 | 节段单元角接焊缝 | 6-JD4-ZZ2-ZJ1-TC-6 | 32⊥16 | 0~1.472 | 1.472 | 2025.01.07 | 合格 | 0~1.472 | 1.472
6-JD4 | 熔透角焊缝 | 节段单元角接焊缝 | 6-JD4-ZZ2-ZJ2-TC-1 | 32⊥16 | 0~1.8 | 1.8 | 2025.01.07 | 合格 | 0~1.8 | 1.8
6-JD4 | 熔透角焊缝 | 节段单元角接焊缝 | 6-JD4-ZZ2-ZJ2-TC-2 | 32⊥16 | 0~1.8 | 1.8 | 2025.01.07 | 合格 | 0~1.8 | 1.8
6-JD4 | 熔透角焊缝 | 节段单元角接焊缝 | 6-JD4-ZZ2-ZJ2-TC-3 | 32⊥16 | 0~1.8 | 1.8 | 2025.01.07 | 合格 | 0~1.8 | 1.8
6-JD4 | 熔透角焊缝 | 节段单元角接焊缝 | 6-JD4-ZZ2-ZJ2-TC-4 | 32⊥16 | 0~1.8 | 1.8 | 2025.01.07 | 合格 | 0~1.8 | 1.8
6-JD4 | 熔透角焊缝 | 节段单元角接焊缝 | 6-JD4-ZZ2-ZJ2-TC-5 | 32⊥16 | 0~1.472 | 1.472 | 2025.01.07 | 合格 | 0~1.472 | 1.472
6-JD4 | 熔透角焊缝 | 节段单元角接焊缝 | 6-JD4-ZZ2-ZJ2-TC-6 | 32⊥16 | 0~1.472 | 1.472 | 2025.01.07 | 合格 | 0~1.472 | 1.472
6-JD4 | 熔透角焊缝 | 节段单元角接焊缝 | 6-JD4-ZZ2-ZJ3-TC-1 | 32⊥16 | 0~0.9 | 0.9 | 2025.01.07 | 合格 | 0~0.9 | 0.9
6-JD4 | 熔透角焊缝 | 节段单元角接焊缝 | 6-JD4-ZZ2-ZJ3-TC-2 | 32⊥16 | 0~0.9 | 0.9 | 2025.01.07 | 合格 | 0~0.9 | 0.9
6-JD4 | 熔透角焊缝 | 节段单元角接焊缝 | 6-JD4-ZZ2-ZJ3-TC-3 | 32⊥16 | 0~1.8 | 1.8 | 2025.01.07 | 合格 | 0~1.8 | 1.8
6-JD4 | 熔透角焊缝 | 节段单元角接焊缝 | 6-JD4-ZZ2-ZJ3-TC-4 | 32⊥16 | 0~1.8 | 1.8 | 2025.01.07 | 合格 | 0~1.8 | 1.8
6-JD4 | 熔透角焊缝 | 节段单元角接焊缝 | 6-JD4-ZZ2-ZJ3-TC-5 | 32⊥16 | 0~1.472 | 1.472 | 2025.01.07 | 合格 | 0~1.472 | 1.472
6-JD4 | 熔透角焊缝 | 节段单元角接焊缝 | 6-JD4-ZZ2-ZJ3-TC-6 | 32⊥16 | 0~1.472 | 1.472 | 2025.01.07 | 合格 | 0~1.472 | 1.472
6-JD4 | 熔透角焊缝 | 节段单元角接焊缝 | 6-JD4-ZZ2-ZJ4-TC-1 | 32⊥16 | 0~1.8 | 1.8 | 2025.01.07 | 合格 | 0~1.8 | 1.8
6-JD4 | 熔透角焊缝 | 节段单元角接焊缝 | 6-JD4-ZZ2-ZJ4-TC-2 | 32⊥16 | 0~1.8 | 1.8 | 2025.01.07 | 合格 | 0~1.8 | 1.8
6-JD4 | 熔透角焊缝 | 节段单元角接焊缝 | 6-JD4-ZZ2-ZJ4-TC-3 | 32⊥16 | 0~0.336 | 0.336 | 2025.01.07 | 合格 | 0~0.336 | 0.336
6-JD4 | 熔透角焊缝 | 节段单元角接焊缝 | 6-JD4-ZZ2-ZJ4-TC-4 | 32⊥16 | 0~0.336 | 0.336 | 2025.01.07 | 合格 | 0~0.336 | 0.336
6-JD4 | 熔透角焊缝 | 节段单元角接焊缝 | 6-JD4-ZZ2-ZJ5-TC-1 | 32⊥16 | 0~1.8 | 1.8 | 2025.01.07 | 合格 | 0~1.8 | 1.8
6-JD4 | 熔透角焊缝 | 节段单元角接焊缝 | 6-JD4-ZZ2-ZJ5-TC-2 | 32⊥16 | 0~1.8 | 1.8 | 2025.01.07 | 合格 | 0~1.8 | 1.8
6-JD4 | 熔透角焊缝 | 节段单元角接焊缝 | 6-JD4-ZZ2-ZJ5-TC-3 | 32⊥16 | 0~0.336 | 0.336 | 2025.01.07 | 合格 | 0~0.336 | 0.336
6-JD4 | 熔透角焊缝 | 节段单元角接焊缝 | 6-JD4-ZZ2-ZJ5-TC-4 | 32⊥16 | 0~0.336 | 0.336 | 2025.01.07 | 合格 | 0~0.336 | 0.336