## 磁粉总体信息
报告编号 | ZJC001-CS5-CFGL-68YQ-25-MT-001
工程名称 | 沪武高速公路太仓至常州段扩建工程钢结构制造施工项目HWK-63标段
委托单位 | 中铁宝桥集团有限公司
材质 | Q345qD
反差增强剂 | FA-5
检测时机 | 焊后24小时
磁悬液类型 | 黑色水悬液
检测比例 | 100%
仪器型号/编号 | 磁粉探伤仪 SZ-C43
施加方法 | 喷罐
磁化电流/提升力 | >45N
表面状况 | 打磨
磁化方法 | 连续湿法
磁化时间 | 1~3S
检验标准 | GB/T 26951-2011
验收标准 | GB/T 26952-2011 2X级
灵敏度试片 | A1 30/100标准试片
观察环境 | 检测表面>1000Lx

## 磁粉原始记录
构件名称 | 焊缝类型 | 焊缝名称 | 焊缝编号 | 检测部位(m) | 检测总长度(m) | 检测日期 | 结论 | 缺陷编号 | 缺陷性质 | X(mm) | 缺陷尺寸(mm) | 复探日期
F1ZAK1Z | U肋与顶板坡口焊缝 | U肋与顶板坡口焊缝 | P-(1~12) | (0~1)*2*12 | 24 | 2025.7.13 | 合格
F1ZAK1Y | U肋与顶板坡口焊缝 | U肋与顶板坡口焊缝 | P-(1~12) | (0~1)*2*12 | 24 | 2025.7.14 | 合格
F1ZAK2Z | U肋与顶板坡口焊缝 | U肋与顶板坡口焊缝 | P-(1~12) | (0~1)*2*12 | 24 | 2025.7.22 | 合格
F1ZAK2Y | U肋与顶板坡口焊缝 | U肋与顶板坡口焊缝 | P-(1~12) | (0~1)*2*12 | 24 | 2025.7.21 | 合格
F1ZAK3Z | U肋与顶板坡口焊缝 | U肋与顶板坡口焊缝 | P-(1~12) | (0~1)*2*12 | 24 | 2025.7.13 | 合格
F1ZAK3Y | U肋与顶板坡口焊缝 | U肋与顶板坡口焊缝 | P-(1~12) | (0~1)*2*12 | 24 | 2025.7.14 | 合格
F1ZAK4Z | U肋与顶板坡口焊缝 | U肋与顶板坡口焊缝 | P-(1~12) | (0~1)*2*12 | 24 | 2025.7.14 | 合格
F1ZAK4Y | U肋与顶板坡口焊缝 | U肋与顶板坡口焊缝 | P-(1~12) | (0~1)*2*12 | 24 | 2025.7.14 | 合格
F1ZAK5 | U肋与顶板坡口焊缝 | U肋与顶板坡口焊缝 | P-(1~12) | (0~1)*2*12 | 24 | 2025.7.22 | 合格
F1ZAK5A | U肋与顶板坡口焊缝 | U肋与顶板坡口焊缝 | P-(1~12) | (0~1)*2*12 | 24 | 2025.7.15 | 合格
F1ZAK6 | U肋与顶板坡口焊缝 | U肋与顶板坡口焊缝 | P-1 | (0~1)*2*1 | 2 | 2025.7.18 | 不合格 | F1 | P | 0 | 80 | 2025.7.19
F1ZAK6 | U肋与顶板坡口焊缝 | U肋与顶板坡口焊缝 | P-(5~6) | (0~1)*2*5 | 10 | 2025.7.18 | 合格
F1ZAK6A | U肋与顶板坡口焊缝 | U肋与顶板坡口焊缝 | P-(1~6) | (0~1)*2*6 | 12 | 2025.7.22 | 合格
F1ZAK10 | U肋与顶板坡口焊缝 | U肋与顶板坡口焊缝 | P-(1~12) | (0~1)*2*12 | 24 | 2025.7.12 | 合格
F1ZAK12 | U肋与顶板坡口焊缝 | U肋与顶板坡口焊缝 | P-(1~6) | (0~1)*2*6 | 12 | 2025.7.15 | 合格
F1ZAK7Z-1 | U肋与顶板坡口焊缝 | U肋与顶板坡口焊缝 | P-(1~12) | (0~1)*2*12 | 24 | 2025.7.14 | 合格
F1ZAK7Z-2 | U肋与顶板坡口焊缝 | U肋与顶板坡口焊缝 | P-(1~12) | (0~1)*2*12 | 24 | 2025.7.15 | 合格
F1ZAK7Y-1 | U肋与顶板坡口焊缝 | U肋与顶板坡口焊缝 | P-(1~12) | (0~1)*2*12 | 24 | 2025.7.21 | 合格
F1ZAK7Y-2 | U肋与顶板坡口焊缝 | U肋与顶板坡口焊缝 | P-(1~12) | (0~1)*2*12 | 24 | 2025.7.14 | 合格
F1ZAK9Z-1 | U肋与顶板坡口焊缝 | U肋与顶板坡口焊缝 | P-(1~6) | (0~1)*2*6 | 12 | 2025.7.13 | 合格
F1ZAK9Z-2 | U肋与顶板坡口焊缝 | U肋与顶板坡口焊缝 | P-(1~6) | (0~1)*2*6 | 12 | 2025.7.13 | 合格
F1ZAK9Y-1 | U肋与顶板坡口焊缝 | U肋与顶板坡口焊缝 | P-(1~6) | (0~1)*2*6 | 12 | 2025.7.15 | 合格
F1ZAK9Y-2 | U肋与顶板坡口焊缝 | U肋与顶板坡口焊缝 | P-(1~6) | (0~1)*2*6 | 12 | 2025.7.15 | 合格
F1ZAK11-1 | U肋与顶板坡口焊缝 | U肋与顶板坡口焊缝 | P-(1~12) | (0~1)*2*12 | 24 | 2025.7.12 | 合格
F1ZAK11-2 | U肋与顶板坡口焊缝 | U肋与顶板坡口焊缝 | P-(1~12) | (0~1)*2*12 | 24 | 2025.7.21 | 合格
F1ZAK11-3 | U肋与顶板坡口焊缝 | U肋与顶板坡口焊缝 | P-(1~12) | (0~1)*2*12 | 24 | 2025.7.18 | 合格
F1ZAK11-4 | U肋与顶板坡口焊缝 | U肋与顶板坡口焊缝 | P-(1~12) | (0~1)*2*12 | 24 | 2025.7.12 | 合格
F1ZAK8Z-1 | U肋与顶板坡口焊缝 | U肋与顶板坡口焊缝 | P-(1~12) | (0~1)*2*12 | 24 | 2025.7.12 | 合格
F1ZAK8Z-2 | U肋与顶板坡口焊缝 | U肋与顶板坡口焊缝 | P-(1~12) | (0~1)*2*12 | 24 | 2025.7.12 | 合格
F1ZAK8Z-3 | U肋与顶板坡口焊缝 | U肋与顶板坡口焊缝 | P-(1~12) | (0~1)*2*12 | 24 | 2025.7.14 | 合格
F1ZAK8Z-4 | U肋与顶板坡口焊缝 | U肋与顶板坡口焊缝 | P-(1~12) | (0~1)*2*12 | 24 | 2025.7.13 | 合格
F1ZAK8Z-5 | U肋与顶板坡口焊缝 | U肋与顶板坡口焊缝 | P-(1~12) | (0~1)*2*12 | 24 | 2025.7.14 | 合格
F1ZAK8Z-6 | U肋与顶板坡口焊缝 | U肋与顶板坡口焊缝 | P-(1~12) | (0~1)*2*12 | 24 | 2025.7.15 | 合格
F1ZAK8Z-8 | U肋与顶板坡口焊缝 | U肋与顶板坡口焊缝 | P-(1~12) | (0~1)*2*12 | 24 | 2025.7.14 | 合格
F1ZAK8Y-1 | U肋与顶板坡口焊缝 | U肋与顶板坡口焊缝 | P-(1~12) | (0~1)*2*12 | 24 | 2025.7.22 | 合格
F1ZAK8Y-2 | U肋与顶板坡口焊缝 | U肋与顶板坡口焊缝 | P-(1~12) | (0~1)*2*12 | 24 | 2025.7.18 | 合格
F1ZAK8Y-3 | U肋与顶板坡口焊缝 | U肋与顶板坡口焊缝 | P-(1~12) | (0~1)*2*12 | 24 | 2025.7.12 | 合格
F1ZAK8Y-4 | U肋与顶板坡口焊缝 | U肋与顶板坡口焊缝 | P-(1~12) | (0~1)*2*12 | 24 | 2025.7.14 | 合格
F1ZAK8Y-5 | U肋与顶板坡口焊缝 | U肋与顶板坡口焊缝 | P-(1~12) | (0~1)*2*12 | 24 | 2025.7.14 | 合格
F1ZAK8Y-6 | U肋与顶板坡口焊缝 | U肋与顶板坡口焊缝 | P-(1~12) | (0~1)*2*12 | 24 | 2025.7.13 | 合格
F1ZAK8Y-7 | U肋与顶板坡口焊缝 | U肋与顶板坡口焊缝 | P-(1~12) | (0~1)*2*12 | 24 | 2025.7.13 | 合格
F1ZAK8Y-8 | U肋与顶板坡口焊缝 | U肋与顶板坡口焊缝 | P-(1~12) | (0~1)*2*12 | 24 | 2025.7.13 | 合格