## 磁粉总体信息
报告编号 | ZJC002-24-MT-049
工程名称 | 腾龙路智慧快速路二期工程（规划润园路-黄河西路）、机场路快速化改造收尾工程施工项目TLDD-SG6标段
委托单位 | 江苏省交通工程集团有限公司
材质 | Q345qD
反差增强剂 | FA-5
检测时机 | 焊后24小时
磁悬液类型 | 黑色水悬液
检测比例 | 100%
仪器型号/编号 | 磁粉探伤仪 SZ-C43
施加方法 | 喷罐
磁化电流/提升力 | >45N
表面状况 | 打磨
磁化方法 | 连续湿法
磁化时间 | 1~3S
检验标准 | GB/T 26951-2011
验收标准 | GB/T 26952-2011 2X级
灵敏度试片 | A1 30/100标准试片
观察环境 | 检测表面>1000Lx

## 磁粉原始记录
构件名称 | 焊缝类型 | 焊缝名称 | 焊缝编号 | 检测部位(m) | 检测总长度(m) | 检测日期 | 结论 | 缺陷编号 | 缺陷性质 | X(mm) | 缺陷尺寸(mm) | 复探日期
6-GA11 | 角焊缝 | 隔板与上翼缘板角接焊缝 | 6-GA11-J1 | (0~1)*2 | 2 | 2024.10.14 | 合格
6-GA11 | 角焊缝 | 隔板与腹板角接焊缝 | 6-GA11-J2 | 0~1.51 | 1.51 | 2024.10.14 | 合格
6-GA11 | 角焊缝 | 隔板与腹板角接焊缝 | 6-GA11-J3 | 0~1.56 | 1.56 | 2024.10.14 | 合格
6-GA11 | 角焊缝 | 隔板与底板角接焊缝 | 6-GA11-J4 | 0~2.14 | 2.14 | 2024.10.14 | 合格
6-GA11 | 角焊缝 | 隔板与上翼缘板角接焊缝 | 6-GA11-J5 | (0~1)*2 | 2 | 2024.10.14 | 合格
6-GA11 | 角焊缝 | 隔板与腹板角接焊缝 | 6-GA11-J6 | 0~1.55 | 1.55 | 2024.10.14 | 合格
6-GA11 | 角焊缝 | 隔板与腹板角接焊缝 | 6-GA11-J7 | 0~1.6 | 1.6 | 2024.10.14 | 合格
6-GA11 | 角焊缝 | 隔板与底板角接焊缝 | 6-GA11-J8 | (0~1)*2 | 2 | 2024.10.14 | 合格
6-GA11 | 角焊缝 | 隔板与上翼缘板角接焊缝 | 6-GA11-J9 | (0~1)*2 | 2 | 2024.10.14 | 合格
6-GA11 | 角焊缝 | 隔板与腹板角接焊缝 | 6-GA11-J10 | 0~2.38 | 2.38 | 2024.10.14 | 合格
6-GA11 | 角焊缝 | 隔板与腹板角接焊缝 | 6-GA11-J11 | 0~2.43 | 2.43 | 2024.10.14 | 合格
6-GA11 | 角焊缝 | 隔板与底板角接焊缝 | 6-GA11-J12 | 0~1.91 | 1.91 | 2024.10.14 | 合格
6-GA11 | 角焊缝 | 隔板与上翼缘板角接焊缝 | 6-GA11-J13 | (0~1)*2 | 2 | 2024.10.14 | 合格
6-GA11 | 角焊缝 | 隔板与腹板角接焊缝 | 6-GA11-J14 | 0~2.38 | 2.38 | 2024.10.14 | 合格
6-GA11 | 角焊缝 | 隔板与腹板角接焊缝 | 6-GA11-J15 | 0~2.43 | 2.43 | 2024.10.14 | 合格
6-GA11 | 角焊缝 | 隔板与底板角接焊缝 | 6-GA11-J16 | 0~1.91 | 1.91 | 2024.10.14 | 合格
6-GA11 | 角焊缝 | 隔板与上翼缘板角接焊缝 | 6-GA11-J17 | (0~1)*2 | 2 | 2024.10.14 | 合格
6-GA11 | 角焊缝 | 隔板与腹板角接焊缝 | 6-GA11-J18 | 0~2.38 | 2.38 | 2024.10.14 | 不合格 | F1 | P | 600 | 130
6-GA11 | 角焊缝 | 隔板与腹板角接焊缝 | 6-GA11-J19 | 0~2.43 | 2.43 | 2024.10.14 | 合格
6-GA11 | 角焊缝 | 隔板与底板角接焊缝 | 6-GA11-J20 | 0~1.91 | 1.91 | 2024.10.14 | 合格
6-GA11 | 角焊缝 | 隔板与上翼缘板角接焊缝 | 6-GA11-J21 | (0~1)*2 | 2 | 2024.10.14 | 合格
6-GA11 | 角焊缝 | 隔板与腹板角接焊缝 | 6-GA11-J22 | 0~2.38 | 2.38 | 2024.10.14 | 合格
6-GA11 | 角焊缝 | 隔板与腹板角接焊缝 | 6-GA11-J23 | 0~2.43 | 2.43 | 2024.10.14 | 合格
6-GA11 | 角焊缝 | 隔板与底板角接焊缝 | 6-GA11-J24 | 0~1.91 | 1.91 | 2024.10.14 | 合格
6-GA12 | 角焊缝 | 隔板与上翼缘板角接焊缝 | 6-GA12-J1 | (0~1)*2 | 2 | 2024.10.14 | 合格
6-GA12 | 角焊缝 | 隔板与腹板角接焊缝 | 6-GA12-J2 | 0~2.38 | 2.38 | 2024.10.14 | 合格
6-GA12 | 角焊缝 | 隔板与腹板角接焊缝 | 6-GA12-J3 | 0~2.43 | 2.43 | 2024.10.14 | 合格
6-GA12 | 角焊缝 | 隔板与底板角接焊缝 | 6-GA12-J4 | 0~1.91 | 1.91 | 2024.10.14 | 合格
6-GA12 | 角焊缝 | 隔板与上翼缘板角接焊缝 | 6-GA12-J5 | (0~1)*2 | 2 | 2024.10.14 | 合格
6-GA12 | 角焊缝 | 隔板与腹板角接焊缝 | 6-GA12-J6 | 0~2.38 | 2.38 | 2024.10.14 | 合格
6-GA12 | 角焊缝 | 隔板与腹板角接焊缝 | 6-GA12-J7 | 0~2.43 | 2.43 | 2024.10.14 | 合格
6-GA12 | 角焊缝 | 隔板与底板角接焊缝 | 6-GA12-J8 | 0~1.91 | 1.91 | 2024.10.14 | 合格
6-GA12 | 角焊缝 | 隔板与上翼缘板角接焊缝 | 6-GA12-J9 | (0~1)*2 | 2 | 2024.10.14 | 合格
6-GA12 | 角焊缝 | 隔板与腹板角接焊缝 | 6-GA12-J10 | 0~2.38 | 2.38 | 2024.10.14 | 合格
6-GA12 | 角焊缝 | 隔板与腹板角接焊缝 | 6-GA12-J11 | 0~2.43 | 2.43 | 2024.10.14 | 合格
6-GA12 | 角焊缝 | 隔板与底板角接焊缝 | 6-GA12-J12 | 0~1.91 | 1.91 | 2024.10.14 | 合格
6-GA12 | 角焊缝 | 隔板与上翼缘板角接焊缝 | 6-GA12-J13 | (0~1)*2 | 2 | 2024.10.14 | 合格
6-GA12 | 角焊缝 | 隔板与腹板角接焊缝 | 6-GA12-J14 | 0~2.38 | 2.38 | 2024.10.14 | 合格
6-GA12 | 角焊缝 | 隔板与腹板角接焊缝 | 6-GA12-J15 | 0~2.43 | 2.43 | 2024.10.14 | 合格
6-GA12 | 角焊缝 | 隔板与底板角接焊缝 | 6-GA12-J16 | 0~1.91 | 1.91 | 2024.10.14 | 合格
6-GA12 | 角焊缝 | 隔板与上翼缘板角接焊缝 | 6-GA12-J17 | (0~1)*2 | 2 | 2024.10.14 | 合格
6-GA12 | 角焊缝 | 隔板与腹板角接焊缝 | 6-GA12-J18 | 0~2.38 | 2.38 | 2024.10.14 | 合格
6-GA12 | 角焊缝 | 隔板与腹板角接焊缝 | 6-GA12-J19 | 0~2.43 | 2.43 | 2024.10.14 | 合格
6-GA12 | 角焊缝 | 隔板与底板角接焊缝 | 6-GA12-J20 | 0~1.91 | 1.91 | 2024.10.14 | 合格
6-GA13 | 角焊缝 | 隔板与上翼缘板角接焊缝 | 6-GA13-J1 | (0~1)*2 | 2 | 2024.10.14 | 合格
6-GA13 | 角焊缝 | 隔板与腹板角接焊缝 | 6-GA13-J2 | 0~2.38 | 2.38 | 2024.10.14 | 合格
6-GA13 | 角焊缝 | 隔板与腹板角接焊缝 | 6-GA13-J3 | 0~2.43 | 2.43 | 2024.10.14 | 合格
6-GA13 | 角焊缝 | 隔板与底板角接焊缝 | 6-GA13-J4 | 0~1.91 | 1.91 | 2024.10.14 | 合格
6-GA13 | 角焊缝 | 隔板与上翼缘板角接焊缝 | 6-GA13-J5 | (0~1)*2 | 2 | 2024.10.14 | 合格
6-GA13 | 角焊缝 | 隔板与腹板角接焊缝 | 6-GA13-J6 | 0~2.38 | 2.38 | 2024.10.14 | 合格
6-GA13 | 角焊缝 | 隔板与腹板角接焊缝 | 6-GA13-J7 | 0~2.43 | 2.43 | 2024.10.14 | 合格
6-GA13 | 角焊缝 | 隔板与底板角接焊缝 | 6-GA13-J8 | 0~1.91 | 1.91 | 2024.10.14 | 合格
6-GA13 | 角焊缝 | 隔板与上翼缘板角接焊缝 | 6-GA13-J9 | (0~1)*2 | 2 | 2024.10.14 | 合格
6-GA13 | 角焊缝 | 隔板与腹板角接焊缝 | 6-GA13-J10 | 0~2.38 | 2.38 | 2024.10.14 | 合格
6-GA13 | 角焊缝 | 隔板与腹板角接焊缝 | 6-GA13-J11 | 0~2.43 | 2.43 | 2024.10.14 | 合格
6-GA13 | 角焊缝 | 隔板与底板角接焊缝 | 6-GA13-J12 | 0~1.91 | 1.91 | 2024.10.14 | 合格
6-GA13 | 角焊缝 | 隔板与上翼缘板角接焊缝 | 6-GA13-J13 | (0~1)*2 | 2 | 2024.10.14 | 合格
6-GA13 | 角焊缝 | 隔板与腹板角接焊缝 | 6-GA13-J14 | 0~1.55 | 1.55 | 2024.10.14 | 合格
6-GA13 | 角焊缝 | 隔板与腹板角接焊缝 | 6-GA13-J15 | 0~1.61 | 1.61 | 2024.10.14 | 合格
6-GA13 | 角焊缝 | 隔板与底板角接焊缝 | 6-GA13-J16 | (0~1)*2 | 2 | 2024.10.14 | 合格
6-GA13 | 角焊缝 | 隔板与上翼缘板角接焊缝 | 6-GA13-J17 | (0~1)*2 | 2 | 2024.10.14 | 合格
6-GA13 | 角焊缝 | 隔板与腹板角接焊缝 | 6-GA13-J18 | 0~1.51 | 1.51 | 2024.10.14 | 合格
6-GA13 | 角焊缝 | 隔板与腹板角接焊缝 | 6-GA13-J19 | 0~1.56 | 1.56 | 2024.10.14 | 合格
6-GA13 | 角焊缝 | 隔板与底板角接焊缝 | 6-GA13-J20 | 0~2.14 | 2.14 | 2024.10.14 | 合格
6-GA21 | 角焊缝 | 隔板与上翼缘板角接焊缝 | 6-GA21-J1 | (0~1)*2 | 2 | 2024.10.15 | 合格
6-GA21 | 角焊缝 | 隔板与腹板角接焊缝 | 6-GA21-J2 | 0~1.51 | 1.51 | 2024.10.15 | 合格
6-GA21 | 角焊缝 | 隔板与腹板角接焊缝 | 6-GA21-J3 | 0~1.56 | 1.56 | 2024.10.15 | 合格
6-GA21 | 角焊缝 | 隔板与底板角接焊缝 | 6-GA21-J4 | 0~2.14 | 2.14 | 2024.10.15 | 合格
6-GA21 | 角焊缝 | 隔板与上翼缘板角接焊缝 | 6-GA21-J5 | (0~1)*2 | 2 | 2024.10.15 | 合格
6-GA21 | 角焊缝 | 隔板与腹板角接焊缝 | 6-GA21-J6 | 0~1.55 | 1.55 | 2024.10.15 | 合格
6-GA21 | 角焊缝 | 隔板与腹板角接焊缝 | 6-GA21-J7 | 0~1.6 | 1.6 | 2024.10.15 | 合格
6-GA21 | 角焊缝 | 隔板与底板角接焊缝 | 6-GA21-J8 | (0~1)*2 | 2 | 2024.10.15 | 合格
6-GA21 | 角焊缝 | 隔板与上翼缘板角接焊缝 | 6-GA21-J9 | (0~1)*2 | 2 | 2024.10.15 | 合格
6-GA21 | 角焊缝 | 隔板与腹板角接焊缝 | 6-GA21-J10 | 0~2.38 | 2.38 | 2024.10.15 | 合格
6-GA21 | 角焊缝 | 隔板与腹板角接焊缝 | 6-GA21-J11 | 0~2.43 | 2.43 | 2024.10.15 | 合格
6-GA21 | 角焊缝 | 隔板与底板角接焊缝 | 6-GA21-J12 | 0~1.91 | 1.91 | 2024.10.15 | 合格
6-GA21 | 角焊缝 | 隔板与上翼缘板角接焊缝 | 6-GA21-J13 | (0~1)*2 | 2 | 2024.10.15 | 合格
6-GA21 | 角焊缝 | 隔板与腹板角接焊缝 | 6-GA21-J14 | 0~2.38 | 2.38 | 2024.10.15 | 合格
6-GA21 | 角焊缝 | 隔板与腹板角接焊缝 | 6-GA21-J15 | 0~2.43 | 2.43 | 2024.10.15 | 合格
6-GA21 | 角焊缝 | 隔板与底板角接焊缝 | 6-GA21-J16 | 0~1.91 | 1.91 | 2024.10.15 | 合格
6-GA21 | 角焊缝 | 隔板与上翼缘板角接焊缝 | 6-GA21-J17 | (0~1)*2 | 2 | 2024.10.15 | 合格
6-GA21 | 角焊缝 | 隔板与腹板角接焊缝 | 6-GA21-J18 | 0~2.38 | 2.38 | 2024.10.15 | 合格
6-GA21 | 角焊缝 | 隔板与腹板角接焊缝 | 6-GA21-J19 | 0~2.43 | 2.43 | 2024.10.15 | 合格
6-GA21 | 角焊缝 | 隔板与底板角接焊缝 | 6-GA21-J20 | 0~1.91 | 1.91 | 2024.10.15 | 合格
6-GA21 | 角焊缝 | 隔板与上翼缘板角接焊缝 | 6-GA21-J21 | (0~1)*2 | 2 | 2024.10.15 | 合格
6-GA21 | 角焊缝 | 隔板与腹板角接焊缝 | 6-GA21-J22 | 0~2.38 | 2.38 | 2024.10.15 | 合格
6-GA21 | 角焊缝 | 隔板与腹板角接焊缝 | 6-GA21-J23 | 0~2.43 | 2.43 | 2024.10.15 | 合格
6-GA21 | 角焊缝 | 隔板与底板角接焊缝 | 6-GA21-J24 | 0~1.91 | 1.91 | 2024.10.15 | 合格
6-GA22 | 角焊缝 | 隔板与上翼缘板角接焊缝 | 6-GA22-J1 | (0~1)*2 | 2 | 2024.10.15 | 合格
6-GA22 | 角焊缝 | 隔板与腹板角接焊缝 | 6-GA22-J2 | 0~2.38 | 2.38 | 2024.10.15 | 合格
6-GA22 | 角焊缝 | 隔板与腹板角接焊缝 | 6-GA22-J3 | 0~2.43 | 2.43 | 2024.10.15 | 合格
6-GA22 | 角焊缝 | 隔板与底板角接焊缝 | 6-GA22-J4 | 0~1.91 | 1.91 | 2024.10.15 | 合格
6-GA22 | 角焊缝 | 隔板与上翼缘板角接焊缝 | 6-GA22-J5 | (0~1)*2 | 2 | 2024.10.15 | 合格
6-GA22 | 角焊缝 | 隔板与腹板角接焊缝 | 6-GA22-J6 | 0~2.38 | 2.38 | 2024.10.15 | 合格
6-GA22 | 角焊缝 | 隔板与腹板角接焊缝 | 6-GA22-J7 | 0~2.43 | 2.43 | 2024.10.15 | 合格
6-GA22 | 角焊缝 | 隔板与底板角接焊缝 | 6-GA22-J8 | 0~1.91 | 1.91 | 2024.10.15 | 合格
6-GA22 | 角焊缝 | 隔板与上翼缘板角接焊缝 | 6-GA22-J9 | (0~1)*2 | 2 | 2024.10.15 | 合格
6-GA22 | 角焊缝 | 隔板与腹板角接焊缝 | 6-GA22-J10 | 0~2.38 | 2.38 | 2024.10.15 | 合格
6-GA22 | 角焊缝 | 隔板与腹板角接焊缝 | 6-GA22-J11 | 0~2.43 | 2.43 | 2024.10.15 | 合格
6-GA22 | 角焊缝 | 隔板与底板角接焊缝 | 6-GA22-J12 | 0~1.91 | 1.91 | 2024.10.15 | 合格
6-GA22 | 角焊缝 | 隔板与上翼缘板角接焊缝 | 6-GA22-J13 | (0~1)*2 | 2 | 2024.10.15 | 合格
6-GA22 | 角焊缝 | 隔板与腹板角接焊缝 | 6-GA22-J14 | 0~2.38 | 2.38 | 2024.10.15 | 合格
6-GA22 | 角焊缝 | 隔板与腹板角接焊缝 | 6-GA22-J15 | 0~2.43 | 2.43 | 2024.10.15 | 合格
6-GA22 | 角焊缝 | 隔板与底板角接焊缝 | 6-GA22-J16 | 0~1.91 | 1.91 | 2024.10.15 | 合格
6-GA22 | 角焊缝 | 隔板与上翼缘板角接焊缝 | 6-GA22-J17 | (0~1)*2 | 2 | 2024.10.15 | 合格
6-GA22 | 角焊缝 | 隔板与腹板角接焊缝 | 6-GA22-J18 | 0~2.38 | 2.38 | 2024.10.15 | 合格
6-GA22 | 角焊缝 | 隔板与腹板角接焊缝 | 6-GA22-J19 | 0~2.43 | 2.43 | 2024.10.15 | 合格
6-GA22 | 角焊缝 | 隔板与底板角接焊缝 | 6-GA22-J20 | 0~1.91 | 1.91 | 2024.10.15 | 合格
6-GA23 | 角焊缝 | 隔板与上翼缘板角接焊缝 | 6-GA23-J1 | (0~1)*2 | 2 | 2024.10.15 | 合格
6-GA23 | 角焊缝 | 隔板与腹板角接焊缝 | 6-GA23-J2 | 0~2.38 | 2.38 | 2024.10.15 | 合格
6-GA23 | 角焊缝 | 隔板与腹板角接焊缝 | 6-GA23-J3 | 0~2.43 | 2.43 | 2024.10.15 | 合格
6-GA23 | 角焊缝 | 隔板与底板角接焊缝 | 6-GA23-J4 | 0~1.91 | 1.91 | 2024.10.15 | 合格
6-GA23 | 角焊缝 | 隔板与上翼缘板角接焊缝 | 6-GA23-J5 | (0~1)*2 | 2 | 2024.10.15 | 合格
6-GA23 | 角焊缝 | 隔板与腹板角接焊缝 | 6-GA23-J6 | 0~2.38 | 2.38 | 2024.10.15 | 合格
6-GA23 | 角焊缝 | 隔板与腹板角接焊缝 | 6-GA23-J7 | 0~2.43 | 2.43 | 2024.10.15 | 合格
6-GA23 | 角焊缝 | 隔板与底板角接焊缝 | 6-GA23-J8 | 0~1.91 | 1.91 | 2024.10.15 | 合格
6-GA23 | 角焊缝 | 隔板与上翼缘板角接焊缝 | 6-GA23-J9 | (0~1)*2 | 2 | 2024.10.15 | 合格
6-GA23 | 角焊缝 | 隔板与腹板角接焊缝 | 6-GA23-J10 | 0~2.38 | 2.38 | 2024.10.15 | 合格
6-GA23 | 角焊缝 | 隔板与腹板角接焊缝 | 6-GA23-J11 | 0~2.43 | 2.43 | 2024.10.15 | 合格
6-GA23 | 角焊缝 | 隔板与底板角接焊缝 | 6-GA23-J12 | 0~1.91 | 1.91 | 2024.10.15 | 合格
6-GA23 | 角焊缝 | 隔板与上翼缘板角接焊缝 | 6-GA23-J13 | (0~1)*2 | 2 | 2024.10.15 | 合格
6-GA23 | 角焊缝 | 隔板与腹板角接焊缝 | 6-GA23-J14 | 0~1.55 | 1.55 | 2024.10.15 | 合格
6-GA23 | 角焊缝 | 隔板与腹板角接焊缝 | 6-GA23-J15 | 0~1.61 | 1.61 | 2024.10.15 | 合格
6-GA23 | 角焊缝 | 隔板与底板角接焊缝 | 6-GA23-J16 | (0~1)*2 | 2 | 2024.10.15 | 合格
6-GA23 | 角焊缝 | 隔板与上翼缘板角接焊缝 | 6-GA23-J17 | (0~1)*2 | 2 | 2024.10.15 | 合格
6-GA23 | 角焊缝 | 隔板与腹板角接焊缝 | 6-GA23-J18 | 0~1.51 | 1.51 | 2024.10.15 | 合格
6-GA23 | 角焊缝 | 隔板与腹板角接焊缝 | 6-GA23-J19 | 0~1.56 | 1.56 | 2024.10.15 | 合格
6-GA23 | 角焊缝 | 隔板与底板角接焊缝 | 6-GA23-J20 | 0~2.14 | 2.14 | 2024.10.15 | 合格
6-GA31 | 角焊缝 | 隔板与上翼缘板角接焊缝 | 6-GA31-J1 | (0~1)*2 | 2 | 2024.10.16 | 合格
6-GA31 | 角焊缝 | 隔板与腹板角接焊缝 | 6-GA31-J2 | 0~1.51 | 1.51 | 2024.10.16 | 合格
6-GA31 | 角焊缝 | 隔板与腹板角接焊缝 | 6-GA31-J3 | 0~1.56 | 1.56 | 2024.10.16 | 合格
6-GA31 | 角焊缝 | 隔板与底板角接焊缝 | 6-GA31-J4 | 0~2.14 | 2.14 | 2024.10.16 | 合格
6-GA31 | 角焊缝 | 隔板与上翼缘板角接焊缝 | 6-GA31-J5 | (0~1)*2 | 2 | 2024.10.16 | 合格
6-GA31 | 角焊缝 | 隔板与腹板角接焊缝 | 6-GA31-J6 | 0~1.55 | 1.55 | 2024.10.16 | 合格
6-GA31 | 角焊缝 | 隔板与腹板角接焊缝 | 6-GA31-J7 | 0~1.6 | 1.6 | 2024.10.16 | 合格
6-GA31 | 角焊缝 | 隔板与底板角接焊缝 | 6-GA31-J8 | (0~1)*2 | 2 | 2024.10.16 | 合格
6-GA31 | 角焊缝 | 隔板与上翼缘板角接焊缝 | 6-GA31-J9 | (0~1)*2 | 2 | 2024.10.16 | 合格
6-GA31 | 角焊缝 | 隔板与腹板角接焊缝 | 6-GA31-J10 | 0~2.38 | 2.38 | 2024.10.16 | 合格
6-GA31 | 角焊缝 | 隔板与腹板角接焊缝 | 6-GA31-J11 | 0~2.43 | 2.43 | 2024.10.16 | 合格
6-GA31 | 角焊缝 | 隔板与底板角接焊缝 | 6-GA31-J12 | 0~1.91 | 1.91 | 2024.10.16 | 合格
6-GA31 | 角焊缝 | 隔板与上翼缘板角接焊缝 | 6-GA31-J13 | (0~1)*2 | 2 | 2024.10.16 | 合格
6-GA31 | 角焊缝 | 隔板与腹板角接焊缝 | 6-GA31-J14 | 0~2.38 | 2.38 | 2024.10.16 | 不合格 | F1 | P | 1500 | 180
6-GA31 | 角焊缝 | 隔板与腹板角接焊缝 | 6-GA31-J15 | 0~2.43 | 2.43 | 2024.10.16 | 合格
6-GA31 | 角焊缝 | 隔板与底板角接焊缝 | 6-GA31-J16 | 0~1.91 | 1.91 | 2024.10.16 | 合格
6-GA31 | 角焊缝 | 隔板与上翼缘板角接焊缝 | 6-GA31-J17 | (0~1)*2 | 2 | 2024.10.16 | 合格
6-GA31 | 角焊缝 | 隔板与腹板角接焊缝 | 6-GA31-J18 | 0~2.38 | 2.38 | 2024.10.16 | 合格
6-GA31 | 角焊缝 | 隔板与腹板角接焊缝 | 6-GA31-J19 | 0~2.43 | 2.43 | 2024.10.16 | 合格
6-GA31 | 角焊缝 | 隔板与底板角接焊缝 | 6-GA31-J20 | 0~1.91 | 1.91 | 2024.10.16 | 合格
6-GA31 | 角焊缝 | 隔板与上翼缘板角接焊缝 | 6-GA31-J21 | (0~1)*2 | 2 | 2024.10.16 | 合格
6-GA31 | 角焊缝 | 隔板与腹板角接焊缝 | 6-GA31-J22 | 0~2.38 | 2.38 | 2024.10.16 | 合格
6-GA31 | 角焊缝 | 隔板与腹板角接焊缝 | 6-GA31-J23 | 0~2.43 | 2.43 | 2024.10.16 | 合格
6-GA31 | 角焊缝 | 隔板与底板角接焊缝 | 6-GA31-J24 | 0~1.91 | 1.91 | 2024.10.16 | 合格
6-GA32 | 角焊缝 | 隔板与上翼缘板角接焊缝 | 6-GA32-J1 | (0~1)*2 | 2 | 2024.10.16 | 合格
6-GA32 | 角焊缝 | 隔板与腹板角接焊缝 | 6-GA32-J2 | 0~2.38 | 2.38 | 2024.10.16 | 合格
6-GA32 | 角焊缝 | 隔板与腹板角接焊缝 | 6-GA32-J3 | 0~2.43 | 2.43 | 2024.10.16 | 合格
6-GA32 | 角焊缝 | 隔板与底板角接焊缝 | 6-GA32-J4 | 0~1.91 | 1.91 | 2024.10.16 | 合格
6-GA32 | 角焊缝 | 隔板与上翼缘板角接焊缝 | 6-GA32-J5 | (0~1)*2 | 2 | 2024.10.16 | 合格
6-GA32 | 角焊缝 | 隔板与腹板角接焊缝 | 6-GA32-J6 | 0~2.38 | 2.38 | 2024.10.16 | 合格
6-GA32 | 角焊缝 | 隔板与腹板角接焊缝 | 6-GA32-J7 | 0~2.43 | 2.43 | 2024.10.16 | 合格
6-GA32 | 角焊缝 | 隔板与底板角接焊缝 | 6-GA32-J8 | 0~1.91 | 1.91 | 2024.10.16 | 合格
6-GA32 | 角焊缝 | 隔板与上翼缘板角接焊缝 | 6-GA32-J9 | (0~1)*2 | 2 | 2024.10.16 | 合格
6-GA32 | 角焊缝 | 隔板与腹板角接焊缝 | 6-GA32-J10 | 0~2.38 | 2.38 | 2024.10.16 | 合格
6-GA32 | 角焊缝 | 隔板与腹板角接焊缝 | 6-GA32-J11 | 0~2.43 | 2.43 | 2024.10.16 | 合格
6-GA32 | 角焊缝 | 隔板与底板角接焊缝 | 6-GA32-J12 | 0~1.91 | 1.91 | 2024.10.16 | 合格
6-GA32 | 角焊缝 | 隔板与上翼缘板角接焊缝 | 6-GA32-J13 | (0~1)*2 | 2 | 2024.10.16 | 合格
6-GA32 | 角焊缝 | 隔板与腹板角接焊缝 | 6-GA32-J14 | 0~2.38 | 2.38 | 2024.10.16 | 合格
6-GA32 | 角焊缝 | 隔板与腹板角接焊缝 | 6-GA32-J15 | 0~2.43 | 2.43 | 2024.10.16 | 合格
6-GA32 | 角焊缝 | 隔板与底板角接焊缝 | 6-GA32-J16 | 0~1.91 | 1.91 | 2024.10.16 | 合格
6-GA32 | 角焊缝 | 隔板与上翼缘板角接焊缝 | 6-GA32-J17 | (0~1)*2 | 2 | 2024.10.16 | 合格
6-GA32 | 角焊缝 | 隔板与腹板角接焊缝 | 6-GA32-J18 | 0~2.38 | 2.38 | 2024.10.16 | 合格
6-GA32 | 角焊缝 | 隔板与腹板角接焊缝 | 6-GA32-J19 | 0~2.43 | 2.43 | 2024.10.16 | 合格
6-GA32 | 角焊缝 | 隔板与底板角接焊缝 | 6-GA32-J20 | 0~1.91 | 1.91 | 2024.10.16 | 合格
6-GA33 | 角焊缝 | 隔板与上翼缘板角接焊缝 | 6-GA33-J1 | (0~1)*2 | 2 | 2024.10.16 | 合格
6-GA33 | 角焊缝 | 隔板与腹板角接焊缝 | 6-GA33-J2 | 0~2.38 | 2.38 | 2024.10.16 | 合格
6-GA33 | 角焊缝 | 隔板与腹板角接焊缝 | 6-GA33-J3 | 0~2.43 | 2.43 | 2024.10.16 | 合格
6-GA33 | 角焊缝 | 隔板与底板角接焊缝 | 6-GA33-J4 | 0~1.91 | 1.91 | 2024.10.16 | 合格
6-GA33 | 角焊缝 | 隔板与上翼缘板角接焊缝 | 6-GA33-J5 | (0~1)*2 | 2 | 2024.10.16 | 合格
6-GA33 | 角焊缝 | 隔板与腹板角接焊缝 | 6-GA33-J6 | 0~2.38 | 2.38 | 2024.10.16 | 合格
6-GA33 | 角焊缝 | 隔板与腹板角接焊缝 | 6-GA33-J7 | 0~2.43 | 2.43 | 2024.10.16 | 合格
6-GA33 | 角焊缝 | 隔板与底板角接焊缝 | 6-GA33-J8 | 0~1.91 | 1.91 | 2024.10.16 | 合格
6-GA33 | 角焊缝 | 隔板与上翼缘板角接焊缝 | 6-GA33-J9 | (0~1)*2 | 2 | 2024.10.16 | 合格
6-GA33 | 角焊缝 | 隔板与腹板角接焊缝 | 6-GA33-J10 | 0~2.38 | 2.38 | 2024.10.16 | 合格
6-GA33 | 角焊缝 | 隔板与腹板角接焊缝 | 6-GA33-J11 | 0~2.43 | 2.43 | 2024.10.16 | 合格
6-GA33 | 角焊缝 | 隔板与底板角接焊缝 | 6-GA33-J12 | 0~1.91 | 1.91 | 2024.10.16 | 合格
6-GA33 | 角焊缝 | 隔板与上翼缘板角接焊缝 | 6-GA33-J13 | (0~1)*2 | 2 | 2024.10.16 | 合格
6-GA33 | 角焊缝 | 隔板与腹板角接焊缝 | 6-GA33-J14 | 0~1.55 | 1.55 | 2024.10.16 | 合格
6-GA33 | 角焊缝 | 隔板与腹板角接焊缝 | 6-GA33-J15 | 0~1.61 | 1.61 | 2024.10.16 | 合格
6-GA33 | 角焊缝 | 隔板与底板角接焊缝 | 6-GA33-J16 | (0~1)*2 | 2 | 2024.10.16 | 合格
6-GA33 | 角焊缝 | 隔板与上翼缘板角接焊缝 | 6-GA33-J17 | (0~1)*2 | 2 | 2024.10.16 | 合格
6-GA33 | 角焊缝 | 隔板与腹板角接焊缝 | 6-GA33-J18 | 0~1.51 | 1.51 | 2024.10.16 | 合格
6-GA33 | 角焊缝 | 隔板与腹板角接焊缝 | 6-GA33-J19 | 0~1.56 | 1.56 | 2024.10.16 | 合格
6-GA33 | 角焊缝 | 隔板与底板角接焊缝 | 6-GA33-J20 | 0~2.14 | 2.14 | 2024.10.16 | 合格
6-GA41 | 角焊缝 | 隔板与上翼缘板角接焊缝 | 6-GA41-J1 | (0~1)*2 | 2 | 2024.10.17 | 合格
6-GA41 | 角焊缝 | 隔板与腹板角接焊缝 | 6-GA41-J2 | 0~1.51 | 1.51 | 2024.10.17 | 合格
6-GA41 | 角焊缝 | 隔板与腹板角接焊缝 | 6-GA41-J3 | 0~1.51 | 1.51 | 2024.10.17 | 合格
6-GA41 | 角焊缝 | 隔板与底板角接焊缝 | 6-GA41-J4 | 0~2.14 | 2.14 | 2024.10.17 | 合格
6-GA41 | 角焊缝 | 隔板与上翼缘板角接焊缝 | 6-GA41-J5 | (0~1)*2 | 2 | 2024.10.17 | 合格
6-GA41 | 角焊缝 | 隔板与腹板角接焊缝 | 6-GA41-J6 | 0~1.55 | 1.55 | 2024.10.17 | 合格
6-GA41 | 角焊缝 | 隔板与腹板角接焊缝 | 6-GA41-J7 | 0~1.55 | 1.55 | 2024.10.17 | 合格
6-GA41 | 角焊缝 | 隔板与底板角接焊缝 | 6-GA41-J8 | (0~1)*2 | 2 | 2024.10.17 | 合格
6-GA41 | 角焊缝 | 隔板与上翼缘板角接焊缝 | 6-GA41-J9 | (0~1)*2 | 2 | 2024.10.17 | 合格
6-GA41 | 角焊缝 | 隔板与腹板角接焊缝 | 6-GA41-J10 | 0~2.38 | 2.38 | 2024.10.17 | 合格
6-GA41 | 角焊缝 | 隔板与腹板角接焊缝 | 6-GA41-J11 | 0~2.38 | 2.38 | 2024.10.17 | 合格
6-GA41 | 角焊缝 | 隔板与底板角接焊缝 | 6-GA41-J12 | 0~1.91 | 1.91 | 2024.10.17 | 合格
6-GA41 | 角焊缝 | 隔板与上翼缘板角接焊缝 | 6-GA41-J13 | (0~1)*2 | 2 | 2024.10.17 | 合格
6-GA41 | 角焊缝 | 隔板与腹板角接焊缝 | 6-GA41-J14 | 0~2.38 | 2.38 | 2024.10.17 | 合格
6-GA41 | 角焊缝 | 隔板与腹板角接焊缝 | 6-GA41-J15 | 0~2.38 | 2.38 | 2024.10.17 | 合格
6-GA41 | 角焊缝 | 隔板与底板角接焊缝 | 6-GA41-J16 | 0~1.91 | 1.91 | 2024.10.17 | 合格
6-GA41 | 角焊缝 | 隔板与上翼缘板角接焊缝 | 6-GA41-J17 | (0~1)*2 | 2 | 2024.10.17 | 合格
6-GA41 | 角焊缝 | 隔板与腹板角接焊缝 | 6-GA41-J18 | 0~2.38 | 2.38 | 2024.10.17 | 合格
6-GA41 | 角焊缝 | 隔板与腹板角接焊缝 | 6-GA41-J19 | 0~2.38 | 2.38 | 2024.10.17 | 合格
6-GA41 | 角焊缝 | 隔板与底板角接焊缝 | 6-GA41-J20 | 0~1.91 | 1.91 | 2024.10.17 | 合格
6-GA41 | 角焊缝 | 隔板与上翼缘板角接焊缝 | 6-GA41-J21 | (0~1)*2 | 2 | 2024.10.17 | 合格
6-GA41 | 角焊缝 | 隔板与腹板角接焊缝 | 6-GA41-J22 | 0~2.38 | 2.38 | 2024.10.17 | 合格
6-GA41 | 角焊缝 | 隔板与腹板角接焊缝 | 6-GA41-J23 | 0~2.38 | 2.38 | 2024.10.17 | 合格
6-GA41 | 角焊缝 | 隔板与底板角接焊缝 | 6-GA41-J24 | 0~1.91 | 1.91 | 2024.10.17 | 合格
6-GA42 | 角焊缝 | 隔板与上翼缘板角接焊缝 | 6-GA42-J1 | (0~1)*2 | 2 | 2024.10.17 | 合格
6-GA42 | 角焊缝 | 隔板与腹板角接焊缝 | 6-GA42-J2 | 0~2.38 | 2.38 | 2024.10.17 | 合格
6-GA42 | 角焊缝 | 隔板与腹板角接焊缝 | 6-GA42-J3 | 0~2.38 | 2.38 | 2024.10.17 | 合格
6-GA42 | 角焊缝 | 隔板与底板角接焊缝 | 6-GA42-J4 | 0~1.91 | 1.91 | 2024.10.17 | 合格
6-GA42 | 角焊缝 | 隔板与上翼缘板角接焊缝 | 6-GA42-J5 | (0~1)*2 | 2 | 2024.10.17 | 合格
6-GA42 | 角焊缝 | 隔板与腹板角接焊缝 | 6-GA42-J6 | 0~2.38 | 2.38 | 2024.10.17 | 合格
6-GA42 | 角焊缝 | 隔板与腹板角接焊缝 | 6-GA42-J7 | 0~2.38 | 2.38 | 2024.10.17 | 合格
6-GA42 | 角焊缝 | 隔板与底板角接焊缝 | 6-GA42-J8 | 0~1.91 | 1.91 | 2024.10.17 | 合格
6-GA42 | 角焊缝 | 隔板与上翼缘板角接焊缝 | 6-GA42-J9 | (0~1)*2 | 2 | 2024.10.17 | 合格
6-GA42 | 角焊缝 | 隔板与腹板角接焊缝 | 6-GA42-J10 | 0~2.38 | 2.38 | 2024.10.17 | 合格
6-GA42 | 角焊缝 | 隔板与腹板角接焊缝 | 6-GA42-J11 | 0~2.38 | 2.38 | 2024.10.17 | 合格
6-GA42 | 角焊缝 | 隔板与底板角接焊缝 | 6-GA42-J12 | 0~1.91 | 1.91 | 2024.10.17 | 合格
6-GA42 | 角焊缝 | 隔板与上翼缘板角接焊缝 | 6-GA42-J13 | (0~1)*2 | 2 | 2024.10.17 | 合格
6-GA42 | 角焊缝 | 隔板与腹板角接焊缝 | 6-GA42-J14 | 0~2.38 | 2.38 | 2024.10.17 | 合格
6-GA42 | 角焊缝 | 隔板与腹板角接焊缝 | 6-GA42-J15 | 0~2.38 | 2.38 | 2024.10.17 | 合格
6-GA42 | 角焊缝 | 隔板与底板角接焊缝 | 6-GA42-J16 | 0~1.91 | 1.91 | 2024.10.17 | 合格
6-GA42 | 角焊缝 | 隔板与上翼缘板角接焊缝 | 6-GA42-J17 | (0~1)*2 | 2 | 2024.10.17 | 合格
6-GA42 | 角焊缝 | 隔板与腹板角接焊缝 | 6-GA42-J18 | 0~2.38 | 2.38 | 2024.10.17 | 合格
6-GA42 | 角焊缝 | 隔板与腹板角接焊缝 | 6-GA42-J19 | 0~2.38 | 2.38 | 2024.10.17 | 合格
6-GA42 | 角焊缝 | 隔板与底板角接焊缝 | 6-GA42-J20 | 0~1.91 | 1.91 | 2024.10.17 | 合格
6-GA43 | 角焊缝 | 隔板与上翼缘板角接焊缝 | 6-GA43-J1 | (0~1)*2 | 2 | 2024.10.17 | 合格
6-GA43 | 角焊缝 | 隔板与腹板角接焊缝 | 6-GA43-J2 | 0~2.38 | 2.38 | 2024.10.17 | 合格
6-GA43 | 角焊缝 | 隔板与腹板角接焊缝 | 6-GA43-J3 | 0~2.38 | 2.38 | 2024.10.17 | 合格
6-GA43 | 角焊缝 | 隔板与底板角接焊缝 | 6-GA43-J4 | 0~1.91 | 1.91 | 2024.10.17 | 合格
6-GA43 | 角焊缝 | 隔板与上翼缘板角接焊缝 | 6-GA43-J5 | (0~1)*2 | 2 | 2024.10.17 | 合格
6-GA43 | 角焊缝 | 隔板与腹板角接焊缝 | 6-GA43-J6 | 0~2.38 | 2.38 | 2024.10.17 | 合格
6-GA43 | 角焊缝 | 隔板与腹板角接焊缝 | 6-GA43-J7 | 0~2.38 | 2.38 | 2024.10.17 | 合格
6-GA43 | 角焊缝 | 隔板与底板角接焊缝 | 6-GA43-J8 | 0~1.91 | 1.91 | 2024.10.17 | 合格
6-GA43 | 角焊缝 | 隔板与上翼缘板角接焊缝 | 6-GA43-J9 | (0~1)*2 | 2 | 2024.10.17 | 合格
6-GA43 | 角焊缝 | 隔板与腹板角接焊缝 | 6-GA43-J10 | 0~2.38 | 2.38 | 2024.10.17 | 合格
6-GA43 | 角焊缝 | 隔板与腹板角接焊缝 | 6-GA43-J11 | 0~2.38 | 2.38 | 2024.10.17 | 合格
6-GA43 | 角焊缝 | 隔板与底板角接焊缝 | 6-GA43-J12 | 0~1.91 | 1.91 | 2024.10.17 | 合格
6-GA43 | 角焊缝 | 隔板与上翼缘板角接焊缝 | 6-GA43-J13 | (0~1)*2 | 2 | 2024.10.17 | 合格
6-GA43 | 角焊缝 | 隔板与腹板角接焊缝 | 6-GA43-J14 | 0~1.55 | 1.55 | 2024.10.17 | 合格
6-GA43 | 角焊缝 | 隔板与腹板角接焊缝 | 6-GA43-J15 | 0~1.55 | 1.55 | 2024.10.17 | 合格
6-GA43 | 角焊缝 | 隔板与底板角接焊缝 | 6-GA43-J16 | (0~1)*2 | 2 | 2024.10.17 | 合格
6-GA43 | 角焊缝 | 隔板与上翼缘板角接焊缝 | 6-GA43-J17 | (0~1)*2 | 2 | 2024.10.17 | 合格
6-GA43 | 角焊缝 | 隔板与腹板角接焊缝 | 6-GA43-J18 | 0~1.51 | 1.51 | 2024.10.17 | 合格
6-GA43 | 角焊缝 | 隔板与腹板角接焊缝 | 6-GA43-J19 | 0~1.51 | 1.51 | 2024.10.17 | 合格
6-GA43 | 角焊缝 | 隔板与底板角接焊缝 | 6-GA43-J20 | 0~2.14 | 2.14 | 2024.10.17 | 合格
6-GA51 | 角焊缝 | 隔板与上翼缘板角接焊缝 | 6-GA51-J1 | (0~1)*2 | 2 | 2024.10.18 | 合格
6-GA51 | 角焊缝 | 隔板与腹板角接焊缝 | 6-GA51-J2 | 0~1.56 | 1.56 | 2024.10.18 | 合格
6-GA51 | 角焊缝 | 隔板与腹板角接焊缝 | 6-GA51-J3 | 0~1.51 | 1.51 | 2024.10.18 | 合格
6-GA51 | 角焊缝 | 隔板与底板角接焊缝 | 6-GA51-J4 | 0~2.14 | 2.14 | 2024.10.18 | 合格
6-GA51 | 角焊缝 | 隔板与上翼缘板角接焊缝 | 6-GA51-J5 | (0~1)*2 | 2 | 2024.10.18 | 合格
6-GA51 | 角焊缝 | 隔板与腹板角接焊缝 | 6-GA51-J6 | 0~1.6 | 1.6 | 2024.10.18 | 合格
6-GA51 | 角焊缝 | 隔板与腹板角接焊缝 | 6-GA51-J7 | 0~1.55 | 1.55 | 2024.10.18 | 合格
6-GA51 | 角焊缝 | 隔板与底板角接焊缝 | 6-GA51-J8 | (0~1)*2 | 2 | 2024.10.18 | 合格
6-GA51 | 角焊缝 | 隔板与上翼缘板角接焊缝 | 6-GA51-J9 | (0~1)*2 | 2 | 2024.10.18 | 合格
6-GA51 | 角焊缝 | 隔板与腹板角接焊缝 | 6-GA51-J10 | 0~2.43 | 2.43 | 2024.10.18 | 合格
6-GA51 | 角焊缝 | 隔板与腹板角接焊缝 | 6-GA51-J11 | 0~2.38 | 2.38 | 2024.10.18 | 合格
6-GA51 | 角焊缝 | 隔板与底板角接焊缝 | 6-GA51-J12 | 0~1.91 | 1.91 | 2024.10.18 | 合格
6-GA51 | 角焊缝 | 隔板与上翼缘板角接焊缝 | 6-GA51-J13 | (0~1)*2 | 2 | 2024.10.18 | 合格
6-GA51 | 角焊缝 | 隔板与腹板角接焊缝 | 6-GA51-J14 | 0~2.43 | 2.43 | 2024.10.18 | 合格
6-GA51 | 角焊缝 | 隔板与腹板角接焊缝 | 6-GA51-J15 | 0~2.38 | 2.38 | 2024.10.18 | 合格
6-GA51 | 角焊缝 | 隔板与底板角接焊缝 | 6-GA51-J16 | 0~1.91 | 1.91 | 2024.10.18 | 合格
6-GA51 | 角焊缝 | 隔板与上翼缘板角接焊缝 | 6-GA51-J17 | (0~1)*2 | 2 | 2024.10.18 | 合格
6-GA51 | 角焊缝 | 隔板与腹板角接焊缝 | 6-GA51-J18 | 0~2.43 | 2.43 | 2024.10.18 | 合格
6-GA51 | 角焊缝 | 隔板与腹板角接焊缝 | 6-GA51-J19 | 0~2.38 | 2.38 | 2024.10.18 | 合格
6-GA51 | 角焊缝 | 隔板与底板角接焊缝 | 6-GA51-J20 | 0~1.91 | 1.91 | 2024.10.18 | 合格
6-GA51 | 角焊缝 | 隔板与上翼缘板角接焊缝 | 6-GA51-J21 | (0~1)*2 | 2 | 2024.10.18 | 合格
6-GA51 | 角焊缝 | 隔板与腹板角接焊缝 | 6-GA51-J22 | 0~2.43 | 2.43 | 2024.10.18 | 合格
6-GA51 | 角焊缝 | 隔板与腹板角接焊缝 | 6-GA51-J23 | 0~2.38 | 2.38 | 2024.10.18 | 合格
6-GA51 | 角焊缝 | 隔板与底板角接焊缝 | 6-GA51-J24 | 0~1.91 | 1.91 | 2024.10.18 | 合格
6-GA52 | 角焊缝 | 隔板与上翼缘板角接焊缝 | 6-GA52-J1 | (0~1)*2 | 2 | 2024.10.18 | 合格
6-GA52 | 角焊缝 | 隔板与腹板角接焊缝 | 6-GA52-J2 | 0~2.43 | 2.43 | 2024.10.18 | 合格
6-GA52 | 角焊缝 | 隔板与腹板角接焊缝 | 6-GA52-J3 | 0~2.38 | 2.38 | 2024.10.18 | 合格
6-GA52 | 角焊缝 | 隔板与底板角接焊缝 | 6-GA52-J4 | 0~1.91 | 1.91 | 2024.10.18 | 合格
6-GA52 | 角焊缝 | 隔板与上翼缘板角接焊缝 | 6-GA52-J5 | (0~1)*2 | 2 | 2024.10.18 | 合格
6-GA52 | 角焊缝 | 隔板与腹板角接焊缝 | 6-GA52-J6 | 0~2.43 | 2.43 | 2024.10.18 | 合格
6-GA52 | 角焊缝 | 隔板与腹板角接焊缝 | 6-GA52-J7 | 0~2.38 | 2.38 | 2024.10.18 | 合格
6-GA52 | 角焊缝 | 隔板与底板角接焊缝 | 6-GA52-J8 | 0~1.91 | 1.91 | 2024.10.18 | 合格
6-GA52 | 角焊缝 | 隔板与上翼缘板角接焊缝 | 6-GA52-J9 | (0~1)*2 | 2 | 2024.10.18 | 合格
6-GA52 | 角焊缝 | 隔板与腹板角接焊缝 | 6-GA52-J10 | 0~2.43 | 2.43 | 2024.10.18 | 合格
6-GA52 | 角焊缝 | 隔板与腹板角接焊缝 | 6-GA52-J11 | 0~2.38 | 2.38 | 2024.10.18 | 不合格 | F1 | P | 1900 | 200
6-GA52 | 角焊缝 | 隔板与底板角接焊缝 | 6-GA52-J12 | 0~1.91 | 1.91 | 2024.10.18 | 合格
6-GA52 | 角焊缝 | 隔板与上翼缘板角接焊缝 | 6-GA52-J13 | (0~1)*2 | 2 | 2024.10.18 | 合格
6-GA52 | 角焊缝 | 隔板与腹板角接焊缝 | 6-GA52-J14 | 0~2.43 | 2.43 | 2024.10.18 | 合格
6-GA52 | 角焊缝 | 隔板与腹板角接焊缝 | 6-GA52-J15 | 0~2.38 | 2.38 | 2024.10.18 | 合格
6-GA52 | 角焊缝 | 隔板与底板角接焊缝 | 6-GA52-J16 | 0~1.91 | 1.91 | 2024.10.18 | 合格
6-GA52 | 角焊缝 | 隔板与上翼缘板角接焊缝 | 6-GA52-J17 | (0~1)*2 | 2 | 2024.10.18 | 合格
6-GA52 | 角焊缝 | 隔板与腹板角接焊缝 | 6-GA52-J18 | 0~2.43 | 2.43 | 2024.10.18 | 合格
6-GA52 | 角焊缝 | 隔板与腹板角接焊缝 | 6-GA52-J19 | 0~2.38 | 2.38 | 2024.10.18 | 合格
6-GA52 | 角焊缝 | 隔板与底板角接焊缝 | 6-GA52-J20 | 0~1.91 | 1.91 | 2024.10.18 | 合格
6-GA53 | 角焊缝 | 隔板与上翼缘板角接焊缝 | 6-GA53-J1 | (0~1)*2 | 2 | 2024.10.18 | 合格
6-GA53 | 角焊缝 | 隔板与腹板角接焊缝 | 6-GA53-J2 | 0~2.43 | 2.43 | 2024.10.18 | 合格
6-GA53 | 角焊缝 | 隔板与腹板角接焊缝 | 6-GA53-J3 | 0~2.38 | 2.38 | 2024.10.18 | 合格
6-GA53 | 角焊缝 | 隔板与底板角接焊缝 | 6-GA53-J4 | 0~1.91 | 1.91 | 2024.10.18 | 合格
6-GA53 | 角焊缝 | 隔板与上翼缘板角接焊缝 | 6-GA53-J5 | (0~1)*2 | 2 | 2024.10.18 | 合格
6-GA53 | 角焊缝 | 隔板与腹板角接焊缝 | 6-GA53-J6 | 0~2.43 | 2.43 | 2024.10.18 | 合格
6-GA53 | 角焊缝 | 隔板与腹板角接焊缝 | 6-GA53-J7 | 0~2.38 | 2.38 | 2024.10.18 | 合格
6-GA53 | 角焊缝 | 隔板与底板角接焊缝 | 6-GA53-J8 | 0~1.91 | 1.91 | 2024.10.18 | 合格
6-GA53 | 角焊缝 | 隔板与上翼缘板角接焊缝 | 6-GA53-J9 | (0~1)*2 | 2 | 2024.10.18 | 合格
6-GA53 | 角焊缝 | 隔板与腹板角接焊缝 | 6-GA53-J10 | 0~2.43 | 2.43 | 2024.10.18 | 合格
6-GA53 | 角焊缝 | 隔板与腹板角接焊缝 | 6-GA53-J11 | 0~2.38 | 2.38 | 2024.10.18 | 合格
6-GA53 | 角焊缝 | 隔板与底板角接焊缝 | 6-GA53-J12 | 0~1.91 | 1.91 | 2024.10.18 | 合格
6-GA53 | 角焊缝 | 隔板与上翼缘板角接焊缝 | 6-GA53-J13 | (0~1)*2 | 2 | 2024.10.18 | 合格
6-GA53 | 角焊缝 | 隔板与腹板角接焊缝 | 6-GA53-J14 | 0~1.6 | 1.6 | 2024.10.18 | 合格
6-GA53 | 角焊缝 | 隔板与腹板角接焊缝 | 6-GA53-J15 | 0~1.55 | 1.55 | 2024.10.18 | 合格
6-GA53 | 角焊缝 | 隔板与底板角接焊缝 | 6-GA53-J16 | (0~1)*2 | 2 | 2024.10.18 | 合格
6-GA53 | 角焊缝 | 隔板与上翼缘板角接焊缝 | 6-GA53-J17 | (0~1)*2 | 2 | 2024.10.18 | 合格
6-GA53 | 角焊缝 | 隔板与腹板角接焊缝 | 6-GA53-J18 | 0~1.56 | 1.56 | 2024.10.18 | 合格
6-GA53 | 角焊缝 | 隔板与腹板角接焊缝 | 6-GA53-J19 | 0~1.51 | 1.51 | 2024.10.18 | 合格
6-GA53 | 角焊缝 | 隔板与底板角接焊缝 | 6-GA53-J20 | 0~2.14 | 2.14 | 2024.10.18 | 合格
6-GA61 | 角焊缝 | 隔板与上翼缘板角接焊缝 | 6-GA61-J1 | (0~1)*2 | 2 | 2024.10.19 | 合格
6-GA61 | 角焊缝 | 隔板与腹板角接焊缝 | 6-GA61-J2 | 0~1.56 | 1.56 | 2024.10.19 | 合格
6-GA61 | 角焊缝 | 隔板与腹板角接焊缝 | 6-GA61-J3 | 0~1.51 | 1.51 | 2024.10.19 | 合格
6-GA61 | 角焊缝 | 隔板与底板角接焊缝 | 6-GA61-J4 | 0~2.14 | 2.14 | 2024.10.19 | 合格
6-GA61 | 角焊缝 | 隔板与上翼缘板角接焊缝 | 6-GA61-J5 | (0~1)*2 | 2 | 2024.10.19 | 合格
6-GA61 | 角焊缝 | 隔板与腹板角接焊缝 | 6-GA61-J6 | 0~1.6 | 1.6 | 2024.10.19 | 合格
6-GA61 | 角焊缝 | 隔板与腹板角接焊缝 | 6-GA61-J7 | 0~1.55 | 1.55 | 2024.10.19 | 合格
6-GA61 | 角焊缝 | 隔板与底板角接焊缝 | 6-GA61-J8 | (0~1)*2 | 2 | 2024.10.19 | 合格
6-GA61 | 角焊缝 | 隔板与上翼缘板角接焊缝 | 6-GA61-J9 | (0~1)*2 | 2 | 2024.10.19 | 合格
6-GA61 | 角焊缝 | 隔板与腹板角接焊缝 | 6-GA61-J10 | 0~2.43 | 2.43 | 2024.10.19 | 合格
6-GA61 | 角焊缝 | 隔板与腹板角接焊缝 | 6-GA61-J11 | 0~2.38 | 2.38 | 2024.10.19 | 合格
6-GA61 | 角焊缝 | 隔板与底板角接焊缝 | 6-GA61-J12 | 0~1.91 | 1.91 | 2024.10.19 | 合格
6-GA61 | 角焊缝 | 隔板与上翼缘板角接焊缝 | 6-GA61-J13 | (0~1)*2 | 2 | 2024.10.19 | 合格
6-GA61 | 角焊缝 | 隔板与腹板角接焊缝 | 6-GA61-J14 | 0~2.43 | 2.43 | 2024.10.19 | 合格
6-GA61 | 角焊缝 | 隔板与腹板角接焊缝 | 6-GA61-J15 | 0~2.38 | 2.38 | 2024.10.19 | 合格
6-GA61 | 角焊缝 | 隔板与底板角接焊缝 | 6-GA61-J16 | 0~1.91 | 1.91 | 2024.10.19 | 合格
6-GA61 | 角焊缝 | 隔板与上翼缘板角接焊缝 | 6-GA61-J17 | (0~1)*2 | 2 | 2024.10.19 | 合格
6-GA61 | 角焊缝 | 隔板与腹板角接焊缝 | 6-GA61-J18 | 0~2.43 | 2.43 | 2024.10.19 | 合格
6-GA61 | 角焊缝 | 隔板与腹板角接焊缝 | 6-GA61-J19 | 0~2.38 | 2.38 | 2024.10.19 | 合格
6-GA61 | 角焊缝 | 隔板与底板角接焊缝 | 6-GA61-J20 | 0~1.91 | 1.91 | 2024.10.19 | 合格
6-GA61 | 角焊缝 | 隔板与上翼缘板角接焊缝 | 6-GA61-J21 | (0~1)*2 | 2 | 2024.10.19 | 合格
6-GA61 | 角焊缝 | 隔板与腹板角接焊缝 | 6-GA61-J22 | 0~2.43 | 2.43 | 2024.10.19 | 合格
6-GA61 | 角焊缝 | 隔板与腹板角接焊缝 | 6-GA61-J23 | 0~2.38 | 2.38 | 2024.10.19 | 合格
6-GA61 | 角焊缝 | 隔板与底板角接焊缝 | 6-GA61-J24 | 0~1.91 | 1.91 | 2024.10.19 | 合格
6-GA62 | 角焊缝 | 隔板与上翼缘板角接焊缝 | 6-GA62-J1 | (0~1)*2 | 2 | 2024.10.19 | 合格
6-GA62 | 角焊缝 | 隔板与腹板角接焊缝 | 6-GA62-J2 | 0~2.43 | 2.43 | 2024.10.19 | 合格
6-GA62 | 角焊缝 | 隔板与腹板角接焊缝 | 6-GA62-J3 | 0~2.38 | 2.38 | 2024.10.19 | 合格
6-GA62 | 角焊缝 | 隔板与底板角接焊缝 | 6-GA62-J4 | 0~1.91 | 1.91 | 2024.10.19 | 合格
6-GA62 | 角焊缝 | 隔板与上翼缘板角接焊缝 | 6-GA62-J5 | (0~1)*2 | 2 | 2024.10.19 | 合格
6-GA62 | 角焊缝 | 隔板与腹板角接焊缝 | 6-GA62-J6 | 0~2.43 | 2.43 | 2024.10.19 | 合格
6-GA62 | 角焊缝 | 隔板与腹板角接焊缝 | 6-GA62-J7 | 0~2.38 | 2.38 | 2024.10.19 | 合格
6-GA62 | 角焊缝 | 隔板与底板角接焊缝 | 6-GA62-J8 | 0~1.91 | 1.91 | 2024.10.19 | 合格
6-GA62 | 角焊缝 | 隔板与上翼缘板角接焊缝 | 6-GA62-J9 | (0~1)*2 | 2 | 2024.10.19 | 合格
6-GA62 | 角焊缝 | 隔板与腹板角接焊缝 | 6-GA62-J10 | 0~2.43 | 2.43 | 2024.10.19 | 合格
6-GA62 | 角焊缝 | 隔板与腹板角接焊缝 | 6-GA62-J11 | 0~2.38 | 2.38 | 2024.10.19 | 合格
6-GA62 | 角焊缝 | 隔板与底板角接焊缝 | 6-GA62-J12 | 0~1.91 | 1.91 | 2024.10.19 | 合格
6-GA62 | 角焊缝 | 隔板与上翼缘板角接焊缝 | 6-GA62-J13 | (0~1)*2 | 2 | 2024.10.19 | 合格
6-GA62 | 角焊缝 | 隔板与腹板角接焊缝 | 6-GA62-J14 | 0~2.43 | 2.43 | 2024.10.19 | 合格
6-GA62 | 角焊缝 | 隔板与腹板角接焊缝 | 6-GA62-J15 | 0~2.38 | 2.38 | 2024.10.19 | 合格
6-GA62 | 角焊缝 | 隔板与底板角接焊缝 | 6-GA62-J16 | 0~1.91 | 1.91 | 2024.10.19 | 合格
6-GA62 | 角焊缝 | 隔板与上翼缘板角接焊缝 | 6-GA62-J17 | (0~1)*2 | 2 | 2024.10.19 | 合格
6-GA62 | 角焊缝 | 隔板与腹板角接焊缝 | 6-GA62-J18 | 0~2.43 | 2.43 | 2024.10.19 | 合格
6-GA62 | 角焊缝 | 隔板与腹板角接焊缝 | 6-GA62-J19 | 0~2.38 | 2.38 | 2024.10.19 | 合格
6-GA62 | 角焊缝 | 隔板与底板角接焊缝 | 6-GA62-J20 | 0~1.91 | 1.91 | 2024.10.19 | 合格
6-GA63 | 角焊缝 | 隔板与上翼缘板角接焊缝 | 6-GA63-J1 | (0~1)*2 | 2 | 2024.10.19 | 合格
6-GA63 | 角焊缝 | 隔板与腹板角接焊缝 | 6-GA63-J2 | 0~2.43 | 2.43 | 2024.10.19 | 合格
6-GA63 | 角焊缝 | 隔板与腹板角接焊缝 | 6-GA63-J3 | 0~2.38 | 2.38 | 2024.10.19 | 合格
6-GA63 | 角焊缝 | 隔板与底板角接焊缝 | 6-GA63-J4 | 0~1.91 | 1.91 | 2024.10.19 | 合格
6-GA63 | 角焊缝 | 隔板与上翼缘板角接焊缝 | 6-GA63-J5 | (0~1)*2 | 2 | 2024.10.19 | 合格
6-GA63 | 角焊缝 | 隔板与腹板角接焊缝 | 6-GA63-J6 | 0~2.43 | 2.43 | 2024.10.19 | 合格
6-GA63 | 角焊缝 | 隔板与腹板角接焊缝 | 6-GA63-J7 | 0~2.38 | 2.38 | 2024.10.19 | 合格
6-GA63 | 角焊缝 | 隔板与底板角接焊缝 | 6-GA63-J8 | 0~1.91 | 1.91 | 2024.10.19 | 合格
6-GA63 | 角焊缝 | 隔板与上翼缘板角接焊缝 | 6-GA63-J9 | (0~1)*2 | 2 | 2024.10.19 | 合格
6-GA63 | 角焊缝 | 隔板与腹板角接焊缝 | 6-GA63-J10 | 0~2.43 | 2.43 | 2024.10.19 | 合格
6-GA63 | 角焊缝 | 隔板与腹板角接焊缝 | 6-GA63-J11 | 0~2.38 | 2.38 | 2024.10.19 | 合格
6-GA63 | 角焊缝 | 隔板与底板角接焊缝 | 6-GA63-J12 | 0~1.91 | 1.91 | 2024.10.19 | 合格
6-GA63 | 角焊缝 | 隔板与上翼缘板角接焊缝 | 6-GA63-J13 | (0~1)*2 | 2 | 2024.10.19 | 合格
6-GA63 | 角焊缝 | 隔板与腹板角接焊缝 | 6-GA63-J14 | 0~1.6 | 1.6 | 2024.10.19 | 合格
6-GA63 | 角焊缝 | 隔板与腹板角接焊缝 | 6-GA63-J15 | 0~1.55 | 1.55 | 2024.10.19 | 合格
6-GA63 | 角焊缝 | 隔板与底板角接焊缝 | 6-GA63-J16 | (0~1)*2 | 2 | 2024.10.19 | 合格
6-GA63 | 角焊缝 | 隔板与上翼缘板角接焊缝 | 6-GA63-J17 | (0~1)*2 | 2 | 2024.10.19 | 合格
6-GA63 | 角焊缝 | 隔板与腹板角接焊缝 | 6-GA63-J18 | 0~1.56 | 1.56 | 2024.10.19 | 合格
6-GA63 | 角焊缝 | 隔板与腹板角接焊缝 | 6-GA63-J19 | 0~1.51 | 1.51 | 2024.10.19 | 合格
6-GA63 | 角焊缝 | 隔板与底板角接焊缝 | 6-GA63-J20 | 0~2.14 | 2.14 | 2024.10.19 | 合格