## 磁粉总体信息
报告编号 | ZJC003-25-XC-MT-011
工程名称 | 312国道常州横林至湖塘东段工程G312-SG3标
委托单位 | 湖北辉创重型工程有限公司/江苏省交通工程集团有限公司
材质 | Q345qD
反差增强剂 | FA-5
检测时机 | 焊后24小时
磁悬液类型 | 黑色水悬液
检测比例 | 100%
仪器型号/编号 | 磁粉探伤仪 SZ-C04
施加方法 | 喷罐
磁化电流/提升力 | >45N
表面状况 | 打磨
磁化方法 | 连续湿法
磁化时间 | 1~3S
检验标准 | GB/T 26951-2011
验收标准 | GB/T 26952-2011 2X级
灵敏度试片 | A1 30/100标准试片
观察环境 | 检测表面>1000Lx

## 磁粉原始记录
构件名称 | 焊缝类型 | 焊缝名称 | 焊缝编号 | 检测部位(m) | 检测总长度(m) | 检测日期 | 结论 | 缺陷编号 | 缺陷性质 | X(mm) | 缺陷尺寸(mm) | 复探日期
E6 | 普通横隔板与腹板贴角焊缝 |  | E6-A-G1JF2 | (0~1.986)*1 | 1.986 | 2025.08.01 | 合格
E6 | 普通横隔板与腹板贴角焊缝 |  | E6-A-G2JF2 | (0~1.986)*1 | 1.986 | 2025.08.01 | 合格
E6 | 普通横隔板与腹板贴角焊缝 |  | E6-A-G3JF2 | (0~1.986)*1 | 1.986 | 2025.08.01 | 合格
E6 | 普通横隔板与腹板贴角焊缝 |  | E6-A-G4JF2 | (0~1.986)*1 | 1.986 | 2025.08.01 | 合格
E6 | 普通横隔板与腹板贴角焊缝 |  | E6-A-G5JF2 | (0~1.986)*1 | 1.986 | 2025.08.01 | 合格
E6 | 普通横隔板与腹板贴角焊缝 |  | E6-A-G6JF2 | (0~1.986)*1 | 1.986 | 2025.08.01 | 合格
E6 | 普通横隔板与腹板贴角焊缝 |  | E6-A-G7JF2 | (0~1.986)*1 | 1.986 | 2025.08.01 | 合格
E6 | 普通横隔板与腹板贴角焊缝 |  | E6-A-G8JF2 | (0~1.986)*1 | 1.986 | 2025.08.01 | 合格
E6 | 挑臂隔板与腹板贴角焊缝 |  | E6-A-G1JTZ | (0~1.035)*1 | 1.035 | 2025.08.01 | 合格
E6 | 挑臂隔板与腹板贴角焊缝 |  | E6-A-G2JTZ | (0~1.035)*1 | 1.035 | 2025.08.01 | 合格
E6 | 挑臂隔板与腹板贴角焊缝 |  | E6-A-G3JTZ | (0~1.035)*1 | 1.035 | 2025.08.01 | 合格
E6 | 挑臂隔板与腹板贴角焊缝 |  | E6-A-G4JTZ | (0~1.035)*1 | 1.035 | 2025.08.01 | 合格
E6 | 挑臂隔板与腹板贴角焊缝 |  | E6-A-G5JTZ | (0~1.035)*1 | 1.035 | 2025.08.01 | 合格
E6 | 挑臂隔板与腹板贴角焊缝 |  | E6-A-G6JTZ | (0~1.035)*1 | 1.035 | 2025.08.01 | 合格
E6 | 挑臂隔板与腹板贴角焊缝 |  | E6-A-G7JTZ | (0~1.035)*1 | 1.035 | 2025.08.01 | 合格
E6 | 挑臂隔板与腹板贴角焊缝 |  | E6-A-G8JTZ | (0~1.035)*1 | 1.035 | 2025.08.01 | 合格
E6 | 挑臂隔板与腹板贴角焊缝 |  | E6-A-G9JTZ | (0~1.035)*1 | 1.035 | 2025.08.01 | 合格
E6 | 挑臂隔板与腹板贴角焊缝 |  | E6-A-G10JTZ | (0~1.035)*1 | 1.035 | 2025.08.01 | 合格
E6 | 挑臂隔板与腹板贴角焊缝 |  | E6-A-G1JTY | (0~1.035)*1 | 1.035 | 2025.08.01 | 合格
E6 | 挑臂隔板与腹板贴角焊缝 |  | E6-A-G2JTY | (0~1.035)*1 | 1.035 | 2025.08.01 | 合格
E6 | 挑臂隔板与腹板贴角焊缝 |  | E6-A-G3JTY | (0~1.035)*1 | 1.035 | 2025.08.01 | 合格
E6 | 挑臂隔板与腹板贴角焊缝 |  | E6-A-G4JTY | (0~1.035)*1 | 1.035 | 2025.08.01 | 合格
E6 | 挑臂隔板与腹板贴角焊缝 |  | E6-A-G5JTY | (0~1.035)*1 | 1.035 | 2025.08.01 | 合格
E6 | 挑臂隔板与腹板贴角焊缝 |  | E6-A-G6JTY | (0~1.035)*1 | 1.035 | 2025.08.01 | 合格
E6 | 挑臂隔板与腹板贴角焊缝 |  | E6-A-G7JTY | (0~1.035)*1 | 1.035 | 2025.08.01 | 合格
E6 | 挑臂隔板与腹板贴角焊缝 |  | E6-A-G8JTY | (0~1.035)*1 | 1.035 | 2025.08.01 | 合格
E6 | 挑臂隔板与腹板贴角焊缝 |  | E6-A-G9JTY | (0~1.035)*1 | 1.035 | 2025.08.01 | 合格
E6 | 挑臂隔板与腹板贴角焊缝 |  | E6-A-G10JTY | (0~1.035)*1 | 1.035 | 2025.08.01 | 合格
E6 | 普通横隔板与腹板贴角焊缝 |  | E6-B-G1JF2 | (0~1.986)*1 | 1.986 | 2025.08.01 | 合格
E6 | 普通横隔板与腹板贴角焊缝 |  | E6-B-G2JF2 | (0~1.986)*1 | 1.986 | 2025.08.01 | 合格
E6 | 普通横隔板与腹板贴角焊缝 |  | E6-B-G3JF2 | (0~1.986)*1 | 1.986 | 2025.08.01 | 合格
E6 | 普通横隔板与腹板贴角焊缝 |  | E6-B-G4JF2 | (0~1.986)*1 | 1.986 | 2025.08.01 | 合格
E6 | 普通横隔板与腹板贴角焊缝 |  | E6-B-G5JF2 | (0~1.986)*1 | 1.986 | 2025.08.01 | 合格
E6 | 普通横隔板与腹板贴角焊缝 |  | E6-B-G6JF2 | (0~1.986)*1 | 1.986 | 2025.08.01 | 合格
E6 | 普通横隔板与腹板贴角焊缝 |  | E6-B-G7JF2 | (0~1.986)*1 | 1.986 | 2025.08.01 | 合格
E6 | 普通横隔板与腹板贴角焊缝 |  | E6-B-G8JF2 | (0~1.986)*1 | 1.986 | 2025.08.01 | 合格
E6 | 普通横隔板与腹板贴角焊缝 |  | E6-B-G9JF2 | (0~1.986)*1 | 1.986 | 2025.08.01 | 合格
E6 | 挑臂隔板与腹板贴角焊缝 |  | E6-B-G1JTZ | (0~1.035)*1 | 1.035 | 2025.08.01 | 合格
E6 | 挑臂隔板与腹板贴角焊缝 |  | E6-B-G2JTZ | (0~1.035)*1 | 1.035 | 2025.08.01 | 合格
E6 | 挑臂隔板与腹板贴角焊缝 |  | E6-B-G3JTZ | (0~1.035)*1 | 1.035 | 2025.08.01 | 合格
E6 | 挑臂隔板与腹板贴角焊缝 |  | E6-B-G4JTZ | (0~1.035)*1 | 1.035 | 2025.08.01 | 合格
E6 | 挑臂隔板与腹板贴角焊缝 |  | E6-B-G5JTZ | (0~1.035)*1 | 1.035 | 2025.08.01 | 合格
E6 | 挑臂隔板与腹板贴角焊缝 |  | E6-B-G6JTZ | (0~1.035)*1 | 1.035 | 2025.08.01 | 合格
E6 | 挑臂隔板与腹板贴角焊缝 |  | E6-B-G7JTZ | (0~1.035)*1 | 1.035 | 2025.08.01 | 合格
E6 | 挑臂隔板与腹板贴角焊缝 |  | E6-B-G8JTZ | (0~1.035)*1 | 1.035 | 2025.08.01 | 合格
E6 | 挑臂隔板与腹板贴角焊缝 |  | E6-B-G9JTZ | (0~1.035)*1 | 1.035 | 2025.08.01 | 合格
E6 | 挑臂隔板与腹板贴角焊缝 |  | E6-B-G10JTZ | (0~1.035)*1 | 1.035 | 2025.08.01 | 合格
E6 | 挑臂隔板与腹板贴角焊缝 |  | E6-B-G11JTZ | (0~1.035)*1 | 1.035 | 2025.08.01 | 合格
E6 | 挑臂隔板与腹板贴角焊缝 |  | E6-B-G12JTZ | (0~1.035)*1 | 1.035 | 2025.08.01 | 合格
E6 | 挑臂隔板与腹板贴角焊缝 |  | E6-B-G1JTY | (0~1.035)*1 | 1.035 | 2025.08.01 | 不合格 | F1 | P | 800 | 100
E6 | 挑臂隔板与腹板贴角焊缝 |  | E6-B-G2JTY | (0~1.035)*1 | 1.035 | 2025.08.01 | 合格
E6 | 挑臂隔板与腹板贴角焊缝 |  | E6-B-G3JTY | (0~1.035)*1 | 1.035 | 2025.08.01 | 合格
E6 | 挑臂隔板与腹板贴角焊缝 |  | E6-B-G4JTY | (0~1.035)*1 | 1.035 | 2025.08.01 | 合格
E6 | 挑臂隔板与腹板贴角焊缝 |  | E6-B-G5JTY | (0~1.035)*1 | 1.035 | 2025.08.01 | 合格
E6 | 挑臂隔板与腹板贴角焊缝 |  | E6-B-G6JTY | (0~1.035)*1 | 1.035 | 2025.08.01 | 合格
E6 | 挑臂隔板与腹板贴角焊缝 |  | E6-B-G7JTY | (0~1.035)*1 | 1.035 | 2025.08.01 | 合格
E6 | 挑臂隔板与腹板贴角焊缝 |  | E6-B-G8JTY | (0~1.035)*1 | 1.035 | 2025.08.01 | 合格
E6 | 挑臂隔板与腹板贴角焊缝 |  | E6-B-G9JTY | (0~1.035)*1 | 1.035 | 2025.08.01 | 合格
E6 | 挑臂隔板与腹板贴角焊缝 |  | E6-B-G10JTY | (0~1.035)*1 | 1.035 | 2025.08.01 | 合格
E6 | 挑臂隔板与腹板贴角焊缝 |  | E6-B-G11JTY | (0~1.035)*1 | 1.035 | 2025.08.01 | 合格
E6 | 挑臂隔板与腹板贴角焊缝 |  | E6-B-G12JTY | (0~1.035)*1 | 1.035 | 2025.08.01 | 合格
E6 | 普通横隔板与腹板贴角焊缝 |  | E6-C-G1JF2 | (0~1.986)*1 | 1.986 | 2025.08.01 | 合格
E6 | 普通横隔板与腹板贴角焊缝 |  | E6-C-G2JF2 | (0~1.986)*1 | 1.986 | 2025.08.01 | 合格
E6 | 普通横隔板与腹板贴角焊缝 |  | E6-C-G3JF2 | (0~1.986)*1 | 1.986 | 2025.08.01 | 合格
E6 | 普通横隔板与腹板贴角焊缝 |  | E6-C-G4JF2 | (0~1.986)*1 | 1.986 | 2025.08.01 | 合格
E6 | 普通横隔板与腹板贴角焊缝 |  | E6-C-G5JF2 | (0~1.986)*1 | 1.986 | 2025.08.01 | 合格
E6 | 普通横隔板与腹板贴角焊缝 |  | E6-C-G6JF2 | (0~1.986)*1 | 1.986 | 2025.08.01 | 合格
E6 | 普通横隔板与腹板贴角焊缝 |  | E6-C-G7JF2 | (0~1.986)*1 | 1.986 | 2025.08.01 | 合格
E6 | 普通横隔板与腹板贴角焊缝 |  | E6-C-G8JF2 | (0~1.986)*1 | 1.986 | 2025.08.01 | 合格
E6 | 普通横隔板与腹板贴角焊缝 |  | E6-C-G9JF2 | (0~1.986)*1 | 1.986 | 2025.08.01 | 合格
E6 | 挑臂隔板与腹板贴角焊缝 |  | E6-C-G1JTZ | (0~1.035)*1 | 1.035 | 2025.08.01 | 合格
E6 | 挑臂隔板与腹板贴角焊缝 |  | E6-C-G2JTZ | (0~1.035)*1 | 1.035 | 2025.08.01 | 合格
E6 | 挑臂隔板与腹板贴角焊缝 |  | E6-C-G3JTZ | (0~1.035)*1 | 1.035 | 2025.08.01 | 合格
E6 | 挑臂隔板与腹板贴角焊缝 |  | E6-C-G4JTZ | (0~1.035)*1 | 1.035 | 2025.08.01 | 合格
E6 | 挑臂隔板与腹板贴角焊缝 |  | E6-C-G5JTZ | (0~1.035)*1 | 1.035 | 2025.08.01 | 合格
E6 | 挑臂隔板与腹板贴角焊缝 |  | E6-C-G6JTZ | (0~1.035)*1 | 1.035 | 2025.08.01 | 合格
E6 | 挑臂隔板与腹板贴角焊缝 |  | E6-C-G7JTZ | (0~1.035)*1 | 1.035 | 2025.08.01 | 合格
E6 | 挑臂隔板与腹板贴角焊缝 |  | E6-C-G8JTZ | (0~1.035)*1 | 1.035 | 2025.08.01 | 合格
E6 | 挑臂隔板与腹板贴角焊缝 |  | E6-C-G9JTZ | (0~1.035)*1 | 1.035 | 2025.08.01 | 合格
E6 | 挑臂隔板与腹板贴角焊缝 |  | E6-C-G1JTY | (0~1.035)*1 | 1.035 | 2025.08.01 | 合格
E6 | 挑臂隔板与腹板贴角焊缝 |  | E6-C-G2JTY | (0~1.035)*1 | 1.035 | 2025.08.01 | 合格
E6 | 挑臂隔板与腹板贴角焊缝 |  | E6-C-G3JTY | (0~1.035)*1 | 1.035 | 2025.08.01 | 合格
E6 | 挑臂隔板与腹板贴角焊缝 |  | E6-C-G4JTY | (0~1.035)*1 | 1.035 | 2025.08.01 | 合格
E6 | 挑臂隔板与腹板贴角焊缝 |  | E6-C-G5JTY | (0~1.035)*1 | 1.035 | 2025.08.01 | 合格
E6 | 挑臂隔板与腹板贴角焊缝 |  | E6-C-G6JTY | (0~1.035)*1 | 1.035 | 2025.08.01 | 合格
E6 | 挑臂隔板与腹板贴角焊缝 |  | E6-C-G7JTY | (0~1.035)*1 | 1.035 | 2025.08.01 | 合格
E6 | 挑臂隔板与腹板贴角焊缝 |  | E6-C-G8JTY | (0~1.035)*1 | 1.035 | 2025.08.01 | 合格
E6 | 挑臂隔板与腹板贴角焊缝 |  | E6-C-G9JTY | (0~1.035)*1 | 1.035 | 2025.08.01 | 合格
E6 | 普通横隔板与腹板贴角焊缝 |  | E6-G-G1JF2 | (0~1.986)*1 | 1.986 | 2025.08.02 | 合格
E6 | 普通横隔板与腹板贴角焊缝 |  | E6-G-G2JF2 | (0~1.986)*1 | 1.986 | 2025.08.02 | 合格
E6 | 普通横隔板与腹板贴角焊缝 |  | E6-G-G3JF2 | (0~1.986)*1 | 1.986 | 2025.08.02 | 合格
E6 | 普通横隔板与腹板贴角焊缝 |  | E6-G-G4JF2 | (0~1.986)*1 | 1.986 | 2025.08.02 | 合格
E6 | 普通横隔板与腹板贴角焊缝 |  | E6-G-G5JF2 | (0~1.986)*1 | 1.986 | 2025.08.02 | 合格
E6 | 普通横隔板与腹板贴角焊缝 |  | E6-G-G6JF2 | (0~1.986)*1 | 1.986 | 2025.08.02 | 合格
E6 | 普通横隔板与腹板贴角焊缝 |  | E6-G-G7JF2 | (0~1.986)*1 | 1.986 | 2025.08.02 | 合格
E6 | 普通横隔板与腹板贴角焊缝 |  | E6-G-G8JF2 | (0~1.986)*1 | 1.986 | 2025.08.02 | 合格
E6 | 普通横隔板与腹板贴角焊缝 |  | E6-G-G9JF2 | (0~1.986)*1 | 1.986 | 2025.08.02 | 合格
E6 | 挑臂隔板与腹板贴角焊缝 |  | E6-G-G1JTZ | (0~1.035)*1 | 1.035 | 2025.08.02 | 合格
E6 | 挑臂隔板与腹板贴角焊缝 |  | E6-G-G2JTZ | (0~1.035)*1 | 1.035 | 2025.08.02 | 合格
E6 | 挑臂隔板与腹板贴角焊缝 |  | E6-G-G3JTZ | (0~1.035)*1 | 1.035 | 2025.08.02 | 合格
E6 | 挑臂隔板与腹板贴角焊缝 |  | E6-G-G4JTZ | (0~1.035)*1 | 1.035 | 2025.08.02 | 合格
E6 | 挑臂隔板与腹板贴角焊缝 |  | E6-G-G5JTZ | (0~1.035)*1 | 1.035 | 2025.08.02 | 合格
E6 | 挑臂隔板与腹板贴角焊缝 |  | E6-G-G6JTZ | (0~1.035)*1 | 1.035 | 2025.08.02 | 合格
E6 | 挑臂隔板与腹板贴角焊缝 |  | E6-G-G7JTZ | (0~1.035)*1 | 1.035 | 2025.08.02 | 合格
E6 | 挑臂隔板与腹板贴角焊缝 |  | E6-G-G8JTZ | (0~1.035)*1 | 1.035 | 2025.08.02 | 合格
E6 | 挑臂隔板与腹板贴角焊缝 |  | E6-G-G9JTZ | (0~1.035)*1 | 1.035 | 2025.08.02 | 合格
E6 | 挑臂隔板与腹板贴角焊缝 |  | E6-G-G10JTZ | (0~1.035)*1 | 1.035 | 2025.08.02 | 合格
E6 | 挑臂隔板与腹板贴角焊缝 |  | E6-G-G11JTZ | (0~1.035)*1 | 1.035 | 2025.08.02 | 合格
E6 | 挑臂隔板与腹板贴角焊缝 |  | E6-G-G12JTZ | (0~1.035)*1 | 1.035 | 2025.08.02 | 合格
E6 | 挑臂隔板与腹板贴角焊缝 |  | E6-G-G1JTY | (0~1.035)*1 | 1.035 | 2025.08.02 | 合格
E6 | 挑臂隔板与腹板贴角焊缝 |  | E6-G-G2JTY | (0~1.035)*1 | 1.035 | 2025.08.02 | 合格
E6 | 挑臂隔板与腹板贴角焊缝 |  | E6-G-G3JTY | (0~1.035)*1 | 1.035 | 2025.08.02 | 合格
E6 | 挑臂隔板与腹板贴角焊缝 |  | E6-G-G4JTY | (0~1.035)*1 | 1.035 | 2025.08.02 | 合格
E6 | 挑臂隔板与腹板贴角焊缝 |  | E6-G-G5JTY | (0~1.035)*1 | 1.035 | 2025.08.02 | 合格
E6 | 挑臂隔板与腹板贴角焊缝 |  | E6-G-G6JTY | (0~1.035)*1 | 1.035 | 2025.08.02 | 合格
E6 | 挑臂隔板与腹板贴角焊缝 |  | E6-G-G7JTY | (0~1.035)*1 | 1.035 | 2025.08.02 | 合格
E6 | 挑臂隔板与腹板贴角焊缝 |  | E6-G-G8JTY | (0~1.035)*1 | 1.035 | 2025.08.02 | 合格
E6 | 挑臂隔板与腹板贴角焊缝 |  | E6-G-G9JTY | (0~1.035)*1 | 1.035 | 2025.08.02 | 合格
E6 | 挑臂隔板与腹板贴角焊缝 |  | E6-G-G10JTY | (0~1.035)*1 | 1.035 | 2025.08.02 | 合格
E6 | 挑臂隔板与腹板贴角焊缝 |  | E6-G-G11JTY | (0~1.035)*1 | 1.035 | 2025.08.02 | 合格
E6 | 挑臂隔板与腹板贴角焊缝 |  | E6-G-G12JTY | (0~1.035)*1 | 1.035 | 2025.08.02 | 合格
E6 | 普通横隔板与腹板贴角焊缝 |  | E6-H-G1JF2 | (0~1.986)*1 | 1.986 | 2025.08.02 | 合格
E6 | 普通横隔板与腹板贴角焊缝 |  | E6-H-G2JF2 | (0~1.986)*1 | 1.986 | 2025.08.02 | 合格
E6 | 普通横隔板与腹板贴角焊缝 |  | E6-H-G3JF2 | (0~1.986)*1 | 1.986 | 2025.08.02 | 合格
E6 | 普通横隔板与腹板贴角焊缝 |  | E6-H-G4JF2 | (0~1.986)*1 | 1.986 | 2025.08.02 | 合格
E6 | 普通横隔板与腹板贴角焊缝 |  | E6-H-G5JF2 | (0~1.986)*1 | 1.986 | 2025.08.02 | 合格
E6 | 普通横隔板与腹板贴角焊缝 |  | E6-H-G6JF2 | (0~1.986)*1 | 1.986 | 2025.08.02 | 合格
E6 | 普通横隔板与腹板贴角焊缝 |  | E6-H-G7JF2 | (0~1.986)*1 | 1.986 | 2025.08.02 | 合格
E6 | 普通横隔板与腹板贴角焊缝 |  | E6-H-G8JF2 | (0~1.986)*1 | 1.986 | 2025.08.02 | 合格
E6 | 普通横隔板与腹板贴角焊缝 |  | E6-H-G9JF2 | (0~1.986)*1 | 1.986 | 2025.08.02 | 合格
E6 | 挑臂隔板与腹板贴角焊缝 |  | E6-H-G1JTZ | (0~1.035)*1 | 1.035 | 2025.08.02 | 合格
E6 | 挑臂隔板与腹板贴角焊缝 |  | E6-H-G2JTZ | (0~1.035)*1 | 1.035 | 2025.08.02 | 合格
E6 | 挑臂隔板与腹板贴角焊缝 |  | E6-H-G3JTZ | (0~1.035)*1 | 1.035 | 2025.08.02 | 合格
E6 | 挑臂隔板与腹板贴角焊缝 |  | E6-H-G4JTZ | (0~1.035)*1 | 1.035 | 2025.08.02 | 合格
E6 | 挑臂隔板与腹板贴角焊缝 |  | E6-H-G5JTZ | (0~1.035)*1 | 1.035 | 2025.08.02 | 合格
E6 | 挑臂隔板与腹板贴角焊缝 |  | E6-H-G6JTZ | (0~1.035)*1 | 1.035 | 2025.08.02 | 合格
E6 | 挑臂隔板与腹板贴角焊缝 |  | E6-H-G7JTZ | (0~1.035)*1 | 1.035 | 2025.08.02 | 合格
E6 | 挑臂隔板与腹板贴角焊缝 |  | E6-H-G8JTZ | (0~1.035)*1 | 1.035 | 2025.08.02 | 合格
E6 | 挑臂隔板与腹板贴角焊缝 |  | E6-H-G9JTZ | (0~1.035)*1 | 1.035 | 2025.08.02 | 合格
E6 | 挑臂隔板与腹板贴角焊缝 |  | E6-H-G10JTZ | (0~1.035)*1 | 1.035 | 2025.08.02 | 合格
E6 | 挑臂隔板与腹板贴角焊缝 |  | E6-H-G11JTZ | (0~1.035)*1 | 1.035 | 2025.08.02 | 合格
E6 | 挑臂隔板与腹板贴角焊缝 |  | E6-H-G1JTY | (0~1.035)*1 | 1.035 | 2025.08.02 | 合格
E6 | 挑臂隔板与腹板贴角焊缝 |  | E6-H-G2JTY | (0~1.035)*1 | 1.035 | 2025.08.02 | 合格
E6 | 挑臂隔板与腹板贴角焊缝 |  | E6-H-G3JTY | (0~1.035)*1 | 1.035 | 2025.08.02 | 合格
E6 | 挑臂隔板与腹板贴角焊缝 |  | E6-H-G4JTY | (0~1.035)*1 | 1.035 | 2025.08.02 | 合格
E6 | 挑臂隔板与腹板贴角焊缝 |  | E6-H-G5JTY | (0~1.035)*1 | 1.035 | 2025.08.02 | 合格
E6 | 挑臂隔板与腹板贴角焊缝 |  | E6-H-G6JTY | (0~1.035)*1 | 1.035 | 2025.08.02 | 合格
E6 | 挑臂隔板与腹板贴角焊缝 |  | E6-H-G7JTY | (0~1.035)*1 | 1.035 | 2025.08.02 | 合格
E6 | 挑臂隔板与腹板贴角焊缝 |  | E6-H-G8JTY | (0~1.035)*1 | 1.035 | 2025.08.02 | 合格
E6 | 挑臂隔板与腹板贴角焊缝 |  | E6-H-G9JTY | (0~1.035)*1 | 1.035 | 2025.08.02 | 合格
E6 | 挑臂隔板与腹板贴角焊缝 |  | E6-H-G10JTY | (0~1.035)*1 | 1.035 | 2025.08.02 | 合格
E6 | 挑臂隔板与腹板贴角焊缝 |  | E6-H-G11JTY | (0~1.035)*1 | 1.035 | 2025.08.02 | 合格
E6 | 面板I肋嵌补段对接焊缝 |  | E6-AXB-MI | (0~0.36)*1 | 0.36 | 2025.08.03 | 合格
E6 | I肋嵌补段与面板角接焊缝 |  | E6-AXB-JMI | (0~0.4)*1 | 0.4 | 2025.08.03 | 合格
E6 | 面板T肋嵌补段对接焊缝 |  | E6-AXB-MT | (0~0.36)*1 | 0.36 | 2025.08.03 | 合格
E6 | T肋嵌补段与面板角接焊缝 |  | E6-AXB-JMT | (0~0.4)*1 | 0.4 | 2025.08.03 | 合格
E6 | 底板I肋嵌补段对接焊缝 |  | E6-AXB-D | (0~0.36)*1 | 0.36 | 2025.08.03 | 合格
E6 | I肋嵌补段与底板角接焊缝 |  | E6-AXB-JD | (0~0.4)*1 | 0.4 | 2025.08.03 | 合格
E6 | 腹板I肋嵌补段对接焊缝 |  | E6-AXB-FI1 | (0~0.36)*1 | 0.36 | 2025.08.03 | 合格
E6 | I肋嵌补段与腹板角接焊缝 |  | E6-AXB-JFI1 | (0~0.4)*1 | 0.4 | 2025.08.03 | 合格
E6 | 腹板I肋嵌补段对接焊缝 |  | E6-AXB-FI2 | (0~0.36)*1 | 0.36 | 2025.08.03 | 合格
E6 | I肋嵌补段与腹板角接焊缝 |  | E6-AXB-JFI2 | (0~0.4)*1 | 0.4 | 2025.08.03 | 合格
E6 | 腹板I肋嵌补段对接焊缝 |  | E6-AXB-FI3 | (0~0.36)*1 | 0.36 | 2025.08.03 | 合格
E6 | I肋嵌补段与腹板角接焊缝 |  | E6-AXB-JFI3 | (0~0.4)*1 | 0.4 | 2025.08.03 | 合格
E6 | 面板I肋嵌补段对接焊缝 |  | E6-BXC-MI | (0~0.36)*1 | 0.36 | 2025.08.03 | 合格
E6 | I肋嵌补段与面板角接焊缝 |  | E6-BXC-JMI | (0~0.4)*1 | 0.4 | 2025.08.03 | 合格
E6 | 面板T肋嵌补段对接焊缝 |  | E6-BXC-MT | (0~0.36)*1 | 0.36 | 2025.08.03 | 合格
E6 | T肋嵌补段与面板角接焊缝 |  | E6-BXC-JMT | (0~0.4)*1 | 0.4 | 2025.08.03 | 合格
E6 | 底板I肋嵌补段对接焊缝 |  | E6-BXC-D | (0~0.36)*1 | 0.36 | 2025.08.03 | 合格
E6 | I肋嵌补段与底板角接焊缝 |  | E6-BXC-JD | (0~0.4)*1 | 0.4 | 2025.08.03 | 合格
E6 | 腹板I肋嵌补段对接焊缝 |  | E6-BXC-FI1 | (0~0.36)*1 | 0.36 | 2025.08.03 | 合格
E6 | I肋嵌补段与腹板角接焊缝 |  | E6-BXC-JFI1 | (0~0.4)*1 | 0.4 | 2025.08.03 | 合格
E6 | 腹板I肋嵌补段对接焊缝 |  | E6-BXC-FI2 | (0~0.36)*1 | 0.36 | 2025.08.03 | 合格
E6 | I肋嵌补段与腹板角接焊缝 |  | E6-BXC-JFI2 | (0~0.4)*1 | 0.4 | 2025.08.03 | 合格
E6 | 腹板I肋嵌补段对接焊缝 |  | E6-BXC-FI3 | (0~0.36)*1 | 0.36 | 2025.08.03 | 合格
E6 | I肋嵌补段与腹板角接焊缝 |  | E6-BXC-JFI3 | (0~0.4)*1 | 0.4 | 2025.08.03 | 合格
E6 | 挑臂隔板与腹板贴角焊缝 |  | E6-D-G1JF2 | (0~1.986)*1 | 1.986 | 2025.08.19 | 合格
E6 | 普通横隔板与腹板贴角焊缝 |  | E6-D-G2JF2 | (0~1.986)*1 | 1.986 | 2025.08.19 | 合格
E6 | 普通横隔板与腹板贴角焊缝 |  | E6-D-G3JF2 | (0~1.986)*1 | 1.986 | 2025.08.19 | 合格
E6 | 普通横隔板与腹板贴角焊缝 |  | E6-D-G4JF2 | (0~1.986)*1 | 1.986 | 2025.08.19 | 合格
E6 | 普通横隔板与腹板贴角焊缝 |  | E6-D-G5JF2 | (0~1.986)*1 | 1.986 | 2025.08.19 | 合格
E6 | 普通横隔板与腹板贴角焊缝 |  | E6-D-G6JF2 | (0~1.986)*1 | 1.986 | 2025.08.19 | 合格
E6 | 普通横隔板与腹板贴角焊缝 |  | E6-D-G7JF2 | (0~1.986)*1 | 1.986 | 2025.08.19 | 合格
E6 | 普通横隔板与腹板贴角焊缝 |  | E6-D-G8JF2 | (0~1.986)*1 | 1.986 | 2025.08.19 | 合格
E6 | 普通横隔板与腹板贴角焊缝 |  | E6-D-G9JF2 | (0~1.986)*1 | 1.986 | 2025.08.19 | 合格
E6 | 挑臂隔板与腹板贴角焊缝 |  | E6-D-G1JTZ | (0~1.035)*1 | 1.035 | 2025.08.19 | 合格
E6 | 挑臂隔板与腹板贴角焊缝 |  | E6-D-G2JTZ | (0~1.035)*1 | 1.035 | 2025.08.19 | 合格
E6 | 挑臂隔板与腹板贴角焊缝 |  | E6-D-G3JTZ | (0~1.035)*1 | 1.035 | 2025.08.19 | 合格
E6 | 挑臂隔板与腹板贴角焊缝 |  | E6-D-G4JTZ | (0~1.035)*1 | 1.035 | 2025.08.19 | 合格
E6 | 挑臂隔板与腹板贴角焊缝 |  | E6-D-G5JTZ | (0~1.035)*1 | 1.035 | 2025.08.19 | 合格
E6 | 挑臂隔板与腹板贴角焊缝 |  | E6-D-G6JTZ | (0~1.035)*1 | 1.035 | 2025.08.19 | 合格
E6 | 挑臂隔板与腹板贴角焊缝 |  | E6-D-G7JTZ | (0~1.035)*1 | 1.035 | 2025.08.19 | 合格
E6 | 挑臂隔板与腹板贴角焊缝 |  | E6-D-G8JTZ | (0~1.035)*1 | 1.035 | 2025.08.19 | 合格
E6 | 挑臂隔板与腹板贴角焊缝 |  | E6-D-G9JTZ | (0~1.035)*1 | 1.035 | 2025.08.19 | 合格
E6 | 挑臂隔板与腹板贴角焊缝 |  | E6-D-G10JTZ | (0~1.035)*1 | 1.035 | 2025.08.19 | 合格
E6 | 挑臂隔板与腹板贴角焊缝 |  | E6-D-G11JTZ | (0~1.035)*1 | 1.035 | 2025.08.19 | 合格
E6 | 挑臂隔板与腹板贴角焊缝 |  | E6-D-G12JTZ | (0~1.035)*1 | 1.035 | 2025.08.19 | 合格
E6 | 挑臂隔板与腹板贴角焊缝 |  | E6-D-G1JTY | (0~1.035)*1 | 1.035 | 2025.08.19 | 合格
E6 | 挑臂隔板与腹板贴角焊缝 |  | E6-D-G2JTY | (0~1.035)*1 | 1.035 | 2025.08.19 | 合格
E6 | 挑臂隔板与腹板贴角焊缝 |  | E6-D-G3JTY | (0~1.035)*1 | 1.035 | 2025.08.19 | 合格
E6 | 挑臂隔板与腹板贴角焊缝 |  | E6-D-G4JTY | (0~1.035)*1 | 1.035 | 2025.08.19 | 合格
E6 | 挑臂隔板与腹板贴角焊缝 |  | E6-D-G5JTY | (0~1.035)*1 | 1.035 | 2025.08.19 | 合格
E6 | 挑臂隔板与腹板贴角焊缝 |  | E6-D-G6JTY | (0~1.035)*1 | 1.035 | 2025.08.19 | 合格
E6 | 挑臂隔板与腹板贴角焊缝 |  | E6-D-G7JTY | (0~1.035)*1 | 1.035 | 2025.08.19 | 合格
E6 | 挑臂隔板与腹板贴角焊缝 |  | E6-D-G8JTY | (0~1.035)*1 | 1.035 | 2025.08.19 | 合格
E6 | 挑臂隔板与腹板贴角焊缝 |  | E6-D-G9JTY | (0~1.035)*1 | 1.035 | 2025.08.19 | 合格
E6 | 挑臂隔板与腹板贴角焊缝 |  | E6-D-G10JTY | (0~1.035)*1 | 1.035 | 2025.08.19 | 合格
E6 | 挑臂隔板与腹板贴角焊缝 |  | E6-D-G11JTY | (0~1.035)*1 | 1.035 | 2025.08.19 | 合格
E6 | 挑臂隔板与腹板贴角焊缝 |  | E6-D-G12JTY | (0~1.035)*1 | 1.035 | 2025.08.19 | 合格
E6 | 普通横隔板与腹板贴角焊缝 |  | E6-E-G1JF2 | (0~1.986)*1 | 1.986 | 2025.08.19 | 合格
E6 | 普通横隔板与腹板贴角焊缝 |  | E6-E-G2JF2 | (0~1.986)*1 | 1.986 | 2025.08.19 | 合格
E6 | 普通横隔板与腹板贴角焊缝 |  | E6-E-G3JF2 | (0~1.986)*1 | 1.986 | 2025.08.19 | 合格
E6 | 普通横隔板与腹板贴角焊缝 |  | E6-E-G4JF2 | (0~1.986)*1 | 1.986 | 2025.08.19 | 合格
E6 | 挑臂隔板与腹板贴角焊缝 |  | E6-E-G1JTZ | (0~1.035)*1 | 1.035 | 2025.08.19 | 合格
E6 | 挑臂隔板与腹板贴角焊缝 |  | E6-E-G2JTZ | (0~1.035)*1 | 1.035 | 2025.08.19 | 合格
E6 | 挑臂隔板与腹板贴角焊缝 |  | E6-E-G3JTZ | (0~1.035)*1 | 1.035 | 2025.08.19 | 合格
E6 | 挑臂隔板与腹板贴角焊缝 |  | E6-E-G4JTZ | (0~1.035)*1 | 1.035 | 2025.08.19 | 合格
E6 | 挑臂隔板与腹板贴角焊缝 |  | E6-E-G1JTY | (0~1.035)*1 | 1.035 | 2025.08.19 | 合格
E6 | 挑臂隔板与腹板贴角焊缝 |  | E6-E-G2JTY | (0~1.035)*1 | 1.035 | 2025.08.19 | 合格
E6 | 挑臂隔板与腹板贴角焊缝 |  | E6-E-G3JTY | (0~1.035)*1 | 1.035 | 2025.08.19 | 合格
E6 | 挑臂隔板与腹板贴角焊缝 |  | E6-E-G4JTY | (0~1.035)*1 | 1.035 | 2025.08.19 | 合格
E6 | 普通横隔板与腹板贴角焊缝 |  | E6-F-G1JF2 | (0~1.986)*1 | 1.986 | 2025.08.19 | 合格
E6 | 普通横隔板与腹板贴角焊缝 |  | E6-F-G2JF2 | (0~1.986)*1 | 1.986 | 2025.08.19 | 合格
E6 | 普通横隔板与腹板贴角焊缝 |  | E6-F-G3JF2 | (0~1.986)*1 | 1.986 | 2025.08.19 | 合格
E6 | 普通横隔板与腹板贴角焊缝 |  | E6-F-G4JF2 | (0~1.986)*1 | 1.986 | 2025.08.19 | 合格
E6 | 普通横隔板与腹板贴角焊缝 |  | E6-F-G5JF2 | (0~1.986)*1 | 1.986 | 2025.08.19 | 合格
E6 | 普通横隔板与腹板贴角焊缝 |  | E6-F-G6JF2 | (0~1.986)*1 | 1.986 | 2025.08.19 | 合格
E6 | 普通横隔板与腹板贴角焊缝 |  | E6-F-G7JF2 | (0~1.986)*1 | 1.986 | 2025.08.19 | 合格
E6 | 普通横隔板与腹板贴角焊缝 |  | E6-F-G8JF2 | (0~1.986)*1 | 1.986 | 2025.08.19 | 合格
E6 | 普通横隔板与腹板贴角焊缝 |  | E6-F-G9JF2 | (0~1.986)*1 | 1.986 | 2025.08.19 | 合格
E6 | 挑臂隔板与腹板贴角焊缝 |  | E6-F-G1JTZ | (0~1.035)*1 | 1.035 | 2025.08.19 | 合格
E6 | 挑臂隔板与腹板贴角焊缝 |  | E6-F-G2JTZ | (0~1.035)*1 | 1.035 | 2025.08.19 | 合格
E6 | 挑臂隔板与腹板贴角焊缝 |  | E6-F-G3JTZ | (0~1.035)*1 | 1.035 | 2025.08.19 | 合格
E6 | 挑臂隔板与腹板贴角焊缝 |  | E6-F-G4JTZ | (0~1.035)*1 | 1.035 | 2025.08.19 | 合格
E6 | 挑臂隔板与腹板贴角焊缝 |  | E6-F-G5JTZ | (0~1.035)*1 | 1.035 | 2025.08.19 | 合格
E6 | 挑臂隔板与腹板贴角焊缝 |  | E6-F-G6JTZ | (0~1.035)*1 | 1.035 | 2025.08.19 | 合格
E6 | 挑臂隔板与腹板贴角焊缝 |  | E6-F-G7JTZ | (0~1.035)*1 | 1.035 | 2025.08.19 | 合格
E6 | 挑臂隔板与腹板贴角焊缝 |  | E6-F-G8JTZ | (0~1.035)*1 | 1.035 | 2025.08.19 | 合格
E6 | 挑臂隔板与腹板贴角焊缝 |  | E6-F-G9JTZ | (0~1.035)*1 | 1.035 | 2025.08.19 | 合格
E6 | 挑臂隔板与腹板贴角焊缝 |  | E6-F-G1JTY | (0~1.035)*1 | 1.035 | 2025.08.19 | 合格
E6 | 挑臂隔板与腹板贴角焊缝 |  | E6-F-G2JTY | (0~1.035)*1 | 1.035 | 2025.08.19 | 合格
E6 | 挑臂隔板与腹板贴角焊缝 |  | E6-F-G3JTY | (0~1.035)*1 | 1.035 | 2025.08.19 | 合格
E6 | 挑臂隔板与腹板贴角焊缝 |  | E6-F-G4JTY | (0~1.035)*1 | 1.035 | 2025.08.19 | 合格
E6 | 挑臂隔板与腹板贴角焊缝 |  | E6-F-G5JTY | (0~1.035)*1 | 1.035 | 2025.08.19 | 合格
E6 | 挑臂隔板与腹板贴角焊缝 |  | E6-F-G6JTY | (0~1.035)*1 | 1.035 | 2025.08.19 | 合格
E6 | 挑臂隔板与腹板贴角焊缝 |  | E6-F-G7JTY | (0~1.035)*1 | 1.035 | 2025.08.19 | 合格
E6 | 挑臂隔板与腹板贴角焊缝 |  | E6-F-G8JTY | (0~1.035)*1 | 1.035 | 2025.08.19 | 合格
E6 | 挑臂隔板与腹板贴角焊缝 |  | E6-F-G9JTY | (0~1.035)*1 | 1.035 | 2025.08.19 | 合格
E6 | 面板I肋嵌补段对接焊缝 |  | E6-CXD-MI | (0~0.36)*1 | 0.36 | 2025.08.19 | 合格
E6 | I肋嵌补段与面板角接焊缝 |  | E6-CXD-JMI | (0~0.4)*1 | 0.4 | 2025.08.19 | 合格
E6 | 面板T肋嵌补段对接焊缝 |  | E6-CXD-MT | (0~0.36)*1 | 0.36 | 2025.08.19 | 合格
E6 | T肋嵌补段与面板角接焊缝 |  | E6-CXD-JMT | (0~0.4)*1 | 0.4 | 2025.08.19 | 合格
E6 | 底板I肋嵌补段对接焊缝 |  | E6-CXD-D | (0~0.36)*1 | 0.36 | 2025.08.19 | 合格
E6 | I肋嵌补段与底板角接焊缝 |  | E6-CXD-JD | (0~0.4)*1 | 0.4 | 2025.08.19 | 合格
E6 | 腹板I肋嵌补段对接焊缝 |  | E6-CXD-FI1 | (0~0.36)*1 | 0.36 | 2025.08.19 | 合格
E6 | I肋嵌补段与腹板角接焊缝 |  | E6-CXD-JFI1 | (0~0.4)*1 | 0.4 | 2025.08.19 | 合格
E6 | 腹板I肋嵌补段对接焊缝 |  | E6-CXD-FI2 | (0~0.36)*1 | 0.36 | 2025.08.19 | 合格
E6 | I肋嵌补段与腹板角接焊缝 |  | E6-CXD-JFI2 | (0~0.4)*1 | 0.4 | 2025.08.19 | 合格
E6 | 腹板I肋嵌补段对接焊缝 |  | E6-CXD-FI3 | (0~0.36)*1 | 0.36 | 2025.08.19 | 合格
E6 | I肋嵌补段与腹板角接焊缝 |  | E6-CXD-JFI3 | (0~0.4)*1 | 0.4 | 2025.08.19 | 合格
E6 | 面板I肋嵌补段对接焊缝 |  | E6-DXE-MI | (0~0.36)*1 | 0.36 | 2025.08.19 | 合格
E6 | I肋嵌补段与面板角接焊缝 |  | E6-DXE-JMI | (0~0.4)*1 | 0.4 | 2025.08.19 | 合格
E6 | 面板T肋嵌补段对接焊缝 |  | E6-DXE-MT | (0~0.36)*1 | 0.36 | 2025.08.19 | 合格
E6 | T肋嵌补段与面板角接焊缝 |  | E6-DXE-JMT | (0~0.4)*1 | 0.4 | 2025.08.19 | 合格
E6 | 底板I肋嵌补段对接焊缝 |  | E6-DXE-D | (0~0.36)*1 | 0.36 | 2025.08.19 | 合格
E6 | I肋嵌补段与底板角接焊缝 |  | E6-DXE-JD | (0~0.4)*1 | 0.4 | 2025.08.19 | 合格
E6 | 腹板I肋嵌补段对接焊缝 |  | E6-DXE-FI1 | (0~0.36)*1 | 0.36 | 2025.08.19 | 合格
E6 | I肋嵌补段与腹板角接焊缝 |  | E6-DXE-JFI1 | (0~0.4)*1 | 0.4 | 2025.08.19 | 合格
E6 | 腹板I肋嵌补段对接焊缝 |  | E6-DXE-FI2 | (0~0.36)*1 | 0.36 | 2025.08.19 | 合格
E6 | I肋嵌补段与腹板角接焊缝 |  | E6-DXE-JFI2 | (0~0.4)*1 | 0.4 | 2025.08.19 | 合格
E6 | 腹板I肋嵌补段对接焊缝 |  | E6-DXE-FI3 | (0~0.36)*1 | 0.36 | 2025.08.19 | 合格
E6 | I肋嵌补段与腹板角接焊缝 |  | E6-DXE-JFI3 | (0~0.4)*1 | 0.4 | 2025.08.19 | 合格
E6 | 面板I肋嵌补段对接焊缝 |  | E6-EXF-MI | (0~0.36)*1 | 0.36 | 2025.08.19 | 合格
E6 | I肋嵌补段与面板角接焊缝 |  | E6-EXF-JMI | (0~0.4)*1 | 0.4 | 2025.08.19 | 合格
E6 | 面板T肋嵌补段对接焊缝 |  | E6-EXF-MT | (0~0.36)*1 | 0.36 | 2025.08.19 | 合格
E6 | T肋嵌补段与面板角接焊缝 |  | E6-EXF-JMT | (0~0.4)*1 | 0.4 | 2025.08.19 | 合格
E6 | 底板I肋嵌补段对接焊缝 |  | E6-EXF-D | (0~0.36)*1 | 0.36 | 2025.08.19 | 合格
E6 | I肋嵌补段与底板角接焊缝 |  | E6-EXF-JD | (0~0.4)*1 | 0.4 | 2025.08.19 | 合格
E6 | 腹板I肋嵌补段对接焊缝 |  | E6-EXF-FI1 | (0~0.36)*1 | 0.36 | 2025.08.19 | 合格
E6 | I肋嵌补段与腹板角接焊缝 |  | E6-EXF-JFI1 | (0~0.4)*1 | 0.4 | 2025.08.19 | 合格
E6 | 腹板I肋嵌补段对接焊缝 |  | E6-EXF-FI2 | (0~0.36)*1 | 0.36 | 2025.08.19 | 合格
E6 | I肋嵌补段与腹板角接焊缝 |  | E6-EXF-JFI2 | (0~0.4)*1 | 0.4 | 2025.08.19 | 合格
E6 | 腹板I肋嵌补段对接焊缝 |  | E6-EXF-FI3 | (0~0.36)*1 | 0.36 | 2025.08.19 | 合格
E6 | I肋嵌补段与腹板角接焊缝 |  | E6-EXF-JFI3 | (0~0.4)*1 | 0.4 | 2025.08.19 | 合格
E6 | 面板I肋嵌补段对接焊缝 |  | E6-FXG-MI | (0~0.36)*1 | 0.36 | 2025.08.19 | 合格
E6 | I肋嵌补段与面板角接焊缝 |  | E6-FXG-JMI | (0~0.4)*1 | 0.4 | 2025.08.19 | 合格
E6 | 面板T肋嵌补段对接焊缝 |  | E6-FXG-MT | (0~0.36)*1 | 0.36 | 2025.08.19 | 合格
E6 | T肋嵌补段与面板角接焊缝 |  | E6-FXG-JMT | (0~0.4)*1 | 0.4 | 2025.08.19 | 合格
E6 | 底板I肋嵌补段对接焊缝 |  | E6-FXG-D | (0~0.36)*1 | 0.36 | 2025.08.19 | 合格
E6 | I肋嵌补段与底板角接焊缝 |  | E6-FXG-JD | (0~0.4)*1 | 0.4 | 2025.08.19 | 合格
E6 | 腹板I肋嵌补段对接焊缝 |  | E6-FXG-FI1 | (0~0.36)*1 | 0.36 | 2025.08.19 | 合格
E6 | I肋嵌补段与腹板角接焊缝 |  | E6-FXG-JFI1 | (0~0.4)*1 | 0.4 | 2025.08.19 | 合格
E6 | 腹板I肋嵌补段对接焊缝 |  | E6-FXG-FI2 | (0~0.36)*1 | 0.36 | 2025.08.19 | 合格
E6 | I肋嵌补段与腹板角接焊缝 |  | E6-FXG-JFI2 | (0~0.4)*1 | 0.4 | 2025.08.19 | 合格
E6 | 腹板I肋嵌补段对接焊缝 |  | E6-FXG-FI3 | (0~0.36)*1 | 0.36 | 2025.08.19 | 合格
E6 | I肋嵌补段与腹板角接焊缝 |  | E6-FXG-JFI3 | (0~0.4)*1 | 0.4 | 2025.08.19 | 合格
E6 | 面板I肋嵌补段对接焊缝 |  | E6-GXH-MI | (0~0.36)*1 | 0.36 | 2025.08.19 | 合格
E6 | I肋嵌补段与面板角接焊缝 |  | E6-GXH-JMI | (0~0.4)*1 | 0.4 | 2025.08.19 | 合格
E6 | 面板T肋嵌补段对接焊缝 |  | E6-GXH-MT | (0~0.36)*1 | 0.36 | 2025.08.19 | 合格
E6 | T肋嵌补段与面板角接焊缝 |  | E6-GXH-JMT | (0~0.4)*1 | 0.4 | 2025.08.19 | 合格
E6 | 底板I肋嵌补段对接焊缝 |  | E6-GXH-D | (0~0.36)*1 | 0.36 | 2025.08.19 | 合格
E6 | I肋嵌补段与底板角接焊缝 |  | E6-GXH-JD | (0~0.4)*1 | 0.4 | 2025.08.19 | 合格
E6 | 腹板I肋嵌补段对接焊缝 |  | E6-GXH-FI1 | (0~0.36)*1 | 0.36 | 2025.08.19 | 合格
E6 | I肋嵌补段与腹板角接焊缝 |  | E6-GXH-JFI1 | (0~0.4)*1 | 0.4 | 2025.08.19 | 合格
E6 | 腹板I肋嵌补段对接焊缝 |  | E6-GXH-FI2 | (0~0.36)*1 | 0.36 | 2025.08.19 | 合格
E6 | I肋嵌补段与腹板角接焊缝 |  | E6-GXH-JFI2 | (0~0.4)*1 | 0.4 | 2025.08.19 | 合格
E6 | 腹板I肋嵌补段对接焊缝 |  | E6-GXH-FI3 | (0~0.36)*1 | 0.36 | 2025.08.19 | 合格
E6 | I肋嵌补段与腹板角接焊缝 |  | E6-GXH-JFI3 | (0~0.4)*1 | 0.4 | 2025.08.19 | 合格