## 磁粉总体信息
报告编号 | ZJC006-SG3-B10-23-MT-001
工程名称 | 腾龙大道智慧快速路二期工程TLDD-SG3标段长虹路枢纽B匝道桥第10联
委托单位 | 江苏兆信工程项目管理有限公司
材质 | Q345qD
反差增强剂 | FA-5
检测时机 | 焊后24小时
磁悬液类型 | 黑色水悬液
检测比例 | 100%
仪器型号/编号 | 磁粉探伤仪 SZ-C04
施加方法 | 喷罐
磁化电流/提升力 | >45N
表面状况 | 打磨
磁化方法 | 连续湿法
磁化时间 | 1~3S
检验标准 | GB/T 26951-2011
验收标准 | GB/T 26952-2011 2X级
灵敏度试片 | A1 30/100标准试片
观察环境 | 检测表面>1000Lx

## 磁粉原始记录
构件名称 | 焊缝类型 | 焊缝名称 | 焊缝编号 | 检测部位(m) | 检测总长度(m) | 检测日期 | 结论 | 缺陷编号 | 缺陷性质 | X(mm) | 缺陷尺寸(mm) | 复探日期
长虹路枢纽B匝道桥第10联 | 横隔板与面板角接 | 横隔板与面板角接 | B9#AXL-1-HG1-TJ1 | （0~0.5）*2 | 1 | 2025.07.24 | 合格
长虹路枢纽B匝道桥第10联 | 横隔板与腹板角接 | 横隔板与腹板角接 | B9#AXL-1-HG1-TJ2 | （0~0.5）*2 | 1 | 2025.07.24 | 合格
长虹路枢纽B匝道桥第10联 | 横隔板与底板角接 | 横隔板与底板角接 | B9#AXL-1-HG1-TJ3 | （0~0.5）*2 | 1 | 2025.07.24 | 合格
长虹路枢纽B匝道桥第10联 | 横隔板与面板角接 | 横隔板与面板角接 | B9#AXL-1-HG2-TJ1 | （0~0.5）*2 | 1 | 2025.07.24 | 合格
长虹路枢纽B匝道桥第10联 | 横隔板与腹板角接 | 横隔板与腹板角接 | B9#AXL-1-HG2-TJ2 | （0~0.5）*2 | 1 | 2025.07.24 | 合格
长虹路枢纽B匝道桥第10联 | 横隔板与底板角接 | 横隔板与底板角接 | B9#AXL-1-HG2-TJ3 | （0~0.5）*2 | 1 | 2025.07.24 | 合格
长虹路枢纽B匝道桥第10联 | 横隔板与面板角接 | 横隔板与面板角接 | B9#AXL-1-HG3-TJ1 | （0~0.5）*2 | 1 | 2025.07.24 | 合格
长虹路枢纽B匝道桥第10联 | 横隔板与腹板角接 | 横隔板与腹板角接 | B9#AXL-1-HG3-TJ2 | （0~0.5）*2 | 1 | 2025.07.24 | 合格
长虹路枢纽B匝道桥第10联 | 横隔板与底板角接 | 横隔板与底板角接 | B9#AXL-1-HG3-TJ3 | （0~0.5）*2 | 1 | 2025.07.24 | 合格
长虹路枢纽B匝道桥第10联 | 横隔板与面板角接 | 横隔板与面板角接 | B9#AXL-1-HG4-TJ1 | （0~0.5）*2 | 1 | 2025.07.24 | 合格
长虹路枢纽B匝道桥第10联 | 横隔板与腹板角接 | 横隔板与腹板角接 | B9#AXL-1-HG4-TJ2 | （0~0.5）*2 | 1 | 2025.07.24 | 合格
长虹路枢纽B匝道桥第10联 | 横隔板与底板角接 | 横隔板与底板角接 | B9#AXL-1-HG4-TJ3 | （0~0.5）*2 | 1 | 2025.07.24 | 合格
长虹路枢纽B匝道桥第10联 | 口肋与面板角接 | 口肋与面板角接 | B9#AXL-1-U1-TJ1 | （0~1）*2 | 2 | 2025.07.24 | 合格
长虹路枢纽B匝道桥第10联 | 口肋与面板角接 | 口肋与面板角接 | B9#AXL-1-U1-TJ2 | （0~1）*2 | 2 | 2025.07.24 | 合格
长虹路枢纽B匝道桥第10联 | 口肋连接板与壁板角接 | 口肋连接板与壁板角接 | B9#AXL-1-U1-TJ3 | （0~1）*2 | 2 | 2025.07.24 | 合格
长虹路枢纽B匝道桥第10联 | 口肋连接板与壁板角接 | 口肋连接板与壁板角接 | B9#AXL-1-U1-TJ4 | （0~1）*2 | 2 | 2025.07.24 | 合格
长虹路枢纽B匝道桥第10联 | 口肋与面板角接 | 口肋与面板角接 | B9#AXL-1-U2-TJ1 | （0~1）*2 | 2 | 2025.07.24 | 合格
长虹路枢纽B匝道桥第10联 | 口肋与面板角接 | 口肋与面板角接 | B9#AXL-1-U2-TJ2 | （0~1）*2 | 2 | 2025.07.24 | 合格
长虹路枢纽B匝道桥第10联 | 口肋连接板与壁板角接 | 口肋连接板与壁板角接 | B9#AXL-1-U2-TJ3 | （0~1）*2 | 2 | 2025.07.24 | 合格
长虹路枢纽B匝道桥第10联 | 口肋连接板与壁板角接 | 口肋连接板与壁板角接 | B9#AXL-1-U2-TJ4 | （0~1）*2 | 2 | 2025.07.24 | 合格
长虹路枢纽B匝道桥第10联 | 口肋与面板角接 | 口肋与面板角接 | B9#AXL-1-U3-TJ1 | （0~1）*2 | 2 | 2025.07.24 | 合格
长虹路枢纽B匝道桥第10联 | 口肋与面板角接 | 口肋与面板角接 | B9#AXL-1-U3-TJ2 | （0~1）*2 | 2 | 2025.07.24 | 合格
长虹路枢纽B匝道桥第10联 | 口肋连接板与壁板角接 | 口肋连接板与壁板角接 | B9#AXL-1-U3-TJ3 | （0~1）*2 | 2 | 2025.07.24 | 合格
长虹路枢纽B匝道桥第10联 | 口肋连接板与壁板角接 | 口肋连接板与壁板角接 | B9#AXL-1-U3-TJ4 | （0~1）*2 | 2 | 2025.07.24 | 合格
长虹路枢纽B匝道桥第10联 | 口肋与面板角接 | 口肋与面板角接 | B9#AXL-1-U4-TJ1 | （0~1）*2 | 2 | 2025.07.24 | 合格
长虹路枢纽B匝道桥第10联 | 口肋与面板角接 | 口肋与面板角接 | B9#AXL-1-U4-TJ2 | （0~1）*2 | 2 | 2025.07.24 | 合格
长虹路枢纽B匝道桥第10联 | 口肋连接板与壁板角接 | 口肋连接板与壁板角接 | B9#AXL-1-U4-TJ3 | （0~1）*2 | 2 | 2025.07.24 | 合格
长虹路枢纽B匝道桥第10联 | 口肋连接板与壁板角接 | 口肋连接板与壁板角接 | B9#AXL-1-U4-TJ4 | （0~1）*2 | 2 | 2025.07.24 | 合格
长虹路枢纽B匝道桥第10联 | 口肋与面板角接 | 口肋与面板角接 | B9#AXL-1-U5-TJ1 | （0~1）*2 | 2 | 2025.07.24 | 合格
长虹路枢纽B匝道桥第10联 | 口肋与面板角接 | 口肋与面板角接 | B9#AXL-1-U5-TJ2 | （0~1）*2 | 2 | 2025.07.24 | 合格
长虹路枢纽B匝道桥第10联 | 口肋连接板与壁板角接 | 口肋连接板与壁板角接 | B9#AXL-1-U5-TJ3 | （0~1）*2 | 2 | 2025.07.24 | 合格
长虹路枢纽B匝道桥第10联 | 口肋连接板与壁板角接 | 口肋连接板与壁板角接 | B9#AXL-1-U5-TJ4 | （0~1）*2 | 2 | 2025.07.24 | 合格
长虹路枢纽B匝道桥第10联 | 横隔板与面板角接 | 横隔板与面板角接 | B9#BXL-2-HG1-TJ1 | （0~0.5）*2 | 1 | 2025.07.24 | 合格
长虹路枢纽B匝道桥第10联 | 横隔板与腹板角接 | 横隔板与腹板角接 | B9#BXL-2-HG1-TJ2 | （0~0.5）*2 | 1 | 2025.07.24 | 合格
长虹路枢纽B匝道桥第10联 | 横隔板与腹板角接 | 横隔板与腹板角接 | B9#BXL-2-HG1-TJ3 | （0~0.5）*2 | 1 | 2025.07.24 | 合格
长虹路枢纽B匝道桥第10联 | 横隔板与底板角接 | 横隔板与底板角接 | B9#BXL-2-HG1-TJ4 | （0~0.5）*2 | 1 | 2025.07.24 | 合格
长虹路枢纽B匝道桥第10联 | 横隔板与面板角接 | 横隔板与面板角接 | B9#BXL-2-HG2-TJ1 | （0~0.5）*2 | 1 | 2025.07.24 | 合格
长虹路枢纽B匝道桥第10联 | 横隔板与腹板角接 | 横隔板与腹板角接 | B9#BXL-2-HG2-TJ2 | （0~0.5）*2 | 1 | 2025.07.24 | 合格
长虹路枢纽B匝道桥第10联 | 横隔板与腹板角接 | 横隔板与腹板角接 | B9#BXL-2-HG2-TJ3 | （0~0.5）*2 | 1 | 2025.07.24 | 合格
长虹路枢纽B匝道桥第10联 | 横隔板与底板角接 | 横隔板与底板角接 | B9#BXL-2-HG2-TJ4 | （0~0.5）*2 | 1 | 2025.07.24 | 合格
长虹路枢纽B匝道桥第10联 | 横隔板与面板角接 | 横隔板与面板角接 | B9#BXL-2-HG1-TJ1 | （0~0.5）*2 | 1 | 2025.07.24 | 合格
长虹路枢纽B匝道桥第10联 | 横隔板与腹板角接 | 横隔板与腹板角接 | B9#BXL-2-HG3-TJ2 | （0~0.5）*2 | 1 | 2025.07.24 | 合格
长虹路枢纽B匝道桥第10联 | 横隔板与腹板角接 | 横隔板与腹板角接 | B9#BXL-2-HG3-TJ3 | （0~0.5）*2 | 1 | 2025.07.24 | 合格
长虹路枢纽B匝道桥第10联 | 横隔板与底板角接 | 横隔板与底板角接 | B9#BXL-2-HG3-TJ4 | （0~0.5）*2 | 1 | 2025.07.24 | 合格
长虹路枢纽B匝道桥第10联 | 口肋与面板角接 | 口肋与面板角接 | B9#BXL-2-U1-TJ1 | （0~1）*2 | 2 | 2025.07.24 | 合格
长虹路枢纽B匝道桥第10联 | 口肋与面板角接 | 口肋与面板角接 | B9#BXL-2-U1-TJ2 | （0~1）*2 | 2 | 2025.07.24 | 合格
长虹路枢纽B匝道桥第10联 | 口肋连接板与壁板角接 | 口肋连接板与壁板角接 | B9#BXL-2-U1-TJ3 | （0~1）*2 | 2 | 2025.07.24 | 合格
长虹路枢纽B匝道桥第10联 | 口肋连接板与壁板角接 | 口肋连接板与壁板角接 | B9#BXL-2-U1-TJ4 | （0~1）*2 | 2 | 2025.07.24 | 合格
长虹路枢纽B匝道桥第10联 | 口肋与面板角接 | 口肋与面板角接 | B9#BXL-2-U2-TJ1 | （0~1）*2 | 2 | 2025.07.24 | 合格
长虹路枢纽B匝道桥第10联 | 口肋与面板角接 | 口肋与面板角接 | B9#BXL-2-U2-TJ2 | （0~1）*2 | 2 | 2025.07.24 | 合格
长虹路枢纽B匝道桥第10联 | 口肋连接板与壁板角接 | 口肋连接板与壁板角接 | B9#BXL-2-U2-TJ3 | （0~1）*2 | 2 | 2025.07.24 | 合格
长虹路枢纽B匝道桥第10联 | 口肋连接板与壁板角接 | 口肋连接板与壁板角接 | B9#BXL-2-U2-TJ4 | （0~1）*2 | 2 | 2025.07.24 | 合格
长虹路枢纽B匝道桥第10联 | 口肋与面板角接 | 口肋与面板角接 | B9#BXL-2-U3-TJ1 | （0~1）*2 | 2 | 2025.07.24 | 合格
长虹路枢纽B匝道桥第10联 | 口肋与面板角接 | 口肋与面板角接 | B9#BXL-2-U3-TJ2 | （0~1）*2 | 2 | 2025.07.24 | 合格
长虹路枢纽B匝道桥第10联 | 口肋连接板与壁板角接 | 口肋连接板与壁板角接 | B9#BXL-2-U3-TJ3 | （0~1）*2 | 2 | 2025.07.24 | 合格
长虹路枢纽B匝道桥第10联 | 口肋连接板与壁板角接 | 口肋连接板与壁板角接 | B9#BXL-2-U3-TJ4 | （0~1）*2 | 2 | 2025.07.24 | 合格
长虹路枢纽B匝道桥第10联 | 口肋与面板角接 | 口肋与面板角接 | B9#BXL-2-U4-TJ1 | （0~1）*2 | 2 | 2025.07.24 | 合格
长虹路枢纽B匝道桥第10联 | 口肋与面板角接 | 口肋与面板角接 | B9#BXL-2-U4-TJ2 | （0~1）*2 | 2 | 2025.07.24 | 合格
长虹路枢纽B匝道桥第10联 | 口肋连接板与壁板角接 | 口肋连接板与壁板角接 | B9#BXL-2-U4-TJ3 | （0~1）*2 | 2 | 2025.07.24 | 合格
长虹路枢纽B匝道桥第10联 | 口肋连接板与壁板角接 | 口肋连接板与壁板角接 | B9#BXL-2-U4-TJ4 | （0~1）*2 | 2 | 2025.07.24 | 合格
长虹路枢纽B匝道桥第10联 | 口肋与面板角接 | 口肋与面板角接 | B9#BXL-2-U5-TJ1 | （0~1）*2 | 2 | 2025.07.24 | 合格
长虹路枢纽B匝道桥第10联 | 口肋与面板角接 | 口肋与面板角接 | B9#BXL-2-U5-TJ2 | （0~1）*2 | 2 | 2025.07.24 | 合格
长虹路枢纽B匝道桥第10联 | 口肋连接板与壁板角接 | 口肋连接板与壁板角接 | B9#BXL-2-U5-TJ3 | （0~1）*2 | 2 | 2025.07.24 | 合格
长虹路枢纽B匝道桥第10联 | 口肋连接板与壁板角接 | 口肋连接板与壁板角接 | B9#BXL-2-U5-TJ4 | （0~1）*2 | 2 | 2025.07.24 | 合格
长虹路枢纽B匝道桥第10联 | 横隔板与面板角接 | 横隔板与面板角接 | B9#CXL-2-HG1-TJ1 | （0~0.5）*2 | 1 | 2025.07.24 | 合格
长虹路枢纽B匝道桥第10联 | 横隔板与腹板角接 | 横隔板与腹板角接 | B9#CXL-2-HG1-TJ2 | （0~0.5）*2 | 1 | 2025.07.24 | 合格
长虹路枢纽B匝道桥第10联 | 横隔板与底板角接 | 横隔板与底板角接 | B9#CXL-2-HG1-TJ3 | （0~0.5）*2 | 1 | 2025.07.24 | 合格
长虹路枢纽B匝道桥第10联 | 横隔板与面板角接 | 横隔板与面板角接 | B9#CXL-2-HG2-TJ1 | （0~0.5）*2 | 1 | 2025.07.24 | 合格
长虹路枢纽B匝道桥第10联 | 横隔板与腹板角接 | 横隔板与腹板角接 | B9#CXL-2-HG2-TJ2 | （0~0.5）*2 | 1 | 2025.07.24 | 合格
长虹路枢纽B匝道桥第10联 | 横隔板与底板角接 | 横隔板与底板角接 | B9#CXL-2-HG2-TJ3 | （0~0.5）*2 | 1 | 2025.07.24 | 合格
长虹路枢纽B匝道桥第10联 | 横隔板与面板角接 | 横隔板与面板角接 | B9#CXL-2-HG3-TJ1 | （0~0.5）*2 | 1 | 2025.07.24 | 合格
长虹路枢纽B匝道桥第10联 | 横隔板与腹板角接 | 横隔板与腹板角接 | B9#CXL-2-HG3-TJ2 | （0~0.5）*2 | 1 | 2025.07.24 | 合格
长虹路枢纽B匝道桥第10联 | 横隔板与底板角接 | 横隔板与底板角接 | B9#CXL-2-HG3-TJ3 | （0~0.5）*2 | 1 | 2025.07.24 | 合格
长虹路枢纽B匝道桥第10联 | 横隔板与面板角接 | 横隔板与面板角接 | B9#CXL-2-HG4-TJ1 | （0~0.5）*2 | 1 | 2025.07.24 | 合格
长虹路枢纽B匝道桥第10联 | 横隔板与腹板角接 | 横隔板与腹板角接 | B9#CXL-2-HG4-TJ2 | （0~0.5）*2 | 1 | 2025.07.24 | 合格
长虹路枢纽B匝道桥第10联 | 横隔板与底板角接 | 横隔板与底板角接 | B9#CXL-2-HG4-TJ3 | （0~0.5）*2 | 1 | 2025.07.24 | 合格
长虹路枢纽B匝道桥第10联 | 口肋与面板角接 | 口肋与面板角接 | B9#CXL-2-U1-TJ1 | （0~1）*2 | 2 | 2025.07.24 | 合格
长虹路枢纽B匝道桥第10联 | 口肋与面板角接 | 口肋与面板角接 | B9#CXL-2-U1-TJ2 | （0~1）*2 | 2 | 2025.07.24 | 合格
长虹路枢纽B匝道桥第10联 | 口肋连接板与壁板角接 | 口肋连接板与壁板角接 | B9#CXL-2-U1-TJ3 | （0~1）*2 | 2 | 2025.07.24 | 合格
长虹路枢纽B匝道桥第10联 | 口肋连接板与壁板角接 | 口肋连接板与壁板角接 | B9#CXL-2-U1-TJ4 | （0~1）*2 | 2 | 2025.07.24 | 合格
长虹路枢纽B匝道桥第10联 | 口肋与面板角接 | 口肋与面板角接 | B9#CXL-2-U2-TJ1 | （0~1）*2 | 2 | 2025.07.24 | 合格
长虹路枢纽B匝道桥第10联 | 口肋与面板角接 | 口肋与面板角接 | B9#CXL-2-U2-TJ2 | （0~1）*2 | 2 | 2025.07.24 | 合格
长虹路枢纽B匝道桥第10联 | 口肋连接板与壁板角接 | 口肋连接板与壁板角接 | B9#CXL-2-U2-TJ3 | （0~1）*2 | 2 | 2025.07.24 | 合格
长虹路枢纽B匝道桥第10联 | 口肋连接板与壁板角接 | 口肋连接板与壁板角接 | B9#CXL-2-U2-TJ4 | （0~1）*2 | 2 | 2025.07.24 | 合格
长虹路枢纽B匝道桥第10联 | 口肋与面板角接 | 口肋与面板角接 | B9#CXL-2-U3-TJ1 | （0~1）*2 | 2 | 2025.07.24 | 合格
长虹路枢纽B匝道桥第10联 | 口肋与面板角接 | 口肋与面板角接 | B9#CXL-2-U3-TJ2 | （0~1）*2 | 2 | 2025.07.24 | 合格
长虹路枢纽B匝道桥第10联 | 口肋连接板与壁板角接 | 口肋连接板与壁板角接 | B9#CXL-2-U3-TJ3 | （0~1）*2 | 2 | 2025.07.24 | 合格
长虹路枢纽B匝道桥第10联 | 口肋连接板与壁板角接 | 口肋连接板与壁板角接 | B9#CXL-2-U3-TJ4 | （0~1）*2 | 2 | 2025.07.24 | 合格
长虹路枢纽B匝道桥第10联 | 口肋与面板角接 | 口肋与面板角接 | B9#CXL-2-U4-TJ1 | （0~1）*2 | 2 | 2025.07.24 | 合格
长虹路枢纽B匝道桥第10联 | 口肋与面板角接 | 口肋与面板角接 | B9#CXL-2-U4-TJ2 | （0~1）*2 | 2 | 2025.07.24 | 合格
长虹路枢纽B匝道桥第10联 | 口肋连接板与壁板角接 | 口肋连接板与壁板角接 | B9#CXL-2-U4-TJ3 | （0~1）*2 | 2 | 2025.07.24 | 合格
长虹路枢纽B匝道桥第10联 | 口肋连接板与壁板角接 | 口肋连接板与壁板角接 | B9#CXL-2-U4-TJ4 | （0~1）*2 | 2 | 2025.07.24 | 合格
长虹路枢纽B匝道桥第10联 | 口肋与面板角接 | 口肋与面板角接 | B9#CXL-2-U5-TJ1 | （0~1）*2 | 2 | 2025.07.24 | 合格
长虹路枢纽B匝道桥第10联 | 口肋与面板角接 | 口肋与面板角接 | B9#CXL-2-U5-TJ2 | （0~1）*2 | 2 | 2025.07.24 | 合格
长虹路枢纽B匝道桥第10联 | 口肋连接板与壁板角接 | 口肋连接板与壁板角接 | B9#CXL-2-U5-TJ3 | （0~1）*2 | 2 | 2025.07.24 | 合格
长虹路枢纽B匝道桥第10联 | 口肋连接板与壁板角接 | 口肋连接板与壁板角接 | B9#CXL-2-U5-TJ4 | （0~1）*2 | 2 | 2025.07.24 | 合格
长虹路枢纽B匝道桥第10联 | 横隔板与面板角接 | 横隔板与面板角接 | B9#DXL-3-HG1-TJ1 | （0~0.5）*2 | 1 | 2025.07.24 | 合格
长虹路枢纽B匝道桥第10联 | 横隔板与腹板角接 | 横隔板与腹板角接 | B9#DXL-3-HG1-TJ2 | （0~0.5）*2 | 1 | 2025.07.24 | 合格
长虹路枢纽B匝道桥第10联 | 横隔板与底板角接 | 横隔板与底板角接 | B9#DXL-3-HG1-TJ3 | （0~0.5）*2 | 1 | 2025.07.24 | 合格
长虹路枢纽B匝道桥第10联 | 横隔板与面板角接 | 横隔板与面板角接 | B9#DXL-3-HG2-TJ1 | （0~0.5）*2 | 1 | 2025.07.24 | 合格
长虹路枢纽B匝道桥第10联 | 横隔板与腹板角接 | 横隔板与腹板角接 | B9#DXL-3-HG2-TJ2 | （0~0.5）*2 | 1 | 2025.07.24 | 合格
长虹路枢纽B匝道桥第10联 | 横隔板与底板角接 | 横隔板与底板角接 | B9#DXL-3-HG2-TJ3 | （0~0.5）*2 | 1 | 2025.07.24 | 合格
长虹路枢纽B匝道桥第10联 | 横隔板与面板角接 | 横隔板与面板角接 | B9#DXL-3-HG3-TJ1 | （0~0.5）*2 | 1 | 2025.07.24 | 合格
长虹路枢纽B匝道桥第10联 | 横隔板与腹板角接 | 横隔板与腹板角接 | B9#DXL-3-HG3-TJ2 | （0~0.5）*2 | 1 | 2025.07.24 | 合格
长虹路枢纽B匝道桥第10联 | 横隔板与底板角接 | 横隔板与底板角接 | B9#DXL-3-HG3-TJ3 | （0~0.5）*2 | 1 | 2025.07.24 | 合格
长虹路枢纽B匝道桥第10联 | 横隔板与面板角接 | 横隔板与面板角接 | B9#DXL-3-HG4-TJ1 | （0~0.5）*2 | 1 | 2025.07.24 | 合格
长虹路枢纽B匝道桥第10联 | 横隔板与腹板角接 | 横隔板与腹板角接 | B9#DXL-3-HG4-TJ2 | （0~0.5）*2 | 1 | 2025.07.24 | 合格
长虹路枢纽B匝道桥第10联 | 横隔板与底板角接 | 横隔板与底板角接 | B9#DXL-3-HG4-TJ3 | （0~0.5）*2 | 1 | 2025.07.24 | 合格
长虹路枢纽B匝道桥第10联 | 口肋与面板角接 | 口肋与面板角接 | B9#DXL-3-U1-TJ1 | （0~1）*2 | 2 | 2025.07.24 | 合格
长虹路枢纽B匝道桥第10联 | 口肋与面板角接 | 口肋与面板角接 | B9#DXL-3-U1-TJ2 | （0~1）*2 | 2 | 2025.07.24 | 合格
长虹路枢纽B匝道桥第10联 | 口肋连接板与壁板角接 | 口肋连接板与壁板角接 | B9#DXL-3-U1-TJ3 | （0~1）*2 | 2 | 2025.07.24 | 合格
长虹路枢纽B匝道桥第10联 | 口肋连接板与壁板角接 | 口肋连接板与壁板角接 | B9#DXL-3-U1-TJ4 | （0~1）*2 | 2 | 2025.07.24 | 合格
长虹路枢纽B匝道桥第10联 | 口肋与面板角接 | 口肋与面板角接 | B9#DXL-3-U2-TJ1 | （0~1）*2 | 2 | 2025.07.24 | 合格
长虹路枢纽B匝道桥第10联 | 口肋与面板角接 | 口肋与面板角接 | B9#DXL-3-U2-TJ2 | （0~1）*2 | 2 | 2025.07.24 | 合格
长虹路枢纽B匝道桥第10联 | 口肋连接板与壁板角接 | 口肋连接板与壁板角接 | B9#DXL-3-U2-TJ3 | （0~1）*2 | 2 | 2025.07.24 | 合格
长虹路枢纽B匝道桥第10联 | 口肋连接板与壁板角接 | 口肋连接板与壁板角接 | B9#DXL-3-U2-TJ4 | （0~1）*2 | 2 | 2025.07.24 | 合格
长虹路枢纽B匝道桥第10联 | 口肋与面板角接 | 口肋与面板角接 | B9#DXL-3-U3-TJ1 | （0~1）*2 | 2 | 2025.07.24 | 合格
长虹路枢纽B匝道桥第10联 | 口肋与面板角接 | 口肋与面板角接 | B9#DXL-3-U3-TJ2 | （0~1）*2 | 2 | 2025.07.24 | 合格
长虹路枢纽B匝道桥第10联 | 口肋连接板与壁板角接 | 口肋连接板与壁板角接 | B9#DXL-3-U3-TJ3 | （0~1）*2 | 2 | 2025.07.24 | 合格
长虹路枢纽B匝道桥第10联 | 口肋连接板与壁板角接 | 口肋连接板与壁板角接 | B9#DXL-3-U3-TJ4 | （0~1）*2 | 2 | 2025.07.24 | 合格
长虹路枢纽B匝道桥第10联 | 口肋与面板角接 | 口肋与面板角接 | B9#DXL-3-U4-TJ1 | （0~1）*2 | 2 | 2025.07.24 | 合格
长虹路枢纽B匝道桥第10联 | 口肋与面板角接 | 口肋与面板角接 | B9#DXL-3-U4-TJ2 | （0~1）*2 | 2 | 2025.07.24 | 合格
长虹路枢纽B匝道桥第10联 | 口肋连接板与壁板角接 | 口肋连接板与壁板角接 | B9#DXL-3-U4-TJ3 | （0~1）*2 | 2 | 2025.07.24 | 合格
长虹路枢纽B匝道桥第10联 | 口肋连接板与壁板角接 | 口肋连接板与壁板角接 | B9#DXL-3-U4-TJ4 | （0~1）*2 | 2 | 2025.07.24 | 合格
长虹路枢纽B匝道桥第10联 | 口肋与面板角接 | 口肋与面板角接 | B9#DXL-3-U5-TJ1 | （0~1）*2 | 2 | 2025.07.24 | 合格
长虹路枢纽B匝道桥第10联 | 口肋与面板角接 | 口肋与面板角接 | B9#DXL-3-U5-TJ2 | （0~1）*2 | 2 | 2025.07.24 | 合格
长虹路枢纽B匝道桥第10联 | 口肋连接板与壁板角接 | 口肋连接板与壁板角接 | B9#DXL-3-U5-TJ3 | （0~1）*2 | 2 | 2025.07.24 | 合格
长虹路枢纽B匝道桥第10联 | 口肋连接板与壁板角接 | 口肋连接板与壁板角接 | B9#DXL-3-U5-TJ4 | （0~1）*2 | 2 | 2025.07.24 | 合格
长虹路枢纽B匝道桥第10联 | 口肋与面板角接 | 口肋与面板角接 | B9#EXL-2-U1-TJ1 | （0~1）*2 | 2 | 2025.07.24 | 合格
长虹路枢纽B匝道桥第10联 | 口肋与面板角接 | 口肋与面板角接 | B9#EXL-2-U1-TJ2 | （0~1）*2 | 2 | 2025.07.24 | 合格
长虹路枢纽B匝道桥第10联 | 口肋连接板与壁板角接 | 口肋连接板与壁板角接 | B9#EXL-2-U1-TJ3 | （0~1）*2 | 2 | 2025.07.24 | 合格
长虹路枢纽B匝道桥第10联 | 口肋连接板与壁板角接 | 口肋连接板与壁板角接 | B9#EXL-2-U1-TJ4 | （0~1）*2 | 2 | 2025.07.24 | 合格
长虹路枢纽B匝道桥第10联 | 口肋与面板角接 | 口肋与面板角接 | B9#EXL-2-U2-TJ1 | （0~1）*2 | 2 | 2025.07.24 | 合格
长虹路枢纽B匝道桥第10联 | 口肋与面板角接 | 口肋与面板角接 | B9#EXL-2-U2-TJ2 | （0~1）*2 | 2 | 2025.07.24 | 合格
长虹路枢纽B匝道桥第10联 | 口肋连接板与壁板角接 | 口肋连接板与壁板角接 | B9#EXL-2-U2-TJ3 | （0~1）*2 | 2 | 2025.07.24 | 合格
长虹路枢纽B匝道桥第10联 | 口肋连接板与壁板角接 | 口肋连接板与壁板角接 | B9#EXL-2-U2-TJ4 | （0~1）*2 | 2 | 2025.07.24 | 合格
长虹路枢纽B匝道桥第10联 | 口肋与面板角接 | 口肋与面板角接 | B9#EXL-2-U3-TJ1 | （0~1）*2 | 2 | 2025.07.24 | 合格
长虹路枢纽B匝道桥第10联 | 口肋与面板角接 | 口肋与面板角接 | B9#EXL-2-U3-TJ2 | （0~1）*2 | 2 | 2025.07.24 | 合格
长虹路枢纽B匝道桥第10联 | 口肋连接板与壁板角接 | 口肋连接板与壁板角接 | B9#EXL-2-U3-TJ3 | （0~1）*2 | 2 | 2025.07.24 | 合格
长虹路枢纽B匝道桥第10联 | 口肋连接板与壁板角接 | 口肋连接板与壁板角接 | B9#EXL-2-U3-TJ4 | （0~1）*2 | 2 | 2025.07.24 | 合格
长虹路枢纽B匝道桥第10联 | 口肋与面板角接 | 口肋与面板角接 | B9#EXL-2-U4-TJ1 | （0~1）*2 | 2 | 2025.07.24 | 合格
长虹路枢纽B匝道桥第10联 | 口肋与面板角接 | 口肋与面板角接 | B9#EXL-2-U4-TJ2 | （0~1）*2 | 2 | 2025.07.24 | 合格
长虹路枢纽B匝道桥第10联 | 口肋连接板与壁板角接 | 口肋连接板与壁板角接 | B9#EXL-2-U4-TJ3 | （0~1）*2 | 2 | 2025.07.24 | 合格
长虹路枢纽B匝道桥第10联 | 口肋连接板与壁板角接 | 口肋连接板与壁板角接 | B9#EXL-2-U4-TJ4 | （0~1）*2 | 2 | 2025.07.24 | 合格
长虹路枢纽B匝道桥第10联 | 口肋与面板角接 | 口肋与面板角接 | B9#EXL-2-U5-TJ1 | （0~1）*2 | 2 | 2025.07.24 | 合格
长虹路枢纽B匝道桥第10联 | 口肋与面板角接 | 口肋与面板角接 | B9#EXL-2-U5-TJ2 | （0~1）*2 | 2 | 2025.07.24 | 合格
长虹路枢纽B匝道桥第10联 | 口肋连接板与壁板角接 | 口肋连接板与壁板角接 | B9#EXL-2-U5-TJ3 | （0~1）*2 | 2 | 2025.07.24 | 合格
长虹路枢纽B匝道桥第10联 | 口肋连接板与壁板角接 | 口肋连接板与壁板角接 | B9#EXL-2-U5-TJ4 | （0~1）*2 | 2 | 2025.07.24 | 合格
长虹路枢纽B匝道桥第10联 | 横隔板与面板角接 | 横隔板与面板角接 | B9#EXL-3-HG1-TJ1 | （0~0.5）*2 | 1 | 2025.07.24 | 合格
长虹路枢纽B匝道桥第10联 | 横隔板与腹板角接 | 横隔板与腹板角接 | B9#EXL-3-HG1-TJ2 | （0~0.5）*2 | 1 | 2025.07.24 | 合格
长虹路枢纽B匝道桥第10联 | 横隔板与底板角接 | 横隔板与底板角接 | B9#EXL-3-HG1-TJ3 | （0~0.5）*2 | 1 | 2025.07.24 | 合格
长虹路枢纽B匝道桥第10联 | 横隔板与面板角接 | 横隔板与面板角接 | B9#EXL-3-HG2-TJ1 | （0~0.5）*2 | 1 | 2025.07.24 | 合格
长虹路枢纽B匝道桥第10联 | 横隔板与腹板角接 | 横隔板与腹板角接 | B9#EXL-3-HG2-TJ2 | （0~0.5）*2 | 1 | 2025.07.24 | 合格
长虹路枢纽B匝道桥第10联 | 横隔板与底板角接 | 横隔板与底板角接 | B9#EXL-3-HG2-TJ3 | （0~0.5）*2 | 1 | 2025.07.24 | 合格
长虹路枢纽B匝道桥第10联 | 横隔板与面板角接 | 横隔板与面板角接 | B9#EXL-3-HG3-TJ1 | （0~0.5）*2 | 1 | 2025.07.24 | 合格
长虹路枢纽B匝道桥第10联 | 横隔板与腹板角接 | 横隔板与腹板角接 | B9#EXL-3-HG3-TJ2 | （0~0.5）*2 | 1 | 2025.07.24 | 合格
长虹路枢纽B匝道桥第10联 | 横隔板与底板角接 | 横隔板与底板角接 | B9#EXL-3-HG3-TJ3 | （0~0.5）*2 | 1 | 2025.07.24 | 合格
长虹路枢纽B匝道桥第10联 | 横隔板与面板角接 | 横隔板与面板角接 | B9#EXL-3-HG4-TJ1 | （0~0.5）*2 | 1 | 2025.07.24 | 合格
长虹路枢纽B匝道桥第10联 | 横隔板与腹板角接 | 横隔板与腹板角接 | B9#EXL-3-HG4-TJ2 | （0~0.5）*2 | 1 | 2025.07.24 | 合格
长虹路枢纽B匝道桥第10联 | 横隔板与底板角接 | 横隔板与底板角接 | B9#EXL-3-HG4-TJ3 | （0~0.5）*2 | 1 | 2025.07.24 | 合格
长虹路枢纽B匝道桥第10联 | 口肋与面板角接 | 口肋与面板角接 | B9#FXL-1-U1-TJ1 | （0~1）*2 | 2 | 2025.07.24 | 合格
长虹路枢纽B匝道桥第10联 | 口肋与面板角接 | 口肋与面板角接 | B9#FXL-1-U1-TJ2 | （0~1）*2 | 2 | 2025.07.24 | 合格
长虹路枢纽B匝道桥第10联 | 口肋连接板与壁板角接 | 口肋连接板与壁板角接 | B9#FXL-1-U1-TJ3 | （0~1）*2 | 2 | 2025.07.24 | 合格
长虹路枢纽B匝道桥第10联 | 口肋连接板与壁板角接 | 口肋连接板与壁板角接 | B9#FXL-1-U1-TJ4 | （0~1）*2 | 2 | 2025.07.24 | 合格
长虹路枢纽B匝道桥第10联 | 横隔板与面板角接 | 横隔板与面板角接 | B9#GXL-3-HG1-TJ1 | （0~0.5）*2 | 1 | 2025.07.24 | 合格
长虹路枢纽B匝道桥第10联 | 横隔板与腹板角接 | 横隔板与腹板角接 | B9#GXL-3-HG1-TJ2 | （0~0.5）*2 | 1 | 2025.07.24 | 合格
长虹路枢纽B匝道桥第10联 | 横隔板与底板角接 | 横隔板与底板角接 | B9#GXL-3-HG1-TJ3 | （0~0.5）*2 | 1 | 2025.07.24 | 合格
长虹路枢纽B匝道桥第10联 | 横隔板与面板角接 | 横隔板与面板角接 | B9#GXL-3-HG2-TJ1 | （0~0.5）*2 | 1 | 2025.07.24 | 合格
长虹路枢纽B匝道桥第10联 | 横隔板与腹板角接 | 横隔板与腹板角接 | B9#GXL-3-HG2-TJ2 | （0~0.5）*2 | 1 | 2025.07.24 | 合格
长虹路枢纽B匝道桥第10联 | 横隔板与底板角接 | 横隔板与底板角接 | B9#GXL-3-HG2-TJ3 | （0~0.5）*2 | 1 | 2025.07.24 | 合格
长虹路枢纽B匝道桥第10联 | 横隔板与面板角接 | 横隔板与面板角接 | B9#GXL-3-HG3-TJ1 | （0~0.5）*2 | 1 | 2025.07.24 | 合格
长虹路枢纽B匝道桥第10联 | 横隔板与腹板角接 | 横隔板与腹板角接 | B9#GXL-3-HG3-TJ2 | （0~0.5）*2 | 1 | 2025.07.24 | 合格
长虹路枢纽B匝道桥第10联 | 横隔板与底板角接 | 横隔板与底板角接 | B9#GXL-3-HG3-TJ3 | （0~0.5）*2 | 1 | 2025.07.24 | 合格
长虹路枢纽B匝道桥第10联 | 横隔板与面板角接 | 横隔板与面板角接 | B9#GXL-3-HG4-TJ1 | （0~0.5）*2 | 1 | 2025.07.24 | 合格
长虹路枢纽B匝道桥第10联 | 横隔板与腹板角接 | 横隔板与腹板角接 | B9#GXL-3-HG4-TJ2 | （0~0.5）*2 | 1 | 2025.07.24 | 合格
长虹路枢纽B匝道桥第10联 | 横隔板与底板角接 | 横隔板与底板角接 | B9#GXL-3-HG4-TJ3 | （0~0.5）*2 | 1 | 2025.07.24 | 合格
长虹路枢纽B匝道桥第10联 | 口肋与面板角接 | 口肋与面板角接 | B9#GXL-4-U1-TJ1 | （0~1）*2 | 2 | 2025.07.24 | 合格
长虹路枢纽B匝道桥第10联 | 口肋与面板角接 | 口肋与面板角接 | B9#GXL-4-U1-TJ2 | （0~1）*2 | 2 | 2025.07.24 | 合格
长虹路枢纽B匝道桥第10联 | 口肋连接板与壁板角接 | 口肋连接板与壁板角接 | B9#GXL-4-U1-TJ3 | （0~1）*2 | 2 | 2025.07.24 | 合格
长虹路枢纽B匝道桥第10联 | 口肋连接板与壁板角接 | 口肋连接板与壁板角接 | B9#GXL-4-U1-TJ4 | （0~1）*2 | 2 | 2025.07.24 | 合格
长虹路枢纽B匝道桥第10联 | 口肋与面板角接 | 口肋与面板角接 | B9#GXL-4-U2-TJ1 | （0~1）*2 | 2 | 2025.07.24 | 合格
长虹路枢纽B匝道桥第10联 | 口肋与面板角接 | 口肋与面板角接 | B9#GXL-4-U2-TJ2 | （0~1）*2 | 2 | 2025.07.24 | 合格
长虹路枢纽B匝道桥第10联 | 口肋连接板与壁板角接 | 口肋连接板与壁板角接 | B9#GXL-4-U2-TJ3 | （0~1）*2 | 2 | 2025.07.24 | 合格
长虹路枢纽B匝道桥第10联 | 口肋连接板与壁板角接 | 口肋连接板与壁板角接 | B9#GXL-4-U2-TJ4 | （0~1）*2 | 2 | 2025.07.24 | 合格
长虹路枢纽B匝道桥第10联 | 口肋与面板角接 | 口肋与面板角接 | B9#GXL-4-U3-TJ1 | （0~1）*2 | 2 | 2025.07.24 | 合格
长虹路枢纽B匝道桥第10联 | 口肋与面板角接 | 口肋与面板角接 | B9#GXL-4-U3-TJ2 | （0~1）*2 | 2 | 2025.07.24 | 合格
长虹路枢纽B匝道桥第10联 | 口肋连接板与壁板角接 | 口肋连接板与壁板角接 | B9#GXL-4-U3-TJ3 | （0~1）*2 | 2 | 2025.07.24 | 合格
长虹路枢纽B匝道桥第10联 | 口肋连接板与壁板角接 | 口肋连接板与壁板角接 | B9#GXL-4-U3-TJ4 | （0~1）*2 | 2 | 2025.07.24 | 合格
长虹路枢纽B匝道桥第10联 | 口肋与面板角接 | 口肋与面板角接 | B9#GXL-4-U4-TJ1 | （0~1）*2 | 2 | 2025.07.24 | 合格
长虹路枢纽B匝道桥第10联 | 口肋与面板角接 | 口肋与面板角接 | B9#GXL-4-U4-TJ2 | （0~1）*2 | 2 | 2025.07.24 | 合格
长虹路枢纽B匝道桥第10联 | 口肋连接板与壁板角接 | 口肋连接板与壁板角接 | B9#GXL-4-U4-TJ3 | （0~1）*2 | 2 | 2025.07.24 | 合格
长虹路枢纽B匝道桥第10联 | 口肋连接板与壁板角接 | 口肋连接板与壁板角接 | B9#GXL-4-U4-TJ4 | （0~1）*2 | 2 | 2025.07.24 | 合格
长虹路枢纽B匝道桥第10联 | 口肋与面板角接 | 口肋与面板角接 | B9#GXL-4-U5-TJ1 | （0~1）*2 | 2 | 2025.07.24 | 合格
长虹路枢纽B匝道桥第10联 | 口肋与面板角接 | 口肋与面板角接 | B9#GXL-4-U5-TJ2 | （0~1）*2 | 2 | 2025.07.24 | 合格
长虹路枢纽B匝道桥第10联 | 口肋连接板与壁板角接 | 口肋连接板与壁板角接 | B9#GXL-4-U5-TJ3 | （0~1）*2 | 2 | 2025.07.24 | 合格
长虹路枢纽B匝道桥第10联 | 口肋连接板与壁板角接 | 口肋连接板与壁板角接 | B9#GXL-4-U5-TJ4 | （0~1）*2 | 2 | 2025.07.24 | 合格
长虹路枢纽B匝道桥第10联 | 横隔板与面板角接 | 横隔板与面板角接 | B9#HXL-1-HG1-TJ1 | （0~0.5）*2 | 1 | 2025.07.24 | 合格
长虹路枢纽B匝道桥第10联 | 横隔板与腹板角接 | 横隔板与腹板角接 | B9#HXL-1-HG1-TJ2 | （0~0.5）*2 | 1 | 2025.07.24 | 合格
长虹路枢纽B匝道桥第10联 | 横隔板与腹板角接 | 横隔板与腹板角接 | B9#HXL-1-HG1-TJ3 | （0~0.5）*2 | 1 | 2025.07.24 | 合格
长虹路枢纽B匝道桥第10联 | 横隔板与底板角接 | 横隔板与底板角接 | B9#HXL-1-HG1-TJ4 | （0~0.5）*2 | 1 | 2025.07.24 | 合格
长虹路枢纽B匝道桥第10联 | 横隔板与面板角接 | 横隔板与面板角接 | B9#HXL-1-HG2-TJ1 | （0~0.5）*2 | 1 | 2025.07.24 | 合格
长虹路枢纽B匝道桥第10联 | 横隔板与腹板角接 | 横隔板与腹板角接 | B9#HXL-1-HG2-TJ2 | （0~0.5）*2 | 1 | 2025.07.24 | 合格
长虹路枢纽B匝道桥第10联 | 横隔板与腹板角接 | 横隔板与腹板角接 | B9#HXL-1-HG2-TJ3 | （0~0.5）*2 | 1 | 2025.07.24 | 合格
长虹路枢纽B匝道桥第10联 | 横隔板与底板角接 | 横隔板与底板角接 | B9#HXL-1-HG2-TJ4 | （0~0.5）*2 | 1 | 2025.07.24 | 合格
长虹路枢纽B匝道桥第10联 | 横隔板与面板角接 | 横隔板与面板角接 | B9#HXL-1-HG3-TJ1 | （0~0.5）*2 | 1 | 2025.07.24 | 合格
长虹路枢纽B匝道桥第10联 | 横隔板与腹板角接 | 横隔板与腹板角接 | B9#HXL-1-HG3-TJ2 | （0~0.5）*2 | 1 | 2025.07.24 | 合格
长虹路枢纽B匝道桥第10联 | 横隔板与腹板角接 | 横隔板与腹板角接 | B9#HXL-1-HG3-TJ3 | （0~0.5）*2 | 1 | 2025.07.24 | 合格
长虹路枢纽B匝道桥第10联 | 横隔板与底板角接 | 横隔板与底板角接 | B9#HXL-1-HG3-TJ4 | （0~0.5）*2 | 1 | 2025.07.24 | 合格
长虹路枢纽B匝道桥第10联 | 口肋与面板角接 | 口肋与面板角接 | B9#HXL-1-U1-TJ1 | （0~1）*2 | 2 | 2025.07.24 | 合格
长虹路枢纽B匝道桥第10联 | 口肋与面板角接 | 口肋与面板角接 | B9#HXL-1-U1-TJ2 | （0~1）*2 | 2 | 2025.07.24 | 合格
长虹路枢纽B匝道桥第10联 | 口肋连接板与壁板角接 | 口肋连接板与壁板角接 | B9#HXL-1-U1-TJ3 | （0~1）*2 | 2 | 2025.07.24 | 合格
长虹路枢纽B匝道桥第10联 | 口肋连接板与壁板角接 | 口肋连接板与壁板角接 | B9#HXL-1-U1-TJ4 | （0~1）*2 | 2 | 2025.07.24 | 合格
长虹路枢纽B匝道桥第10联 | 口肋与面板角接 | 口肋与面板角接 | B9#HXL-1-U2-TJ1 | （0~1）*2 | 2 | 2025.07.24 | 合格
长虹路枢纽B匝道桥第10联 | 口肋与面板角接 | 口肋与面板角接 | B9#HXL-1-U2-TJ2 | （0~1）*2 | 2 | 2025.07.24 | 合格
长虹路枢纽B匝道桥第10联 | 口肋连接板与壁板角接 | 口肋连接板与壁板角接 | B9#HXL-1-U2-TJ3 | （0~1）*2 | 2 | 2025.07.24 | 合格
长虹路枢纽B匝道桥第10联 | 口肋连接板与壁板角接 | 口肋连接板与壁板角接 | B9#HXL-1-U2-TJ4 | （0~1）*2 | 2 | 2025.07.24 | 合格
长虹路枢纽B匝道桥第10联 | 横隔板与面板角接 | 横隔板与面板角接 | B9#JXL-1-HG1-TJ1 | （0~0.5）*2 | 1 | 2025.07.24 | 合格
长虹路枢纽B匝道桥第10联 | 横隔板与腹板角接 | 横隔板与腹板角接 | B9#JXL-1-HG1-TJ2 | （0~0.5）*2 | 1 | 2025.07.24 | 合格
长虹路枢纽B匝道桥第10联 | 横隔板与腹板角接 | 横隔板与腹板角接 | B9#JXL-1-HG1-TJ3 | （0~0.5）*2 | 1 | 2025.07.24 | 合格
长虹路枢纽B匝道桥第10联 | 横隔板与底板角接 | 横隔板与底板角接 | B9#JXL-1-HG1-TJ4 | （0~0.5）*2 | 1 | 2025.07.24 | 合格
长虹路枢纽B匝道桥第10联 | 横隔板与面板角接 | 横隔板与面板角接 | B9#JXL-1-HG2-TJ1 | （0~0.5）*2 | 1 | 2025.07.24 | 合格
长虹路枢纽B匝道桥第10联 | 横隔板与腹板角接 | 横隔板与腹板角接 | B9#JXL-1-HG2-TJ2 | （0~0.5）*2 | 1 | 2025.07.24 | 合格
长虹路枢纽B匝道桥第10联 | 横隔板与腹板角接 | 横隔板与腹板角接 | B9#JXL-1-HG2-TJ3 | （0~0.5）*2 | 1 | 2025.07.24 | 合格
长虹路枢纽B匝道桥第10联 | 横隔板与底板角接 | 横隔板与底板角接 | B9#JXL-1-HG2-TJ4 | （0~0.5）*2 | 1 | 2025.07.24 | 合格
长虹路枢纽B匝道桥第10联 | 横隔板与面板角接 | 横隔板与面板角接 | B9#JXL-1-HG3-TJ1 | （0~0.5）*2 | 1 | 2025.07.24 | 合格
长虹路枢纽B匝道桥第10联 | 横隔板与腹板角接 | 横隔板与腹板角接 | B9#JXL-1-HG3-TJ2 | （0~0.5）*2 | 1 | 2025.07.24 | 合格
长虹路枢纽B匝道桥第10联 | 横隔板与腹板角接 | 横隔板与腹板角接 | B9#JXL-1-HG3-TJ3 | （0~0.5）*2 | 1 | 2025.07.24 | 合格
长虹路枢纽B匝道桥第10联 | 横隔板与底板角接 | 横隔板与底板角接 | B9#JXL-1-HG3-TJ4 | （0~0.5）*2 | 1 | 2025.07.24 | 合格
长虹路枢纽B匝道桥第10联 | 口肋与面板角接 | 口肋与面板角接 | B9#JXL-1-U1-TJ1 | （0~1）*2 | 2 | 2025.07.24 | 合格
长虹路枢纽B匝道桥第10联 | 口肋与面板角接 | 口肋与面板角接 | B9#JXL-1-U1-TJ2 | （0~1）*2 | 2 | 2025.07.24 | 合格
长虹路枢纽B匝道桥第10联 | 口肋连接板与壁板角接 | 口肋连接板与壁板角接 | B9#JXL-1-U1-TJ3 | （0~1）*2 | 2 | 2025.07.24 | 合格
长虹路枢纽B匝道桥第10联 | 口肋连接板与壁板角接 | 口肋连接板与壁板角接 | B9#JXL-1-U1-TJ4 | （0~1）*2 | 2 | 2025.07.24 | 合格