## 磁粉总体信息
报告编号 | ZJC019-B-24-XC-MT-001
工程名称 | 312国道常州横林至湖塘东段工程G312-SG3标段
委托单位 | 江苏省交通工程集团有限公司
材质 | Q345qD
反差增强剂 | FA-5
检测时机 | 焊后24小时
磁悬液类型 | 黑色水悬液
检测比例 | 100%
仪器型号/编号 | 磁粉探伤仪 SZ-C43
施加方法 | 喷罐
磁化电流/提升力 | >45N
表面状况 | 打磨
磁化方法 | 连续湿法
磁化时间 | 1~3S
检验标准 | GB/T 26951-2011
验收标准 | GB/T 26952-2011 2X级
灵敏度试片 | A1 30/100标准试片
观察环境 | 检测表面>1000Lx

## 磁粉原始记录
构件名称 | 焊缝类型 | 焊缝名称 | 焊缝编号 | 检测部位(m) | 检测总长度(m) | 检测日期 | 结论 | 缺陷编号 | 缺陷性质 | X(mm) | 缺陷尺寸(mm) | 复探日期
BL9-JD1 | U肋嵌补与顶板角焊缝 | U肋嵌补与顶板角焊缝 | BL9-JD1-UL2-TF2-1 | (0~0.4)*2 | 0.8 | 2025.5.5 | 合格
BL9-JD1 | U肋嵌补与顶板角焊缝 | U肋嵌补与顶板角焊缝 | BL9-JD1-UL2-TF2-2 | (0~0.4)*2 | 0.8 | 2025.5.5 | 合格
BL9-JD2 | U肋嵌补与顶板角焊缝 | U肋嵌补与顶板角焊缝 | BL9-JD2-UL2-TF2-1 | (0~0.4)*2 | 0.8 | 2025.5.5 | 合格
BL9-JD2 | U肋嵌补与顶板角焊缝 | U肋嵌补与顶板角焊缝 | BL9-JD2-UL2-TF2-2 | (0~0.4)*2 | 0.8 | 2025.5.5 | 合格
BL9-JD3 | U肋嵌补与顶板角焊缝 | U肋嵌补与顶板角焊缝 | BL9-JD3-UL2-TF2-1 | (0~0.4)*2 | 0.8 | 2025.5.5 | 合格
BL9-JD3 | U肋嵌补与顶板角焊缝 | U肋嵌补与顶板角焊缝 | BL9-JD3-UL2-TF2-2 | (0~0.4)*2 | 0.8 | 2025.5.5 | 合格
BL9-JD4 | U肋嵌补与顶板角焊缝 | U肋嵌补与顶板角焊缝 | BL9-JD4-UL2-TF2-1 | (0~0.4)*2 | 0.8 | 2025.5.5 | 合格
BL9-JD4 | U肋嵌补与顶板角焊缝 | U肋嵌补与顶板角焊缝 | BL9-JD4-UL2-TF2-2 | (0~0.4)*2 | 0.8 | 2025.5.5 | 合格
BL9-JD5 | U肋嵌补与顶板角焊缝 | U肋嵌补与顶板角焊缝 | BL9-JD5-UL2-TF2-1 | (0~0.4)*2 | 0.8 | 2025.5.5 | 合格
BL9-JD5 | U肋嵌补与顶板角焊缝 | U肋嵌补与顶板角焊缝 | BL9-JD5-UL2-TF2-2 | (0~0.4)*2 | 0.8 | 2025.5.5 | 合格
BL9-JD1/JD2 | U肋嵌补与顶板角焊缝 | U肋嵌补与顶板角焊缝 | BL9-JD1/JD2-UL2-TF2-1 | (0~0.4)*2 | 0.8 | 2025.5.5 | 合格
BL9-JD1/JD2 | U肋嵌补与顶板角焊缝 | U肋嵌补与顶板角焊缝 | BL9-JD1/JD2-UL2-TF2-2 | (0~0.4)*2 | 0.8 | 2025.5.5 | 合格
BL9-JD1/JD2 | U肋嵌补与顶板角焊缝 | U肋嵌补与顶板角焊缝 | BL9-JD1/JD2-UL2-TF2-3 | (0~0.4)*2 | 0.8 | 2025.5.5 | 合格
BL9-JD1/JD2 | U肋嵌补与顶板角焊缝 | U肋嵌补与顶板角焊缝 | BL9-JD1/JD2-UL2-TF2-4 | (0~0.4)*2 | 0.8 | 2025.5.5 | 合格
BL9-JD1/JD2 | U肋嵌补与顶板角焊缝 | U肋嵌补与顶板角焊缝 | BL9-JD1/JD2-UL2-TF2-5 | (0~0.4)*2 | 0.8 | 2025.5.5 | 合格
BL9-JD1/JD2 | U肋嵌补与顶板角焊缝 | U肋嵌补与顶板角焊缝 | BL9-JD1/JD2-UL2-TF2-6 | (0~0.4)*2 | 0.8 | 2025.5.5 | 合格
BL9-JD1/JD2 | U肋嵌补与顶板角焊缝 | U肋嵌补与顶板角焊缝 | BL9-JD1/JD2-UL2-TF2-7 | (0~0.4)*2 | 0.8 | 2025.5.5 | 合格
BL9-JD1/JD2 | U肋嵌补与顶板角焊缝 | U肋嵌补与顶板角焊缝 | BL9-JD1/JD2-UL2-TF2-8 | (0~0.4)*2 | 0.8 | 2025.5.5 | 合格
BL9-JD1/JD2 | U肋嵌补与顶板角焊缝 | U肋嵌补与顶板角焊缝 | BL9-JD1/JD2-UL2-TF2-9 | (0~0.4)*2 | 0.8 | 2025.5.5 | 合格
BL9-JD1/JD2 | U肋嵌补与顶板角焊缝 | U肋嵌补与顶板角焊缝 | BL9-JD1/JD2-UL2-TF2-10 | (0~0.4)*2 | 0.8 | 2025.5.5 | 合格
BL9-JD1/JD2 | U肋嵌补与顶板角焊缝 | U肋嵌补与顶板角焊缝 | BL9-JD1/JD2-UL2-TF2-11 | (0~0.4)*2 | 0.8 | 2025.5.5 | 合格
BL9-JD1/JD2 | U肋嵌补与顶板角焊缝 | U肋嵌补与顶板角焊缝 | BL9-JD1/JD2-UL2-TF2-12 | (0~0.4)*2 | 0.8 | 2025.5.5 | 合格
BL9-JD2/JD3 | U肋嵌补与顶板角焊缝 | U肋嵌补与顶板角焊缝 | BL9-JD2/JD3-UL2-TF2-1 | (0~0.4)*2 | 0.8 | 2025.5.5 | 合格
BL9-JD2/JD3 | U肋嵌补与顶板角焊缝 | U肋嵌补与顶板角焊缝 | BL9-JD2/JD3-UL2-TF2-2 | (0~0.4)*2 | 0.8 | 2025.5.5 | 合格
BL9-JD2/JD3 | U肋嵌补与顶板角焊缝 | U肋嵌补与顶板角焊缝 | BL9-JD2/JD3-UL2-TF2-3 | (0~0.4)*2 | 0.8 | 2025.5.5 | 合格
BL9-JD2/JD3 | U肋嵌补与顶板角焊缝 | U肋嵌补与顶板角焊缝 | BL9-JD2/JD3-UL2-TF2-4 | (0~0.4)*2 | 0.8 | 2025.5.5 | 合格
BL9-JD2/JD3 | U肋嵌补与顶板角焊缝 | U肋嵌补与顶板角焊缝 | BL9-JD2/JD3-UL2-TF2-5 | (0~0.4)*2 | 0.8 | 2025.5.5 | 合格
BL9-JD2/JD3 | U肋嵌补与顶板角焊缝 | U肋嵌补与顶板角焊缝 | BL9-JD2/JD3-UL2-TF2-6 | (0~0.4)*2 | 0.8 | 2025.5.5 | 合格
BL9-JD2/JD3 | U肋嵌补与顶板角焊缝 | U肋嵌补与顶板角焊缝 | BL9-JD2/JD3-UL2-TF2-7 | (0~0.4)*2 | 0.8 | 2025.5.5 | 合格
BL9-JD2/JD3 | U肋嵌补与顶板角焊缝 | U肋嵌补与顶板角焊缝 | BL9-JD2/JD3-UL2-TF2-8 | (0~0.4)*2 | 0.8 | 2025.5.5 | 合格
BL9-JD2/JD3 | U肋嵌补与顶板角焊缝 | U肋嵌补与顶板角焊缝 | BL9-JD2/JD3-UL2-TF2-9 | (0~0.4)*2 | 0.8 | 2025.5.5 | 合格
BL9-JD2/JD3 | U肋嵌补与顶板角焊缝 | U肋嵌补与顶板角焊缝 | BL9-JD2/JD3-UL2-TF2-10 | (0~0.4)*2 | 0.8 | 2025.5.5 | 合格
BL9-JD2/JD3 | U肋嵌补与顶板角焊缝 | U肋嵌补与顶板角焊缝 | BL9-JD2/JD3-UL2-TF2-11 | (0~0.4)*2 | 0.8 | 2025.5.5 | 合格
BL9-JD2/JD3 | U肋嵌补与顶板角焊缝 | U肋嵌补与顶板角焊缝 | BL9-JD2/JD3-UL2-TF2-12 | (0~0.4)*2 | 0.8 | 2025.5.5 | 合格
BL9-JD3/JD4 | U肋嵌补与顶板角焊缝 | U肋嵌补与顶板角焊缝 | BL9-JD3/JD4-UL2-TF2-1 | (0~0.4)*2 | 0.8 | 2025.5.5 | 合格
BL9-JD3/JD4 | U肋嵌补与顶板角焊缝 | U肋嵌补与顶板角焊缝 | BL9-JD3/JD4-UL2-TF2-2 | (0~0.4)*2 | 0.8 | 2025.5.5 | 合格
BL9-JD3/JD4 | U肋嵌补与顶板角焊缝 | U肋嵌补与顶板角焊缝 | BL9-JD3/JD4-UL2-TF2-3 | (0~0.4)*2 | 0.8 | 2025.5.5 | 合格
BL9-JD3/JD4 | U肋嵌补与顶板角焊缝 | U肋嵌补与顶板角焊缝 | BL9-JD3/JD4-UL2-TF2-4 | (0~0.4)*2 | 0.8 | 2025.5.5 | 合格
BL9-JD3/JD4 | U肋嵌补与顶板角焊缝 | U肋嵌补与顶板角焊缝 | BL9-JD3/JD4-UL2-TF2-5 | (0~0.4)*2 | 0.8 | 2025.5.5 | 合格
BL9-JD3/JD4 | U肋嵌补与顶板角焊缝 | U肋嵌补与顶板角焊缝 | BL9-JD3/JD4-UL2-TF2-6 | (0~0.4)*2 | 0.8 | 2025.5.5 | 合格
BL9-JD3/JD4 | U肋嵌补与顶板角焊缝 | U肋嵌补与顶板角焊缝 | BL9-JD3/JD4-UL2-TF2-7 | (0~0.4)*2 | 0.8 | 2025.5.5 | 合格
BL9-JD3/JD4 | U肋嵌补与顶板角焊缝 | U肋嵌补与顶板角焊缝 | BL9-JD3/JD4-UL2-TF2-8 | (0~0.4)*2 | 0.8 | 2025.5.5 | 合格
BL9-JD3/JD4 | U肋嵌补与顶板角焊缝 | U肋嵌补与顶板角焊缝 | BL9-JD3/JD4-UL2-TF2-9 | (0~0.4)*2 | 0.8 | 2025.5.5 | 合格
BL9-JD3/JD4 | U肋嵌补与顶板角焊缝 | U肋嵌补与顶板角焊缝 | BL9-JD3/JD4-UL2-TF2-10 | (0~0.4)*2 | 0.8 | 2025.5.5 | 合格
BL9-JD3/JD4 | U肋嵌补与顶板角焊缝 | U肋嵌补与顶板角焊缝 | BL9-JD3/JD4-UL2-TF2-11 | (0~0.4)*2 | 0.8 | 2025.5.5 | 合格
BL9-JD3/JD4 | U肋嵌补与顶板角焊缝 | U肋嵌补与顶板角焊缝 | BL9-JD3/JD4-UL2-TF2-12 | (0~0.4)*2 | 0.8 | 2025.5.5 | 合格
BL9-JD4/JD5 | U肋嵌补与顶板角焊缝 | U肋嵌补与顶板角焊缝 | BL9-JD4/JD5-UL2-TF2-1 | (0~0.4)*2 | 0.8 | 2025.5.5 | 合格
BL9-JD4/JD5 | U肋嵌补与顶板角焊缝 | U肋嵌补与顶板角焊缝 | BL9-JD4/JD5-UL2-TF2-2 | (0~0.4)*2 | 0.8 | 2025.5.5 | 合格
BL9-JD4/JD5 | U肋嵌补与顶板角焊缝 | U肋嵌补与顶板角焊缝 | BL9-JD4/JD5-UL2-TF2-3 | (0~0.4)*2 | 0.8 | 2025.5.5 | 合格
BL9-JD4/JD5 | U肋嵌补与顶板角焊缝 | U肋嵌补与顶板角焊缝 | BL9-JD4/JD5-UL2-TF2-4 | (0~0.4)*2 | 0.8 | 2025.5.5 | 合格
BL9-JD4/JD5 | U肋嵌补与顶板角焊缝 | U肋嵌补与顶板角焊缝 | BL9-JD4/JD5-UL2-TF2-5 | (0~0.4)*2 | 0.8 | 2025.5.5 | 合格
BL9-JD4/JD5 | U肋嵌补与顶板角焊缝 | U肋嵌补与顶板角焊缝 | BL9-JD4/JD5-UL2-TF2-6 | (0~0.4)*2 | 0.8 | 2025.5.5 | 合格
BL9-JD4/JD5 | U肋嵌补与顶板角焊缝 | U肋嵌补与顶板角焊缝 | BL9-JD4/JD5-UL2-TF2-7 | (0~0.4)*2 | 0.8 | 2025.5.5 | 合格
BL9-JD4/JD5 | U肋嵌补与顶板角焊缝 | U肋嵌补与顶板角焊缝 | BL9-JD4/JD5-UL2-TF2-8 | (0~0.4)*2 | 0.8 | 2025.5.5 | 合格
BL9-JD4/JD5 | U肋嵌补与顶板角焊缝 | U肋嵌补与顶板角焊缝 | BL9-JD4/JD5-UL2-TF2-9 | (0~0.4)*2 | 0.8 | 2025.5.5 | 合格
BL9-JD4/JD5 | U肋嵌补与顶板角焊缝 | U肋嵌补与顶板角焊缝 | BL9-JD4/JD5-UL2-TF2-10 | (0~0.4)*2 | 0.8 | 2025.5.5 | 合格
BL9-JD4/JD5 | U肋嵌补与顶板角焊缝 | U肋嵌补与顶板角焊缝 | BL9-JD4/JD5-UL2-TF2-11 | (0~0.4)*2 | 0.8 | 2025.5.5 | 合格
BL9-JD4/JD5 | U肋嵌补与顶板角焊缝 | U肋嵌补与顶板角焊缝 | BL9-JD4/JD5-UL2-TF2-12 | (0~0.4)*2 | 0.8 | 2025.5.5 | 合格