## 磁粉总体信息
报告编号 | ZJC019-G-24-XC-MT-001
工程名称 | 312国道常州横林至湖塘东段工程G312-SG3标段
委托单位 | 江苏省交通工程集团有限公司
材质 | Q345qD
反差增强剂 | FA-5
检测时机 | 焊后24小时
磁悬液类型 | 黑色水悬液
检测比例 | 100%
仪器型号/编号 | 磁粉探伤仪 SZ-C04
施加方法 | 喷罐
磁化电流/提升力 | >45N
表面状况 | 打磨
磁化方法 | 连续湿法
磁化时间 | 1~3S
检验标准 | GB/T 26951-2011
验收标准 | GB/T 26952-2011 2X级
灵敏度试片 | A1 30/100标准试片
观察环境 | 检测表面>1000Lx

## 磁粉原始记录
构件名称 | 焊缝类型 | 焊缝名称 | 焊缝编号 | 检测部位(m) | 检测总长度(m) | 检测日期 | 结论 | 缺陷编号 | 缺陷性质 | X(mm) | 缺陷尺寸(mm) | 复探日期
GL6-JD1 | U肋嵌补与顶板角焊缝 | U肋嵌补与顶板角焊缝 | GL6-JD1-UL2-TF2-1 | (0~0.4)*2 | 0.8 | 2025.1.7 | 合格
GL6-JD1 | U肋嵌补与顶板角焊缝 | U肋嵌补与顶板角焊缝 | GL6-JD1-UL2-TF2-2 | (0~0.4)*2 | 0.8 | 2025.1.7 | 合格
GL6-JD2 | U肋嵌补与顶板角焊缝 | U肋嵌补与顶板角焊缝 | GL6-JD2-UL2-TF2-1 | (0~0.4)*2 | 0.8 | 2025.1.7 | 合格
GL6-JD2 | U肋嵌补与顶板角焊缝 | U肋嵌补与顶板角焊缝 | GL6-JD2-UL2-TF2-2 | (0~0.4)*2 | 0.8 | 2025.1.7 | 合格
GL6-JD3 | U肋嵌补与顶板角焊缝 | U肋嵌补与顶板角焊缝 | GL6-JD3-UL2-TF2-1 | (0~0.4)*2 | 0.8 | 2025.8.13 | 合格
GL6-JD3 | U肋嵌补与顶板角焊缝 | U肋嵌补与顶板角焊缝 | GL6-JD3-UL2-TF2-2 | (0~0.4)*2 | 0.8 | 2025.8.13 | 合格
GL6-JD4 | U肋嵌补与顶板角焊缝 | U肋嵌补与顶板角焊缝 | GL6-JD4-UL2-TF2-1 | (0~0.4)*2 | 0.8 | 2025.8.13 | 合格
GL6-JD4 | U肋嵌补与顶板角焊缝 | U肋嵌补与顶板角焊缝 | GL6-JD4-UL2-TF2-2 | (0~0.4)*2 | 0.8 | 2025.8.13 | 合格
GL6-JD5 | U肋嵌补与顶板角焊缝 | U肋嵌补与顶板角焊缝 | GL6-JD5-UL2-TF2-1 | (0~0.4)*2 | 0.8 | 2025.8.13 | 合格
GL6-JD5 | U肋嵌补与顶板角焊缝 | U肋嵌补与顶板角焊缝 | GL6-JD5-UL2-TF2-2 | (0~0.4)*2 | 0.8 | 2025.8.13 | 合格
GL6-JD6 | U肋嵌补与顶板角焊缝 | U肋嵌补与顶板角焊缝 | GL6-JD6-UL2-TF2-1 | (0~0.4)*2 | 0.8 | 2025.8.13 | 合格
GL6-JD6 | U肋嵌补与顶板角焊缝 | U肋嵌补与顶板角焊缝 | GL6-JD6-UL2-TF2-2 | (0~0.4)*2 | 0.8 | 2025.8.13 | 合格
GL6-JD7 | U肋嵌补与顶板角焊缝 | U肋嵌补与顶板角焊缝 | GL6-JD7-UL2-TF2-1 | (0~0.4)*2 | 0.8 | 2025.8.13 | 合格
GL6-JD7 | U肋嵌补与顶板角焊缝 | U肋嵌补与顶板角焊缝 | GL6-JD7-UL2-TF2-2 | (0~0.4)*2 | 0.8 | 2025.8.13 | 合格
GL6-JD8 | U肋嵌补与顶板角焊缝 | U肋嵌补与顶板角焊缝 | GL6-JD8-UL2-TF2-1 | (0~0.4)*2 | 0.8 | 2025.8.13 | 合格
GL6-JD8 | U肋嵌补与顶板角焊缝 | U肋嵌补与顶板角焊缝 | GL6-JD8-UL2-TF2-2 | (0~0.4)*2 | 0.8 | 2025.8.13 | 合格
GL6-JD1/JD2 | U肋嵌补与顶板角焊缝 | U肋嵌补与顶板角焊缝 | GL6-JD1/JD2-UL2-TF2-1 | (0~0.4)*2 | 0.8 | 2025.1.7 | 合格
GL6-JD1/JD2 | U肋嵌补与顶板角焊缝 | U肋嵌补与顶板角焊缝 | GL6-JD1/JD2-UL2-TF2-2 | (0~0.4)*2 | 0.8 | 2025.1.7 | 合格
GL6-JD1/JD2 | U肋嵌补与顶板角焊缝 | U肋嵌补与顶板角焊缝 | GL6-JD1/JD2-UL2-TF2-3 | (0~0.4)*2 | 0.8 | 2025.1.7 | 合格
GL6-JD1/JD2 | U肋嵌补与顶板角焊缝 | U肋嵌补与顶板角焊缝 | GL6-JD1/JD2-UL2-TF2-4 | (0~0.4)*2 | 0.8 | 2025.1.7 | 合格
GL6-JD1/JD2 | U肋嵌补与顶板角焊缝 | U肋嵌补与顶板角焊缝 | GL6-JD1/JD2-UL2-TF2-5 | (0~0.4)*2 | 0.8 | 2025.1.7 | 合格
GL6-JD1/JD2 | U肋嵌补与顶板角焊缝 | U肋嵌补与顶板角焊缝 | GL6-JD1/JD2-UL2-TF2-6 | (0~0.4)*2 | 0.8 | 2025.1.7 | 合格
GL6-JD1/JD2 | U肋嵌补与顶板角焊缝 | U肋嵌补与顶板角焊缝 | GL6-JD1/JD2-UL2-TF2-7 | (0~0.4)*2 | 0.8 | 2025.1.7 | 合格
GL6-JD1/JD2 | U肋嵌补与顶板角焊缝 | U肋嵌补与顶板角焊缝 | GL6-JD1/JD2-UL2-TF2-8 | (0~0.4)*2 | 0.8 | 2025.1.7 | 合格
GL6-JD1/JD2 | U肋嵌补与顶板角焊缝 | U肋嵌补与顶板角焊缝 | GL6-JD1/JD2-UL2-TF2-9 | (0~0.4)*2 | 0.8 | 2025.1.7 | 合格
GL6-JD1/JD2 | U肋嵌补与顶板角焊缝 | U肋嵌补与顶板角焊缝 | GL6-JD1/JD2-UL2-TF2-10 | (0~0.4)*2 | 0.8 | 2025.1.7 | 合格
GL6-JD1/JD2 | U肋嵌补与顶板角焊缝 | U肋嵌补与顶板角焊缝 | GL6-JD1/JD2-UL2-TF2-11 | (0~0.4)*2 | 0.8 | 2025.1.7 | 合格
GL6-JD1/JD2 | U肋嵌补与顶板角焊缝 | U肋嵌补与顶板角焊缝 | GL6-JD1/JD2-UL2-TF2-12 | (0~0.4)*2 | 0.8 | 2025.1.7 | 合格
GL6-JD2/JD3 | U肋嵌补与顶板角焊缝 | U肋嵌补与顶板角焊缝 | GL6-JD2/JD3-UL2-TF2-1 | (0~0.4)*2 | 0.8 | 2025.8.13 | 合格
GL6-JD2/JD3 | U肋嵌补与顶板角焊缝 | U肋嵌补与顶板角焊缝 | GL6-JD2/JD3-UL2-TF2-2 | (0~0.4)*2 | 0.8 | 2025.8.13 | 合格
GL6-JD2/JD3 | U肋嵌补与顶板角焊缝 | U肋嵌补与顶板角焊缝 | GL6-JD2/JD3-UL2-TF2-3 | (0~0.4)*2 | 0.8 | 2025.8.13 | 合格
GL6-JD2/JD3 | U肋嵌补与顶板角焊缝 | U肋嵌补与顶板角焊缝 | GL6-JD2/JD3-UL2-TF2-4 | (0~0.4)*2 | 0.8 | 2025.8.13 | 合格
GL6-JD2/JD3 | U肋嵌补与顶板角焊缝 | U肋嵌补与顶板角焊缝 | GL6-JD2/JD3-UL2-TF2-5 | (0~0.4)*2 | 0.8 | 2025.8.13 | 合格
GL6-JD2/JD3 | U肋嵌补与顶板角焊缝 | U肋嵌补与顶板角焊缝 | GL6-JD2/JD3-UL2-TF2-6 | (0~0.4)*2 | 0.8 | 2025.8.13 | 合格
GL6-JD2/JD3 | U肋嵌补与顶板角焊缝 | U肋嵌补与顶板角焊缝 | GL6-JD2/JD3-UL2-TF2-7 | (0~0.4)*2 | 0.8 | 2025.8.13 | 合格
GL6-JD2/JD3 | U肋嵌补与顶板角焊缝 | U肋嵌补与顶板角焊缝 | GL6-JD2/JD3-UL2-TF2-8 | (0~0.4)*2 | 0.8 | 2025.8.13 | 合格
GL6-JD2/JD3 | U肋嵌补与顶板角焊缝 | U肋嵌补与顶板角焊缝 | GL6-JD2/JD3-UL2-TF2-9 | (0~0.4)*2 | 0.8 | 2025.8.13 | 合格
GL6-JD2/JD3 | U肋嵌补与顶板角焊缝 | U肋嵌补与顶板角焊缝 | GL6-JD2/JD3-UL2-TF2-10 | (0~0.4)*2 | 0.8 | 2025.8.13 | 合格
GL6-JD2/JD3 | U肋嵌补与顶板角焊缝 | U肋嵌补与顶板角焊缝 | GL6-JD2/JD3-UL2-TF2-11 | (0~0.4)*2 | 0.8 | 2025.8.13 | 合格
GL6-JD2/JD3 | U肋嵌补与顶板角焊缝 | U肋嵌补与顶板角焊缝 | GL6-JD2/JD3-UL2-TF2-12 | (0~0.4)*2 | 0.8 | 2025.8.13 | 合格
GL6-JD3/JD4 | U肋嵌补与顶板角焊缝 | U肋嵌补与顶板角焊缝 | GL6-JD3/JD4-UL2-TF2-1 | (0~0.4)*2 | 0.8 | 2025.8.13 | 合格
GL6-JD3/JD4 | U肋嵌补与顶板角焊缝 | U肋嵌补与顶板角焊缝 | GL6-JD3/JD4-UL2-TF2-2 | (0~0.4)*2 | 0.8 | 2025.8.13 | 合格
GL6-JD3/JD4 | U肋嵌补与顶板角焊缝 | U肋嵌补与顶板角焊缝 | GL6-JD3/JD4-UL2-TF2-3 | (0~0.4)*2 | 0.8 | 2025.8.13 | 合格
GL6-JD3/JD4 | U肋嵌补与顶板角焊缝 | U肋嵌补与顶板角焊缝 | GL6-JD3/JD4-UL2-TF2-4 | (0~0.4)*2 | 0.8 | 2025.8.13 | 合格
GL6-JD3/JD4 | U肋嵌补与顶板角焊缝 | U肋嵌补与顶板角焊缝 | GL6-JD3/JD4-UL2-TF2-5 | (0~0.4)*2 | 0.8 | 2025.8.13 | 合格
GL6-JD3/JD4 | U肋嵌补与顶板角焊缝 | U肋嵌补与顶板角焊缝 | GL6-JD3/JD4-UL2-TF2-6 | (0~0.4)*2 | 0.8 | 2025.8.13 | 合格
GL6-JD3/JD4 | U肋嵌补与顶板角焊缝 | U肋嵌补与顶板角焊缝 | GL6-JD3/JD4-UL2-TF2-7 | (0~0.4)*2 | 0.8 | 2025.8.13 | 合格
GL6-JD3/JD4 | U肋嵌补与顶板角焊缝 | U肋嵌补与顶板角焊缝 | GL6-JD3/JD4-UL2-TF2-8 | (0~0.4)*2 | 0.8 | 2025.8.13 | 合格
GL6-JD3/JD4 | U肋嵌补与顶板角焊缝 | U肋嵌补与顶板角焊缝 | GL6-JD3/JD4-UL2-TF2-9 | (0~0.4)*2 | 0.8 | 2025.8.13 | 合格
GL6-JD3/JD4 | U肋嵌补与顶板角焊缝 | U肋嵌补与顶板角焊缝 | GL6-JD3/JD4-UL2-TF2-10 | (0~0.4)*2 | 0.8 | 2025.8.13 | 合格
GL6-JD3/JD4 | U肋嵌补与顶板角焊缝 | U肋嵌补与顶板角焊缝 | GL6-JD3/JD4-UL2-TF2-11 | (0~0.4)*2 | 0.8 | 2025.8.13 | 合格
GL6-JD3/JD4 | U肋嵌补与顶板角焊缝 | U肋嵌补与顶板角焊缝 | GL6-JD3/JD4-UL2-TF2-12 | (0~0.4)*2 | 0.8 | 2025.8.13 | 合格
GL6-JD4/JD5 | U肋嵌补与顶板角焊缝 | U肋嵌补与顶板角焊缝 | GL6-JD4/JD5-UL2-TF2-1 | (0~0.4)*2 | 0.8 | 2025.8.13 | 合格
GL6-JD4/JD5 | U肋嵌补与顶板角焊缝 | U肋嵌补与顶板角焊缝 | GL6-JD4/JD5-UL2-TF2-2 | (0~0.4)*2 | 0.8 | 2025.8.13 | 合格
GL6-JD4/JD5 | U肋嵌补与顶板角焊缝 | U肋嵌补与顶板角焊缝 | GL6-JD4/JD5-UL2-TF2-3 | (0~0.4)*2 | 0.8 | 2025.8.13 | 合格
GL6-JD4/JD5 | U肋嵌补与顶板角焊缝 | U肋嵌补与顶板角焊缝 | GL6-JD4/JD5-UL2-TF2-4 | (0~0.4)*2 | 0.8 | 2025.8.13 | 合格
GL6-JD4/JD5 | U肋嵌补与顶板角焊缝 | U肋嵌补与顶板角焊缝 | GL6-JD4/JD5-UL2-TF2-5 | (0~0.4)*2 | 0.8 | 2025.8.13 | 合格
GL6-JD4/JD5 | U肋嵌补与顶板角焊缝 | U肋嵌补与顶板角焊缝 | GL6-JD4/JD5-UL2-TF2-6 | (0~0.4)*2 | 0.8 | 2025.8.13 | 合格
GL6-JD4/JD5 | U肋嵌补与顶板角焊缝 | U肋嵌补与顶板角焊缝 | GL6-JD4/JD5-UL2-TF2-7 | (0~0.4)*2 | 0.8 | 2025.8.13 | 合格
GL6-JD4/JD5 | U肋嵌补与顶板角焊缝 | U肋嵌补与顶板角焊缝 | GL6-JD4/JD5-UL2-TF2-8 | (0~0.4)*2 | 0.8 | 2025.8.13 | 合格
GL6-JD4/JD5 | U肋嵌补与顶板角焊缝 | U肋嵌补与顶板角焊缝 | GL6-JD4/JD5-UL2-TF2-9 | (0~0.4)*2 | 0.8 | 2025.8.13 | 合格
GL6-JD4/JD5 | U肋嵌补与顶板角焊缝 | U肋嵌补与顶板角焊缝 | GL6-JD4/JD5-UL2-TF2-10 | (0~0.4)*2 | 0.8 | 2025.8.13 | 合格
GL6-JD4/JD5 | U肋嵌补与顶板角焊缝 | U肋嵌补与顶板角焊缝 | GL6-JD4/JD5-UL2-TF2-11 | (0~0.4)*2 | 0.8 | 2025.8.13 | 合格
GL6-JD4/JD5 | U肋嵌补与顶板角焊缝 | U肋嵌补与顶板角焊缝 | GL6-JD4/JD5-UL2-TF2-12 | (0~0.4)*2 | 0.8 | 2025.8.13 | 合格
GL6-JD5/JD6 | U肋嵌补与顶板角焊缝 | U肋嵌补与顶板角焊缝 | GL6-JD5/JD6-UL2-TF2-1 | (0~0.4)*2 | 0.8 | 2025.8.13 | 合格
GL6-JD5/JD6 | U肋嵌补与顶板角焊缝 | U肋嵌补与顶板角焊缝 | GL6-JD5/JD6-UL2-TF2-2 | (0~0.4)*2 | 0.8 | 2025.8.13 | 合格
GL6-JD5/JD6 | U肋嵌补与顶板角焊缝 | U肋嵌补与顶板角焊缝 | GL6-JD5/JD6-UL2-TF2-3 | (0~0.4)*2 | 0.8 | 2025.8.13 | 合格
GL6-JD5/JD6 | U肋嵌补与顶板角焊缝 | U肋嵌补与顶板角焊缝 | GL6-JD5/JD6-UL2-TF2-4 | (0~0.4)*2 | 0.8 | 2025.8.13 | 合格
GL6-JD5/JD6 | U肋嵌补与顶板角焊缝 | U肋嵌补与顶板角焊缝 | GL6-JD5/JD6-UL2-TF2-5 | (0~0.4)*2 | 0.8 | 2025.8.13 | 合格
GL6-JD5/JD6 | U肋嵌补与顶板角焊缝 | U肋嵌补与顶板角焊缝 | GL6-JD5/JD6-UL2-TF2-6 | (0~0.4)*2 | 0.8 | 2025.8.13 | 合格
GL6-JD5/JD6 | U肋嵌补与顶板角焊缝 | U肋嵌补与顶板角焊缝 | GL6-JD5/JD6-UL2-TF2-7 | (0~0.4)*2 | 0.8 | 2025.8.13 | 合格
GL6-JD5/JD6 | U肋嵌补与顶板角焊缝 | U肋嵌补与顶板角焊缝 | GL6-JD5/JD6-UL2-TF2-8 | (0~0.4)*2 | 0.8 | 2025.8.13 | 合格
GL6-JD5/JD6 | U肋嵌补与顶板角焊缝 | U肋嵌补与顶板角焊缝 | GL6-JD5/JD6-UL2-TF2-9 | (0~0.4)*2 | 0.8 | 2025.8.13 | 合格
GL6-JD5/JD6 | U肋嵌补与顶板角焊缝 | U肋嵌补与顶板角焊缝 | GL6-JD5/JD6-UL2-TF2-10 | (0~0.4)*2 | 0.8 | 2025.8.13 | 合格
GL6-JD5/JD6 | U肋嵌补与顶板角焊缝 | U肋嵌补与顶板角焊缝 | GL6-JD5/JD6-UL2-TF2-11 | (0~0.4)*2 | 0.8 | 2025.8.13 | 合格
GL6-JD5/JD6 | U肋嵌补与顶板角焊缝 | U肋嵌补与顶板角焊缝 | GL6-JD5/JD6-UL2-TF2-12 | (0~0.4)*2 | 0.8 | 2025.8.13 | 合格
GL6-JD6/JD7 | U肋嵌补与顶板角焊缝 | U肋嵌补与顶板角焊缝 | GL6-JD6/JD7-UL2-TF2-1 | (0~0.4)*2 | 0.8 | 2025.8.13 | 合格
GL6-JD6/JD7 | U肋嵌补与顶板角焊缝 | U肋嵌补与顶板角焊缝 | GL6-JD6/JD7-UL2-TF2-2 | (0~0.4)*2 | 0.8 | 2025.8.13 | 合格
GL6-JD6/JD7 | U肋嵌补与顶板角焊缝 | U肋嵌补与顶板角焊缝 | GL6-JD6/JD7-UL2-TF2-3 | (0~0.4)*2 | 0.8 | 2025.8.13 | 合格
GL6-JD6/JD7 | U肋嵌补与顶板角焊缝 | U肋嵌补与顶板角焊缝 | GL6-JD6/JD7-UL2-TF2-4 | (0~0.4)*2 | 0.8 | 2025.8.13 | 合格
GL6-JD6/JD7 | U肋嵌补与顶板角焊缝 | U肋嵌补与顶板角焊缝 | GL6-JD6/JD7-UL2-TF2-5 | (0~0.4)*2 | 0.8 | 2025.8.13 | 合格
GL6-JD6/JD7 | U肋嵌补与顶板角焊缝 | U肋嵌补与顶板角焊缝 | GL6-JD6/JD7-UL2-TF2-6 | (0~0.4)*2 | 0.8 | 2025.8.13 | 合格
GL6-JD6/JD7 | U肋嵌补与顶板角焊缝 | U肋嵌补与顶板角焊缝 | GL6-JD6/JD7-UL2-TF2-7 | (0~0.4)*2 | 0.8 | 2025.8.13 | 合格
GL6-JD6/JD7 | U肋嵌补与顶板角焊缝 | U肋嵌补与顶板角焊缝 | GL6-JD6/JD7-UL2-TF2-8 | (0~0.4)*2 | 0.8 | 2025.8.13 | 合格
GL6-JD6/JD7 | U肋嵌补与顶板角焊缝 | U肋嵌补与顶板角焊缝 | GL6-JD6/JD7-UL2-TF2-9 | (0~0.4)*2 | 0.8 | 2025.8.13 | 合格
GL6-JD6/JD7 | U肋嵌补与顶板角焊缝 | U肋嵌补与顶板角焊缝 | GL6-JD6/JD7-UL2-TF2-10 | (0~0.4)*2 | 0.8 | 2025.8.13 | 合格
GL6-JD6/JD7 | U肋嵌补与顶板角焊缝 | U肋嵌补与顶板角焊缝 | GL6-JD6/JD7-UL2-TF2-11 | (0~0.4)*2 | 0.8 | 2025.8.13 | 合格
GL6-JD6/JD7 | U肋嵌补与顶板角焊缝 | U肋嵌补与顶板角焊缝 | GL6-JD6/JD7-UL2-TF2-12 | (0~0.4)*2 | 0.8 | 2025.8.13 | 合格
GL6-JD7/JD8 | U肋嵌补与顶板角焊缝 | U肋嵌补与顶板角焊缝 | GL6-JD7/JD8-UL2-TF2-1 | (0~0.4)*2 | 0.8 | 2025.8.13 | 合格
GL6-JD7/JD8 | U肋嵌补与顶板角焊缝 | U肋嵌补与顶板角焊缝 | GL6-JD7/JD8-UL2-TF2-2 | (0~0.4)*2 | 0.8 | 2025.8.13 | 合格
GL6-JD7/JD8 | U肋嵌补与顶板角焊缝 | U肋嵌补与顶板角焊缝 | GL6-JD7/JD8-UL2-TF2-3 | (0~0.4)*2 | 0.8 | 2025.8.13 | 合格
GL6-JD7/JD8 | U肋嵌补与顶板角焊缝 | U肋嵌补与顶板角焊缝 | GL6-JD7/JD8-UL2-TF2-4 | (0~0.4)*2 | 0.8 | 2025.8.13 | 合格
GL6-JD7/JD8 | U肋嵌补与顶板角焊缝 | U肋嵌补与顶板角焊缝 | GL6-JD7/JD8-UL2-TF2-5 | (0~0.4)*2 | 0.8 | 2025.8.13 | 合格
GL6-JD7/JD8 | U肋嵌补与顶板角焊缝 | U肋嵌补与顶板角焊缝 | GL6-JD7/JD8-UL2-TF2-6 | (0~0.4)*2 | 0.8 | 2025.8.13 | 合格
GL6-JD7/JD8 | U肋嵌补与顶板角焊缝 | U肋嵌补与顶板角焊缝 | GL6-JD7/JD8-UL2-TF2-7 | (0~0.4)*2 | 0.8 | 2025.8.13 | 合格
GL6-JD7/JD8 | U肋嵌补与顶板角焊缝 | U肋嵌补与顶板角焊缝 | GL6-JD7/JD8-UL2-TF2-8 | (0~0.4)*2 | 0.8 | 2025.8.13 | 合格
GL6-JD7/JD8 | U肋嵌补与顶板角焊缝 | U肋嵌补与顶板角焊缝 | GL6-JD7/JD8-UL2-TF2-9 | (0~0.4)*2 | 0.8 | 2025.8.13 | 合格
GL6-JD7/JD8 | U肋嵌补与顶板角焊缝 | U肋嵌补与顶板角焊缝 | GL6-JD7/JD8-UL2-TF2-10 | (0~0.4)*2 | 0.8 | 2025.8.13 | 合格
GL6-JD7/JD8 | U肋嵌补与顶板角焊缝 | U肋嵌补与顶板角焊缝 | GL6-JD7/JD8-UL2-TF2-11 | (0~0.4)*2 | 0.8 | 2025.8.13 | 合格
GL6-JD7/JD8 | U肋嵌补与顶板角焊缝 | U肋嵌补与顶板角焊缝 | GL6-JD7/JD8-UL2-TF2-12 | (0~0.4)*2 | 0.8 | 2025.8.13 | 合格

## 射线
构件名称 | 焊缝类型 | 焊缝名称 | 焊缝编号 | 板厚(mm) | 合格情况 | 检测日期 | 缺陷性质 | 像质指数 | X（mm） | 评级 | 检测日期 | 检测人员 | 返修长度(mm) | 复检时间 | 复检人员
GL6-JD1 | 顶板拼板缝 | 顶板拼板缝 | GL6-JD1-DB1-DJ2-H1 | 14+14 | 合格 | 2025.1.7
GL6-JD1 | 顶板拼板缝 | 顶板拼板缝 | GL6-JD1-DB1-DJ2-H2 | 14+14 | 合格 | 2025.1.7
GL6-JD1 | 顶板拼板缝 | 顶板拼板缝 | GL6-JD1-DB1-DJ2-H3 | 14+14 | 合格 | 2025.1.7
GL6-JD1/JD2 | 顶板拼板缝 | 顶板拼板缝 | GL6-JD1/JD2-DB2-DJ2-H1 | 14+14 | 合格 | 2025.1.7
GL6-JD1/JD2 | 顶板拼板缝 | 顶板拼板缝 | GL6-JD1/JD2-DB2-DJ2-H2 | 14+14 | 合格 | 2025.1.7
GL6-JD1/JD2 | 顶板拼板缝 | 顶板拼板缝 | GL6-JD1/JD2-DB2-DJ2-H3 | 14+14 | 合格 | 2025.1.7
GL6-JD2 | 顶板拼板缝 | 顶板拼板缝 | GL6-JD2-DB1-DJ2-H1 | 14+14 | 合格 | 2025.1.7
GL6-JD2 | 顶板拼板缝 | 顶板拼板缝 | GL6-JD2-DB1-DJ2-H2 | 14+14 | 合格 | 2025.1.7
GL6-JD2 | 顶板拼板缝 | 顶板拼板缝 | GL6-JD2-DB1-DJ2-H3 | 14+14 | 合格 | 2025.1.7
GL6-JD2 | 底板拼板缝 | 底板拼板缝 | GL6-JD2-BB1-DJ1-H1 | 14+14 | 合格 | 2025.1.7
GL6-JD2 | 底板拼板缝 | 底板拼板缝 | GL6-JD2-BB1-DJ1-H2 | 14+14 | 合格 | 2025.1.7
GL6-JD2 | 底板拼板缝 | 底板拼板缝 | GL6-JD2-BB1-DJ1-H3 | 14+14 | 合格 | 2025.1.7
GL6-JD2/JD3 | 顶板拼板缝 | 顶板拼板缝 | GL6-JD2/JD3-DB2-DJ3-H1 | 14+14 | 合格 | 2025.8.13
GL6-JD2/JD3 | 顶板拼板缝 | 顶板拼板缝 | GL6-JD2/JD3-DB2-DJ3-H2 | 14+14 | 合格 | 2025.8.13
GL6-JD2/JD3 | 顶板拼板缝 | 顶板拼板缝 | GL6-JD2/JD3-DB2-DJ3-H3 | 14+14 | 合格 | 2025.8.13
GL6-JD2/JD3 | 腹板对接焊缝 | 腹板对接焊缝 | GL6-JD2/JD3-FB2-DJ3-H1 | 14+14 | 合格 | 2025.8.13
GL6-JD2/JD3 | 腹板对接焊缝 | 腹板对接焊缝 | GL6-JD2/JD3-FB2-DJ3-H2 | 14+14 | 合格 | 2025.8.13
GL6-JD2/JD3 | 腹板对接焊缝 | 腹板对接焊缝 | GL6-JD2/JD3-FB2-DJ3-H3 | 14+14 | 合格 | 2025.8.13
GL6-JD3 | 顶板拼板缝 | 顶板拼板缝 | GL6-JD3-DB1-DJ3-H1 | 14+14 | 合格 | 2025.8.13
GL6-JD3 | 顶板拼板缝 | 顶板拼板缝 | GL6-JD3-DB1-DJ3-H2 | 14+14 | 合格 | 2025.8.13
GL6-JD3 | 顶板拼板缝 | 顶板拼板缝 | GL6-JD3-DB1-DJ3-H3 | 14+14 | 合格 | 2025.8.13
GL6-JD3 | 底板拼板缝 | 底板拼板缝 | GL6-JD3-BB1-DJ1-H1 | 14+14 | 合格 | 2025.8.13
GL6-JD3 | 底板拼板缝 | 底板拼板缝 | GL6-JD3-BB1-DJ1-H2 | 14+14 | 合格 | 2025.8.13
GL6-JD3 | 底板拼板缝 | 底板拼板缝 | GL6-JD3-BB1-DJ1-H3 | 14+14 | 合格 | 2025.8.13
GL6-JD3/JD4 | 顶板拼板缝 | 顶板拼板缝 | GL6-JD3/JD4-DB2-DJ3-H1 | 14+14 | 合格 | 2025.8.13
GL6-JD3/JD4 | 顶板拼板缝 | 顶板拼板缝 | GL6-JD3/JD4-DB2-DJ3-H2 | 14+14 | 合格 | 2025.8.13
GL6-JD3/JD4 | 顶板拼板缝 | 顶板拼板缝 | GL6-JD3/JD4-DB2-DJ3-H3 | 14+14 | 合格 | 2025.8.13
GL6-JD3/JD4 | 腹板对接焊缝 | 腹板对接焊缝 | GL6-JD3/JD4-FB2-DJ3-H1 | 14+14 | 合格 | 2025.8.13
GL6-JD3/JD4 | 腹板对接焊缝 | 腹板对接焊缝 | GL6-JD3/JD4-FB2-DJ3-H2 | 14+14 | 合格 | 2025.8.13
GL6-JD3/JD4 | 腹板对接焊缝 | 腹板对接焊缝 | GL6-JD3/JD4-FB2-DJ3-H3 | 14+14 | 合格 | 2025.8.13
GL6-JD4 | 顶板拼板缝 | 顶板拼板缝 | GL6-JD4-DB1-DJ2-H1 | 14+14 | 合格 | 2025.8.13
GL6-JD4 | 顶板拼板缝 | 顶板拼板缝 | GL6-JD4-DB1-DJ2-H2 | 14+14 | 合格 | 2025.8.13
GL6-JD4 | 顶板拼板缝 | 顶板拼板缝 | GL6-JD4-DB1-DJ2-H3 | 14+14 | 合格 | 2025.8.13
GL6-JD4/JD5 | 顶板拼板缝 | 顶板拼板缝 | GL6-JD4/JD5-DB2-DJ3-H1 | 14+14 | 合格 | 2025.8.13
GL6-JD4/JD5 | 顶板拼板缝 | 顶板拼板缝 | GL6-JD4/JD5-DB2-DJ3-H2 | 14+14 | 合格 | 2025.8.13
GL6-JD4/JD5 | 顶板拼板缝 | 顶板拼板缝 | GL6-JD4/JD5-DB2-DJ3-H3 | 14+14 | 合格 | 2025.8.13
GL6-JD4/JD5 | 底板拼板缝 | 底板拼板缝 | GL6-JD4/JD5-BB2-DJ2-H1 | 14+14 | 合格 | 2025.8.13
GL6-JD4/JD5 | 底板拼板缝 | 底板拼板缝 | GL6-JD4/JD5-BB2-DJ2-H2 | 14+14 | 合格 | 2025.8.13
GL6-JD4/JD5 | 底板拼板缝 | 底板拼板缝 | GL6-JD4/JD5-BB2-DJ2-H3 | 14+14 | 合格 | 2025.8.13
GL6-JD5 | 顶板拼板缝 | 顶板拼板缝 | GL6-JD5-DB1-DJ1-H1 | 14+14 | 合格 | 2025.8.13
GL6-JD5 | 顶板拼板缝 | 顶板拼板缝 | GL6-JD5-DB1-DJ1-H2 | 14+14 | 合格 | 2025.8.13
GL6-JD5 | 顶板拼板缝 | 顶板拼板缝 | GL6-JD5-DB1-DJ1-H3 | 14+14 | 合格 | 2025.8.13
GL6-JD5 | 底板拼板缝 | 底板拼板缝 | GL6-JD5-BB1-DJ1-H1 | 14+14 | 合格 | 2025.8.13
GL6-JD5 | 底板拼板缝 | 底板拼板缝 | GL6-JD5-BB1-DJ1-H2 | 14+14 | 合格 | 2025.8.13
GL6-JD5 | 底板拼板缝 | 底板拼板缝 | GL6-JD5-BB1-DJ1-H3 | 14+14 | 合格 | 2025.8.13
GL6-JD5/JD6 | 顶板拼板缝 | 顶板拼板缝 | GL6-JD5/JD6-DB2-DJ4-H1 | 14+14 | 合格 | 2025.8.13
GL6-JD5/JD6 | 顶板拼板缝 | 顶板拼板缝 | GL6-JD5/JD6-DB2-DJ4-H2 | 14+14 | 合格 | 2025.8.13
GL6-JD5/JD6 | 顶板拼板缝 | 顶板拼板缝 | GL6-JD5/JD6-DB2-DJ4-H3 | 14+14 | 合格 | 2025.8.13
GL6-JD5/JD6 | 腹板对接焊缝 | 腹板对接焊缝 | GL6-JD5/JD6-FB2-DJ3-H1 | 14+14 | 合格 | 2025.8.13
GL6-JD5/JD6 | 腹板对接焊缝 | 腹板对接焊缝 | GL6-JD5/JD6-FB2-DJ3-H2 | 14+14 | 合格 | 2025.8.13
GL6-JD5/JD6 | 腹板对接焊缝 | 腹板对接焊缝 | GL6-JD5/JD6-FB2-DJ3-H3 | 14+14 | 合格 | 2025.8.13
GL6-JD6 | 顶板拼板缝 | 顶板拼板缝 | GL6-JD6-DB1-DJ2-H1 | 14+14 | 合格 | 2025.8.13
GL6-JD6 | 顶板拼板缝 | 顶板拼板缝 | GL6-JD6-DB1-DJ2-H2 | 14+14 | 合格 | 2025.8.13
GL6-JD6 | 顶板拼板缝 | 顶板拼板缝 | GL6-JD6-DB1-DJ2-H3 | 14+14 | 合格 | 2025.8.13
GL6-JD6/JD7 | 顶板拼板缝 | 顶板拼板缝 | GL6-JD6/JD7-DB2-DJ4-H1 | 14+14 | 合格 | 2025.8.13
GL6-JD6/JD7 | 顶板拼板缝 | 顶板拼板缝 | GL6-JD6/JD7-DB2-DJ4-H2 | 14+14 | 合格 | 2025.8.13
GL6-JD6/JD7 | 顶板拼板缝 | 顶板拼板缝 | GL6-JD6/JD7-DB2-DJ4-H3 | 14+14 | 合格 | 2025.8.13
GL6-JD6/JD7 | 腹板对接焊缝 | 腹板对接焊缝 | GL6-JD6/JD7-FB2-DJ3-H1 | 14+14 | 合格 | 2025.8.13
GL6-JD6/JD7 | 腹板对接焊缝 | 腹板对接焊缝 | GL6-JD6/JD7-FB2-DJ3-H2 | 14+14 | 合格 | 2025.8.13
GL6-JD6/JD7 | 腹板对接焊缝 | 腹板对接焊缝 | GL6-JD6/JD7-FB2-DJ3-H3 | 14+14 | 合格 | 2025.8.13
GL6-JD7 | 顶板拼板缝 | 顶板拼板缝 | GL6-JD7-DB1-DJ1-H1 | 14+14 | 合格 | 2025.8.13
GL6-JD7 | 顶板拼板缝 | 顶板拼板缝 | GL6-JD7-DB1-DJ1-H2 | 14+14 | 合格 | 2025.8.13
GL6-JD7 | 顶板拼板缝 | 顶板拼板缝 | GL6-JD7-DB1-DJ1-H3 | 14+14 | 合格 | 2025.8.13
GL6-JD7 | 底板拼板缝 | 底板拼板缝 | GL6-JD7-BB1-DJ1-H1 | 14+14 | 合格 | 2025.8.13
GL6-JD7 | 底板拼板缝 | 底板拼板缝 | GL6-JD7-BB1-DJ1-H2 | 14+14 | 合格 | 2025.8.13
GL6-JD7 | 底板拼板缝 | 底板拼板缝 | GL6-JD7-BB1-DJ1-H3 | 14+14 | 合格 | 2025.8.13
GL6-JD7/JD8 | 顶板拼板缝 | 顶板拼板缝 | GL6-JD7/JD8-DB2-DJ3-H1 | 14+14 | 合格 | 2025.8.13
GL6-JD7/JD8 | 顶板拼板缝 | 顶板拼板缝 | GL6-JD7/JD8-DB2-DJ3-H2 | 14+14 | 合格 | 2025.8.13
GL6-JD7/JD8 | 顶板拼板缝 | 顶板拼板缝 | GL6-JD7/JD8-DB2-DJ3-H3 | 14+14 | 合格 | 2025.8.13
GL6-JD7/JD8 | 腹板对接焊缝 | 腹板对接焊缝 | GL6-JD7/JD8-FB2-DJ3-H1 | 14+14 | 合格 | 2025.8.13
GL6-JD7/JD8 | 腹板对接焊缝 | 腹板对接焊缝 | GL6-JD7/JD8-FB2-DJ3-H2 | 14+14 | 合格 | 2025.8.13
GL6-JD7/JD8 | 腹板对接焊缝 | 腹板对接焊缝 | GL6-JD7/JD8-FB2-DJ3-H3 | 14+14 | 合格 | 2025.8.13
GL6-JD8 | 顶板拼板缝 | 顶板拼板缝 | GL6-JD8-DB1-DJ3-H1 | 14+14 | 合格 | 2025.8.13
GL6-JD8 | 顶板拼板缝 | 顶板拼板缝 | GL6-JD8-DB1-DJ3-H2 | 14+14 | 合格 | 2025.8.13
GL6-JD8 | 顶板拼板缝 | 顶板拼板缝 | GL6-JD8-DB1-DJ3-H3 | 14+14 | 合格 | 2025.8.13