## 超声总体信息
报告编号 | ZJC001-QQSN-G-25-UT-001
工程名称 | 沪武高速公路太仓至常州段扩建工程钢结构制造施工项目HWK-65标段（峭岐枢纽互通G匝道桥）
委托单位 | 中铁宝桥集团有限公司
材质 | Q345qD
坡口形式 | V型
检测时机 | 焊后24小时
焊接方式 | CO2气体保护焊
检测比例 | 100%
热处理状态 | TMCP
工件温度 | 30℃
表面状态 | 打磨光滑
仪器型号/编号 | 超声波探伤仪 SZ-C40
探头规格 | 5P10X12 70° 2.5P13X13 60°
耦合剂 | 化学浆糊
表面补偿 | 4dB
对比试块 | RB-2
标准试块 | CSK-IA
检测灵敏度 | Φ3×40
检验标准 | GB/T 11345-2023 检验等级 B
全熔透验收标准 | GB/T 29712-2023 验收等级 2
熔深验收标准 | GB/T 29712-2023 验收等级 3
母材检测结果 | 无影响横波检测缺陷

## 超声原始记录
构件名称 | 焊缝类型 | 焊缝名称 | 焊缝编号 | 板厚(mm) | 检测部位(m) | 检测总长度(m) | 检测日期 | 结论 | 缺陷编号 | 缺陷当量（dB） | H（mm） | L（mm） | X（mm） | Y（mm） | 返修长度(mm) | 抽测日期 | 检测人员 | 复检日期 | 复检人员 | 结论
BKD3-1 | 顶板荒料对接焊缝 | 顶板荒料对接焊缝 | D-1 | 16+16 (V) | 0~2.425 | 2.425 | 2025.7.20 | 合格
BKD2-1 | 顶板荒料对接焊缝 | 顶板荒料对接焊缝 | D-1 | 16+16 (V) | 0~3.98 | 3.98 | 2025.7.20 | 合格
BKD1-1 | 顶板荒料对接焊缝 | 顶板荒料对接焊缝 | D-1 | 16+16 (V) | 0~2.425 | 2.425 | 2025.7.20 | 合格
BKJ8-1 | 顶板荒料对接焊缝 | 顶板荒料对接焊缝 | D-1 | 18+18 (V) | 0~3.845 | 3.845 | 2025.7.20 | 合格
BKJ7-1 | 顶板荒料对接焊缝 | 顶板荒料对接焊缝 | D-1 | 18+18 (V) | 0~3.651 | 3.651 | 2025.7.20 | 合格
BKJ9-1 | 顶板荒料对接焊缝 | 顶板荒料对接焊缝 | D-1 | 18+18 (V) | 0~3.155 | 3.155 | 2025.7.20 | 合格
BKJ9A-1 | 顶板荒料对接焊缝 | 顶板荒料对接焊缝 | D-1 | 18+18 (V) | 0~1.601 | 1.601 | 2025.7.20 | 合格
BKJ8-1 | 顶板荒料对接焊缝 | 顶板荒料对接焊缝 | D-1 | 18+18 (V) | 0~3.845 | 3.845 | 2025.7.20 | 合格
BKJ7-1 | 顶板荒料对接焊缝 | 顶板荒料对接焊缝 | D-1 | 18+18 (V) | 0~3.851 | 3.851 | 2025.7.20 | 合格
BKJ9-1 | 顶板荒料对接焊缝 | 顶板荒料对接焊缝 | D-1 | 18+18 (V) | 0~3.155 | 3.155 | 2025.7.20 | 合格
BKJ9A-1 | 顶板荒料对接焊缝 | 顶板荒料对接焊缝 | D-1 | 18+18 (V) | 0~1.601 | 1.601 | 2025.7.20 | 合格
BHG17 | 顶板与端隔板熔透角焊缝 | 顶板与端隔板熔透角焊缝 | RJ-1 | 18(V)⊥28 | 0~3.581 | 3.581 | 2025.7.28 | 不合格 | F1 | SL+2.1 | 13~15 | 300 | 0 | -1 | 400
BHG17 | 挑臂底板与端隔板熔角焊缝 | 挑臂底板与端隔板熔角焊缝 | RJ-2 | 14(V)⊥28 | 0~1.661 | 1.661 | 2025.7.28 | 合格
BHG17 | 挑臂底板与加劲部分透角焊缝 | 挑臂底板与加劲部分透角焊缝 | P-1 | 14(S10,V)⊥16 | 0~0.456 | 0.456 | 2025.7.28 | 合格
BHG18 | 顶板与端隔板熔透角焊缝 | 顶板与端隔板熔透角焊缝 | RJ-1 | 18(V)⊥28 | 0~3.787 | 3.787 | 2025.7.27 | 合格
BHG19 | 顶板与端隔板熔透角焊缝 | 顶板与端隔板熔透角焊缝 | RJ-1 | 18(V)⊥28 | 0~4.625 | 4.625 | 2025.7.28 | 合格
BHG19 | 挑臂底板与端隔板熔角焊缝 | 挑臂底板与端隔板熔角焊缝 | RJ-2 | 14(V)⊥28 | 0~1.661 | 1.661 | 2025.7.28 | 合格
BHG19 | 挑臂底板与加劲部分熔透角焊缝 | 挑臂底板与加劲部分熔透角焊缝 | P-1 | 14(S10,V)⊥16 | 0~0.456 | 0.456 | 2025.7.28 | 合格
BHG20 | 顶板与端隔板熔透角焊缝 | 顶板与端隔板熔透角焊缝 | RJ-1 | 18(V)⊥28 | 0~3.581 | 3.581 | 2025.7.29 | 合格
BHG20 | 挑臂底板与端隔板熔透角焊缝 | 挑臂底板与端隔板熔透角焊缝 | RJ-2 | 14(V)⊥28 | 0~1.661 | 1.661 | 2025.7.29 | 合格
BHG20 | 挑臂底板与加劲部分熔透角焊缝 | 挑臂底板与加劲部分熔透角焊缝 | P-1 | 14(S10,V)⊥16 | 0~0.456 | 0.456 | 2025.7.29 | 合格
BHG21 | 顶板与端隔板熔透角焊缝 | 顶板与端隔板熔透角焊缝 | RJ-1 | 18(V)⊥28 | 0~3.786 | 3.786 | 2025.7.27 | 合格
BHG22 | 顶板与端隔板熔透角焊缝 | 顶板与端隔板熔透角焊缝 | RJ-1 | 18(V)⊥28 | 0~4.625 | 4.625 | 2025.7.30 | 合格
BHG22 | 挑臂底板与端隔板熔透角焊缝 | 挑臂底板与端隔板熔透角焊缝 | RJ-2 | 14(V)⊥28 | 0~1.661 | 1.661 | 2025.7.30 | 合格
BHG22 | 挑臂底板与加劲部分熔透角焊缝 | 挑臂底板与加劲部分熔透角焊缝 | P-1 | 14(S10,V)⊥16 | 0~0.456 | 0.456 | 2025.7.30 | 合格
BDR2-1 | 吊耳与加劲板熔透角 焊缝 | 吊耳与加劲板熔透角 焊缝 | RJ-1 | 32(K)⊥24 | 0~0.175 | 0.175 | 2025.9.22 | 合格
BDR2-2 | 吊耳与加劲板熔透角 焊缝 | 吊耳与加劲板熔透角 焊缝 | RJ-1 | 32(K)⊥24 | 0~0.175 | 0.175 | 2025.9.22 | 合格
BDR2-3 | 吊耳与加劲板熔透角 焊缝 | 吊耳与加劲板熔透角 焊缝 | RJ-1 | 32(K)⊥24 | 0~0.175 | 0.175 | 2025.9.22 | 合格
BDR2-4 | 吊耳与加劲板熔透角 焊缝 | 吊耳与加劲板熔透角 焊缝 | RJ-1 | 32(K)⊥24 | 0~0.175 | 0.175 | 2025.9.22 | 合格
BDR2-5 | 吊耳与加劲板熔透角 焊缝 | 吊耳与加劲板熔透角 焊缝 | RJ-1 | 32(K)⊥24 | 0~0.175 | 0.175 | 2025.9.22 | 合格
BDR2-6 | 吊耳与加劲板熔透角 焊缝 | 吊耳与加劲板熔透角 焊缝 | RJ-1 | 32(K)⊥24 | 0~0.175 | 0.175 | 2025.9.22 | 合格
BDR2-7 | 吊耳与加劲板熔透角 焊缝 | 吊耳与加劲板熔透角 焊缝 | RJ-1 | 32(K)⊥24 | 0~0.175 | 0.175 | 2025.9.22 | 合格
BDR2-8 | 吊耳与加劲板熔透角 焊缝 | 吊耳与加劲板熔透角 焊缝 | RJ-1 | 32(K)⊥24 | 0~0.175 | 0.175 | 2025.9.22 | 合格
BDR2-9 | 吊耳与加劲板熔透角 焊缝 | 吊耳与加劲板熔透角 焊缝 | RJ-1 | 32(K)⊥24 | 0~0.175 | 0.175 | 2025.9.22 | 合格
BDR2-10 | 吊耳与加劲板熔透角 焊缝 | 吊耳与加劲板熔透角 焊缝 | RJ-1 | 32(K)⊥24 | 0~0.175 | 0.175 | 2025.9.22 | 合格
BDR2-11 | 吊耳与加劲板熔透角 焊缝 | 吊耳与加劲板熔透角 焊缝 | RJ-1 | 32(K)⊥24 | 0~0.175 | 0.175 | 2025.9.22 | 合格
BDR2-12 | 吊耳与加劲板熔透角 焊缝 | 吊耳与加劲板熔透角 焊缝 | RJ-1 | 32(K)⊥24 | 0~0.175 | 0.175 | 2025.9.22 | 合格
BDR2-13 | 吊耳与加劲板熔透角 焊缝 | 吊耳与加劲板熔透角 焊缝 | RJ-1 | 32(K)⊥24 | 0~0.175 | 0.175 | 2025.9.22 | 合格
BDR2-14 | 吊耳与加劲板熔透角 焊缝 | 吊耳与加劲板熔透角 焊缝 | RJ-1 | 32(K)⊥24 | 0~0.175 | 0.175 | 2025.9.22 | 合格
BDR2-15 | 吊耳与加劲板熔透角 焊缝 | 吊耳与加劲板熔透角 焊缝 | RJ-1 | 32(K)⊥24 | 0~0.175 | 0.175 | 2025.9.22 | 合格
BDR2-16 | 吊耳与加劲板熔透角 焊缝 | 吊耳与加劲板熔透角 焊缝 | RJ-1 | 32(K)⊥24 | 0~0.175 | 0.175 | 2025.9.22 | 合格
BDR2-17 | 吊耳与加劲板熔透角 焊缝 | 吊耳与加劲板熔透角 焊缝 | RJ-1 | 32(K)⊥24 | 0~0.175 | 0.175 | 2025.9.22 | 合格
BDR2-18 | 吊耳与加劲板熔透角 焊缝 | 吊耳与加劲板熔透角 焊缝 | RJ-1 | 32(K)⊥24 | 0~0.175 | 0.175 | 2025.9.22 | 合格
BDR2-19 | 吊耳与加劲板熔透角 焊缝 | 吊耳与加劲板熔透角 焊缝 | RJ-1 | 32(K)⊥24 | 0~0.175 | 0.175 | 2025.9.22 | 合格
BDR2-20 | 吊耳与加劲板熔透角 焊缝 | 吊耳与加劲板熔透角 焊缝 | RJ-1 | 32(K)⊥24 | 0~0.175 | 0.175 | 2025.9.22 | 合格
BDR2-21 | 吊耳与加劲板熔透角 焊缝 | 吊耳与加劲板熔透角 焊缝 | RJ-1 | 32(K)⊥24 | 0~0.175 | 0.175 | 2025.9.22 | 合格
BDR2-22 | 吊耳与加劲板熔透角 焊缝 | 吊耳与加劲板熔透角 焊缝 | RJ-1 | 32(K)⊥24 | 0~0.175 | 0.175 | 2025.9.22 | 合格
BDR2-23 | 吊耳与加劲板熔透角 焊缝 | 吊耳与加劲板熔透角 焊缝 | RJ-1 | 32(K)⊥24 | 0~0.175 | 0.175 | 2025.9.22 | 合格
BDR2-24 | 吊耳与加劲板熔透角 焊缝 | 吊耳与加劲板熔透角 焊缝 | RJ-1 | 32(K)⊥24 | 0~0.175 | 0.175 | 2025.9.22 | 合格
BDR2-25 | 吊耳与加劲板熔透角 焊缝 | 吊耳与加劲板熔透角 焊缝 | RJ-1 | 32(K)⊥24 | 0~0.175 | 0.175 | 2025.9.22 | 合格
BDR2-26 | 吊耳与加劲板熔透角 焊缝 | 吊耳与加劲板熔透角 焊缝 | RJ-1 | 32(K)⊥24 | 0~0.175 | 0.175 | 2025.9.22 | 合格
BDR2-27 | 吊耳与加劲板熔透角 焊缝 | 吊耳与加劲板熔透角 焊缝 | RJ-1 | 32(K)⊥24 | 0~0.175 | 0.175 | 2025.9.22 | 合格
BDR2-28 | 吊耳与加劲板熔透角 焊缝 | 吊耳与加劲板熔透角 焊缝 | RJ-1 | 32(K)⊥24 | 0~0.175 | 0.175 | 2025.9.22 | 合格
BDR2-29 | 吊耳与加劲板熔透角 焊缝 | 吊耳与加劲板熔透角 焊缝 | RJ-1 | 32(K)⊥24 | 0~0.175 | 0.175 | 2025.9.22 | 合格
BDR2-30 | 吊耳与加劲板熔透角 焊缝 | 吊耳与加劲板熔透角 焊缝 | RJ-1 | 32(K)⊥24 | 0~0.175 | 0.175 | 2025.9.22 | 合格
BDR2-31 | 吊耳与加劲板熔透角 焊缝 | 吊耳与加劲板熔透角 焊缝 | RJ-1 | 32(K)⊥24 | 0~0.175 | 0.175 | 2025.9.22 | 合格
BDR2-32 | 吊耳与加劲板熔透角 焊缝 | 吊耳与加劲板熔透角 焊缝 | RJ-1 | 32(K)⊥24 | 0~0.175 | 0.175 | 2025.9.22 | 合格
BDR2-33 | 吊耳与加劲板熔透角 焊缝 | 吊耳与加劲板熔透角 焊缝 | RJ-1 | 32(K)⊥24 | 0~0.175 | 0.175 | 2025.9.22 | 合格
BDR2-34 | 吊耳与加劲板熔透角 焊缝 | 吊耳与加劲板熔透角 焊缝 | RJ-1 | 32(K)⊥24 | 0~0.175 | 0.175 | 2025.9.22 | 合格
BDR2-35 | 吊耳与加劲板熔透角 焊缝 | 吊耳与加劲板熔透角 焊缝 | RJ-1 | 32(K)⊥24 | 0~0.175 | 0.175 | 2025.9.22 | 合格
BDR2-36 | 吊耳与加劲板熔透角 焊缝 | 吊耳与加劲板熔透角 焊缝 | RJ-1 | 32(K)⊥24 | 0~0.175 | 0.175 | 2025.9.22 | 合格
BDR2-37 | 吊耳与加劲板熔透角 焊缝 | 吊耳与加劲板熔透角 焊缝 | RJ-1 | 32(K)⊥24 | 0~0.175 | 0.175 | 2025.9.22 | 合格
BDR2-38 | 吊耳与加劲板熔透角 焊缝 | 吊耳与加劲板熔透角 焊缝 | RJ-1 | 32(K)⊥24 | 0~0.175 | 0.175 | 2025.9.22 | 合格
BDR2-39 | 吊耳与加劲板熔透角 焊缝 | 吊耳与加劲板熔透角 焊缝 | RJ-1 | 32(K)⊥24 | 0~0.175 | 0.175 | 2025.9.22 | 合格
BDR2-40 | 吊耳与加劲板熔透角 焊缝 | 吊耳与加劲板熔透角 焊缝 | RJ-1 | 32(K)⊥24 | 0~0.175 | 0.175 | 2025.9.22 | 合格
BDR2-41 | 吊耳与加劲板熔透角 焊缝 | 吊耳与加劲板熔透角 焊缝 | RJ-1 | 32(K)⊥24 | 0~0.175 | 0.175 | 2025.9.22 | 合格
BDR2-42 | 吊耳与加劲板熔透角 焊缝 | 吊耳与加劲板熔透角 焊缝 | RJ-1 | 32(K)⊥24 | 0~0.175 | 0.175 | 2025.9.22 | 合格
BDR2-43 | 吊耳与加劲板熔透角 焊缝 | 吊耳与加劲板熔透角 焊缝 | RJ-1 | 32(K)⊥24 | 0~0.175 | 0.175 | 2025.9.22 | 合格
BDR2-44 | 吊耳与加劲板熔透角 焊缝 | 吊耳与加劲板熔透角 焊缝 | RJ-1 | 32(K)⊥24 | 0~0.175 | 0.175 | 2025.9.22 | 合格
BDR2-45 | 吊耳与加劲板熔透角 焊缝 | 吊耳与加劲板熔透角 焊缝 | RJ-1 | 32(K)⊥24 | 0~0.175 | 0.175 | 2025.9.22 | 合格
BDR2-46 | 吊耳与加劲板熔透角 焊缝 | 吊耳与加劲板熔透角 焊缝 | RJ-1 | 32(K)⊥24 | 0~0.175 | 0.175 | 2025.9.22 | 合格
BDR2-47 | 吊耳与加劲板熔透角 焊缝 | 吊耳与加劲板熔透角 焊缝 | RJ-1 | 32(K)⊥24 | 0~0.175 | 0.175 | 2025.9.22 | 合格
BDR2-48 | 吊耳与加劲板熔透角 焊缝 | 吊耳与加劲板熔透角 焊缝 | RJ-1 | 32(K)⊥24 | 0~0.175 | 0.175 | 2025.9.22 | 合格
BDR2-49 | 吊耳与加劲板熔透角 焊缝 | 吊耳与加劲板熔透角 焊缝 | RJ-1 | 32(K)⊥24 | 0~0.175 | 0.175 | 2025.9.22 | 合格
BDR2-50 | 吊耳与加劲板熔透角 焊缝 | 吊耳与加劲板熔透角 焊缝 | RJ-1 | 32(K)⊥24 | 0~0.175 | 0.175 | 2025.9.22 | 合格
BDR2-51 | 吊耳与加劲板熔透角 焊缝 | 吊耳与加劲板熔透角 焊缝 | RJ-1 | 32(K)⊥24 | 0~0.175 | 0.175 | 2025.9.22 | 合格
BDR2-52 | 吊耳与加劲板熔透角 焊缝 | 吊耳与加劲板熔透角 焊缝 | RJ-1 | 32(K)⊥24 | 0~0.175 | 0.175 | 2025.9.22 | 合格
BDR2-53 | 吊耳与加劲板熔透角 焊缝 | 吊耳与加劲板熔透角 焊缝 | RJ-1 | 32(K)⊥24 | 0~0.175 | 0.175 | 2025.9.22 | 合格
BDR2-54 | 吊耳与加劲板熔透角 焊缝 | 吊耳与加劲板熔透角 焊缝 | RJ-1 | 32(K)⊥24 | 0~0.175 | 0.175 | 2025.9.22 | 合格
BDR2-1 | 吊耳与加劲板熔透角 焊缝 | 吊耳与加劲板熔透角 焊缝 | RJ-2 | 32(K)⊥24 | 0~0.178 | 0.178 | 2025.9.22 | 合格
BDR2-2 | 吊耳与加劲板熔透角 焊缝 | 吊耳与加劲板熔透角 焊缝 | RJ-2 | 32(K)⊥24 | 0~0.178 | 0.178 | 2025.9.22 | 合格
BDR2-3 | 吊耳与加劲板熔透角 焊缝 | 吊耳与加劲板熔透角 焊缝 | RJ-2 | 32(K)⊥24 | 0~0.178 | 0.178 | 2025.9.22 | 合格
BDR2-4 | 吊耳与加劲板熔透角 焊缝 | 吊耳与加劲板熔透角 焊缝 | RJ-2 | 32(K)⊥24 | 0~0.178 | 0.178 | 2025.9.22 | 合格
BDR2-5 | 吊耳与加劲板熔透角 焊缝 | 吊耳与加劲板熔透角 焊缝 | RJ-2 | 32(K)⊥24 | 0~0.178 | 0.178 | 2025.9.22 | 合格
BDR2-6 | 吊耳与加劲板熔透角 焊缝 | 吊耳与加劲板熔透角 焊缝 | RJ-2 | 32(K)⊥24 | 0~0.178 | 0.178 | 2025.9.22 | 合格
BDR2-7 | 吊耳与加劲板熔透角 焊缝 | 吊耳与加劲板熔透角 焊缝 | RJ-2 | 32(K)⊥24 | 0~0.178 | 0.178 | 2025.9.22 | 合格
BDR2-8 | 吊耳与加劲板熔透角 焊缝 | 吊耳与加劲板熔透角 焊缝 | RJ-2 | 32(K)⊥24 | 0~0.178 | 0.178 | 2025.9.22 | 合格
BDR2-9 | 吊耳与加劲板熔透角 焊缝 | 吊耳与加劲板熔透角 焊缝 | RJ-2 | 32(K)⊥24 | 0~0.178 | 0.178 | 2025.9.22 | 合格
BDR2-10 | 吊耳与加劲板熔透角 焊缝 | 吊耳与加劲板熔透角 焊缝 | RJ-2 | 32(K)⊥24 | 0~0.178 | 0.178 | 2025.9.22 | 合格
BDR2-11 | 吊耳与加劲板熔透角 焊缝 | 吊耳与加劲板熔透角 焊缝 | RJ-2 | 32(K)⊥24 | 0~0.178 | 0.178 | 2025.9.22 | 合格
BDR2-12 | 吊耳与加劲板熔透角 焊缝 | 吊耳与加劲板熔透角 焊缝 | RJ-2 | 32(K)⊥24 | 0~0.178 | 0.178 | 2025.9.22 | 合格
BDR2-13 | 吊耳与加劲板熔透角 焊缝 | 吊耳与加劲板熔透角 焊缝 | RJ-2 | 32(K)⊥24 | 0~0.178 | 0.178 | 2025.9.22 | 合格
BDR2-14 | 吊耳与加劲板熔透角 焊缝 | 吊耳与加劲板熔透角 焊缝 | RJ-2 | 32(K)⊥24 | 0~0.178 | 0.178 | 2025.9.22 | 合格
BDR2-15 | 吊耳与加劲板熔透角 焊缝 | 吊耳与加劲板熔透角 焊缝 | RJ-2 | 32(K)⊥24 | 0~0.178 | 0.178 | 2025.9.22 | 合格
BDR2-16 | 吊耳与加劲板熔透角 焊缝 | 吊耳与加劲板熔透角 焊缝 | RJ-2 | 32(K)⊥24 | 0~0.178 | 0.178 | 2025.9.22 | 合格
BDR2-17 | 吊耳与加劲板熔透角 焊缝 | 吊耳与加劲板熔透角 焊缝 | RJ-2 | 32(K)⊥24 | 0~0.178 | 0.178 | 2025.9.22 | 合格
BDR2-18 | 吊耳与加劲板熔透角 焊缝 | 吊耳与加劲板熔透角 焊缝 | RJ-2 | 32(K)⊥24 | 0~0.178 | 0.178 | 2025.9.22 | 合格
BDR2-19 | 吊耳与加劲板熔透角 焊缝 | 吊耳与加劲板熔透角 焊缝 | RJ-2 | 32(K)⊥24 | 0~0.178 | 0.178 | 2025.9.22 | 合格
BDR2-20 | 吊耳与加劲板熔透角 焊缝 | 吊耳与加劲板熔透角 焊缝 | RJ-2 | 32(K)⊥24 | 0~0.178 | 0.178 | 2025.9.22 | 合格
BDR2-21 | 吊耳与加劲板熔透角 焊缝 | 吊耳与加劲板熔透角 焊缝 | RJ-2 | 32(K)⊥24 | 0~0.178 | 0.178 | 2025.9.22 | 合格
BDR2-22 | 吊耳与加劲板熔透角 焊缝 | 吊耳与加劲板熔透角 焊缝 | RJ-2 | 32(K)⊥24 | 0~0.178 | 0.178 | 2025.9.22 | 合格
BDR2-23 | 吊耳与加劲板熔透角 焊缝 | 吊耳与加劲板熔透角 焊缝 | RJ-2 | 32(K)⊥24 | 0~0.178 | 0.178 | 2025.9.22 | 合格
BDR2-24 | 吊耳与加劲板熔透角 焊缝 | 吊耳与加劲板熔透角 焊缝 | RJ-2 | 32(K)⊥24 | 0~0.178 | 0.178 | 2025.9.22 | 合格
BDR2-25 | 吊耳与加劲板熔透角 焊缝 | 吊耳与加劲板熔透角 焊缝 | RJ-2 | 32(K)⊥24 | 0~0.178 | 0.178 | 2025.9.22 | 合格
BDR2-26 | 吊耳与加劲板熔透角 焊缝 | 吊耳与加劲板熔透角 焊缝 | RJ-2 | 32(K)⊥24 | 0~0.178 | 0.178 | 2025.9.22 | 合格
BDR2-27 | 吊耳与加劲板熔透角 焊缝 | 吊耳与加劲板熔透角 焊缝 | RJ-2 | 32(K)⊥24 | 0~0.178 | 0.178 | 2025.9.22 | 合格
BDR2-28 | 吊耳与加劲板熔透角 焊缝 | 吊耳与加劲板熔透角 焊缝 | RJ-2 | 32(K)⊥24 | 0~0.178 | 0.178 | 2025.9.22 | 合格
BDR2-29 | 吊耳与加劲板熔透角 焊缝 | 吊耳与加劲板熔透角 焊缝 | RJ-2 | 32(K)⊥24 | 0~0.178 | 0.178 | 2025.9.22 | 合格
BDR2-30 | 吊耳与加劲板熔透角 焊缝 | 吊耳与加劲板熔透角 焊缝 | RJ-2 | 32(K)⊥24 | 0~0.178 | 0.178 | 2025.9.22 | 合格
BDR2-31 | 吊耳与加劲板熔透角 焊缝 | 吊耳与加劲板熔透角 焊缝 | RJ-2 | 32(K)⊥24 | 0~0.178 | 0.178 | 2025.9.22 | 合格
BDR2-32 | 吊耳与加劲板熔透角 焊缝 | 吊耳与加劲板熔透角 焊缝 | RJ-2 | 32(K)⊥24 | 0~0.178 | 0.178 | 2025.9.22 | 合格
BDR2-33 | 吊耳与加劲板熔透角 焊缝 | 吊耳与加劲板熔透角 焊缝 | RJ-2 | 32(K)⊥24 | 0~0.178 | 0.178 | 2025.9.22 | 合格
BDR2-34 | 吊耳与加劲板熔透角 焊缝 | 吊耳与加劲板熔透角 焊缝 | RJ-2 | 32(K)⊥24 | 0~0.178 | 0.178 | 2025.9.22 | 合格
BDR2-35 | 吊耳与加劲板熔透角 焊缝 | 吊耳与加劲板熔透角 焊缝 | RJ-2 | 32(K)⊥24 | 0~0.178 | 0.178 | 2025.9.22 | 合格
BDR2-36 | 吊耳与加劲板熔透角 焊缝 | 吊耳与加劲板熔透角 焊缝 | RJ-2 | 32(K)⊥24 | 0~0.178 | 0.178 | 2025.9.22 | 合格
BDR2-37 | 吊耳与加劲板熔透角 焊缝 | 吊耳与加劲板熔透角 焊缝 | RJ-2 | 32(K)⊥24 | 0~0.178 | 0.178 | 2025.9.22 | 合格
BDR2-38 | 吊耳与加劲板熔透角 焊缝 | 吊耳与加劲板熔透角 焊缝 | RJ-2 | 32(K)⊥24 | 0~0.178 | 0.178 | 2025.9.22 | 合格
BDR2-39 | 吊耳与加劲板熔透角 焊缝 | 吊耳与加劲板熔透角 焊缝 | RJ-2 | 32(K)⊥24 | 0~0.178 | 0.178 | 2025.9.22 | 合格
BDR2-40 | 吊耳与加劲板熔透角 焊缝 | 吊耳与加劲板熔透角 焊缝 | RJ-2 | 32(K)⊥24 | 0~0.178 | 0.178 | 2025.9.22 | 合格
BDR2-41 | 吊耳与加劲板熔透角 焊缝 | 吊耳与加劲板熔透角 焊缝 | RJ-2 | 32(K)⊥24 | 0~0.178 | 0.178 | 2025.9.22 | 合格
BDR2-42 | 吊耳与加劲板熔透角 焊缝 | 吊耳与加劲板熔透角 焊缝 | RJ-2 | 32(K)⊥24 | 0~0.178 | 0.178 | 2025.9.22 | 合格
BDR2-43 | 吊耳与加劲板熔透角 焊缝 | 吊耳与加劲板熔透角 焊缝 | RJ-2 | 32(K)⊥24 | 0~0.178 | 0.178 | 2025.9.22 | 合格
BDR2-44 | 吊耳与加劲板熔透角 焊缝 | 吊耳与加劲板熔透角 焊缝 | RJ-2 | 32(K)⊥24 | 0~0.178 | 0.178 | 2025.9.22 | 合格
BDR2-45 | 吊耳与加劲板熔透角 焊缝 | 吊耳与加劲板熔透角 焊缝 | RJ-2 | 32(K)⊥24 | 0~0.178 | 0.178 | 2025.9.22 | 合格
BDR2-46 | 吊耳与加劲板熔透角 焊缝 | 吊耳与加劲板熔透角 焊缝 | RJ-2 | 32(K)⊥24 | 0~0.178 | 0.178 | 2025.9.22 | 合格
BDR2-47 | 吊耳与加劲板熔透角 焊缝 | 吊耳与加劲板熔透角 焊缝 | RJ-2 | 32(K)⊥24 | 0~0.178 | 0.178 | 2025.9.22 | 合格
BDR2-48 | 吊耳与加劲板熔透角 焊缝 | 吊耳与加劲板熔透角 焊缝 | RJ-2 | 32(K)⊥24 | 0~0.178 | 0.178 | 2025.9.22 | 合格
BDR2-49 | 吊耳与加劲板熔透角 焊缝 | 吊耳与加劲板熔透角 焊缝 | RJ-2 | 32(K)⊥24 | 0~0.178 | 0.178 | 2025.9.22 | 合格
BDR2-50 | 吊耳与加劲板熔透角 焊缝 | 吊耳与加劲板熔透角 焊缝 | RJ-2 | 32(K)⊥24 | 0~0.178 | 0.178 | 2025.9.22 | 合格
BDR2-51 | 吊耳与加劲板熔透角 焊缝 | 吊耳与加劲板熔透角 焊缝 | RJ-2 | 32(K)⊥24 | 0~0.178 | 0.178 | 2025.9.22 | 合格
BDR2-52 | 吊耳与加劲板熔透角 焊缝 | 吊耳与加劲板熔透角 焊缝 | RJ-2 | 32(K)⊥24 | 0~0.178 | 0.178 | 2025.9.22 | 合格
BDR2-53 | 吊耳与加劲板熔透角 焊缝 | 吊耳与加劲板熔透角 焊缝 | RJ-2 | 32(K)⊥24 | 0~0.178 | 0.178 | 2025.9.22 | 合格
BDR2-54 | 吊耳与加劲板熔透角 焊缝 | 吊耳与加劲板熔透角 焊缝 | RJ-2 | 32(K)⊥24 | 0~0.178 | 0.178 | 2025.9.22 | 合格
BFDRBZ1 | 吊耳与顶板熔透角焊缝 | 吊耳与顶板熔透角焊缝 | RJ-(1~54) | 32(K)⊥18 | (0~0.4)*54 | 21.6 | 2025.9.22 | 合格
BFDRBZ1 | 吊耳加劲与顶板熔透角焊缝 | 吊耳加劲与顶板熔透角焊缝 | RJ-(55~ 162) | 24(K)⊥18 | (0~0.25)*108 | 27 | 2025.9.22 | 合格
BJD1-BK1 | 板肋嵌补段对接焊缝 | 板肋嵌补段对接焊缝 | Dd-(1~3) | 16(V)+16 | (0~0.2)*3 | 0.6 | 2025.9.3 | 合格
BJD1-BK1 | U形肋嵌补段对接焊缝 | U形肋嵌补段对接焊缝 | Dd-(4~7) | 8(V)+8 | (0~0.705)*1 | 0.705 | 2025.9.22 | 合格
BJD1-BK1 | 板肋嵌补段对接焊缝 | 板肋嵌补段对接焊缝 | De-(1~6) | 16(V)+16 | (0~0.18)*6 | 1.08 | 2025.9.22 | 合格
BJD1-BK1 | 板肋嵌补段对接焊缝 | 板肋嵌补段对接焊缝 | Df-(1~2) | 16(V)+16 | (0~0.18)*2 | 0.36 | 2025.9.22 | 合格
BJD1-BK1 | 侧封板对接焊缝 | 侧封板对接焊缝 | D-1 | 14(V)+14 | (0~0.4)*1 | 0.4 | 2025.9.3 | 合格
BJD1-BK1 | 挑臂底板对接焊缝 | 挑臂底板对接焊缝 | D-2 | 14(V)+14 | (0~1.741)*1 | 1.741 | 2025.9.22 | 合格
BJD1-BK1 | 侧封板加劲与挑臂底 板对接焊缝 | 侧封板加劲与挑臂底 板对接焊缝 | D-3 | 14(V)+14 | (0~1.718)*1 | 1.718 | 2025.9.22 | 合格
BJD1-BK1 | 侧封板加劲与挑臂底 板对接焊缝 | 侧封板加劲与挑臂底 板对接焊缝 | D-(4~ 18) | 14(V)+14 | (0~0.15)*15 | 2.25 | 2025.9.3 | 合格
BJD1-BK1 | 腹板与支座隔板熔透角焊缝 | 腹板与支座隔板熔透角焊缝 | RJ-1 | 16(V)⊥28 | (0~2.706)*1 | 2.706 | 2025.9.22 | 合格
BJD1-BK1 | 支座隔板与底板熔透角焊缝 | 支座隔板与底板熔透角焊缝 | RJ-2 | 28(K)⊥16 | (0~2.184)*1 | 2.184 | 2025.9.22 | 合格
BJD1-BK1 | 顶板与侧封板熔透角 焊缝 | 顶板与侧封板熔透角 焊缝 | RJ-3 | 18(V)⊥14 | (0~0.456)*1 | 0.456 | 2025.9.3 | 合格
BJD1-BK1 | 支座隔板与顶板坡口角焊缝 | 支座隔板与顶板坡口角焊缝 | P-1, 1' | 28(S10,K)⊥18 | (0~1)*2*2 | 4 | 2025.9.3 | 合格
BJD1-BK1 | 支座隔板与顶板坡口角焊缝 | 支座隔板与顶板坡口角焊缝 | P-1, 1' | 28(S10,K)⊥18 | (2~3)*2 | 2 | 2025.9.3 | 合格
BJD1-BK1 | 支座隔板与侧封板坡 口角焊缝 | 支座隔板与侧封板坡 口角焊缝 | P-2,2' | 28(S10,K)⊥14 | (0~0.655)*2 | 1.31 | 2025.9.3 | 合格
BJD1-BK1 | 侧封板与顶板坡口角 焊缝 | 侧封板与顶板坡口角 焊缝 | P-3,3' | 14(S4,K)⊥18 | (0~1.38)*2 | 2.76 | 2025.9.3 | 合格
BJD1-BK1 | 侧封板加劲及挑壁底 板与侧封板坡口角焊 | 侧封板加劲及挑壁底 板与侧封板坡口角焊 | P-4 | 14(S10,V)⊥14 | (0~1)*2*1 | 2 | 2025.9.3 | 合格
BJD1-BK1 | 侧封板加劲及挑壁底 板与侧封板坡口角焊 | 侧封板加劲及挑壁底 板与侧封板坡口角焊 | P-4 | 14(S10,V)⊥14 | (10~11)*1*1 | 1 | 2025.9.3 | 合格
BJD1-BK1 | 挑壁底板 腹板坡口角焊缝 | 挑壁底板 腹板坡口角焊缝 | P-5 | 14(S10,V)⊥14 | (0~1.336)*1 | 1.336 | 2025.9.3 | 合格
BJD1-BK1 | 挑壁底板与腹板坡口角焊缝 | 挑壁底板与腹板坡口角焊缝 | P-(6~ 13) | 14(S10,V)⊥14 | (0~0.3)*8 | 2.4 | 2025.9.3 | 合格
BJD1-BK1 | 加劲与底板坡口角焊缝 | 加劲与底板坡口角焊缝 | Pa-1, 1' | 24(S8,K)⊥16 | (0~0.456)*2 | 0.912 | 2025.9.22 | 合格
BJD1-BK1 | 加劲与底板坡口角焊缝 | 加劲与底板坡口角焊缝 | Pa-2,2' | 24(S8,K)⊥16 | (0~1.447)*2 | 2.894 | 2025.9.22 | 合格
BJD1-BK1 | 加劲与隔板顶板坡口角焊缝 | 加劲与隔板顶板坡口角焊缝 | Pa-3,3' | 24(S8,K)⊥18 | (0~0.456)*2 | 0.912 | 2025.9.22 | 合格
BJD1-BK1 | 加劲与隔板坡口角焊缝 | 加劲与隔板坡口角焊缝 | Pa-4,4' | 24(S8,K)⊥28 | (0~2.406)*2 | 4.812 | 2025.9.22 | 合格
BJD1-BK1 | 加劲与隔板坡口角焊缝 | 加劲与隔板坡口角焊缝 | Pa-5,5' | 24(S8,K)⊥28 | (0~2.215)*2 | 4.43 | 2025.9.22 | 合格
BJD1-BK1 | 加劲之间坡口角焊缝 | 加劲之间坡口角焊缝 | Pa-6,6' | 24(S8,K)⊥14 | (0~0.22)*2 | 0.44 | 2025.9.22 | 合格
BJD1-BK1 | 加劲与隔板坡口角焊缝 | 加劲与隔板坡口角焊缝 | Pa-7,7' | 24(S8,K)⊥14 | (0~0.27)*2 | 0.54 | 2025.9.22 | 合格
BJD1-BK1 | 加劲与底板坡口角焊缝 | 加劲与底板坡口角焊缝 | Pa-(8~9) | 24(S20,V)⊥16 | (0~0.339)*2 | 0.678 | 2025.9.22 | 合格
BJD1-BK1 | 加劲与底板坡口角焊缝 | 加劲与底板坡口角焊缝 | Pa-(10~ 11) | 24(S20,V)⊥16 | (0~0.29)*2 | 0.58 | 2025.9.22 | 合格
BJD1-BK1 | 加劲与隔板坡口角焊缝 | 加劲与隔板坡口角焊缝 | Pa-(12~ 15) | 24(S20,V)⊥28 | (0~2.065)*4 | 8.26 | 2025.9.22 | 合格
BJD1-BK1 | 加劲之间坡口角焊缝 | 加劲之间坡口角焊缝 | Pa-(16~ 17) | 24(S20,V)⊥28 | (0~0.366)*2 | 0.732 | 2025.9.22 | 合格
BJD1-BK1 | 加劲之间及与隔板坡 口角焊缝 | 加劲之间及与隔板坡 口角焊缝 | Pa-(18~25) | 24(S20,V)⊥14, 28 | (0~0.27)*8 | 2.16 | 2025.9.22 | 合格
BJD1-BK1 | 加劲与底板坡口角焊缝 | 加劲与底板坡口角焊缝 | Pa-(26~29) | 24(S20,V)⊥16 | (0~1.069)*4 | 4.276 | 2025.9.22 | 合格
BJD1-BK1 | 加劲与底板坡口角焊缝 | 加劲与底板坡口角焊缝 | Pa-(30,30'~31,31') | 28(S10,K)⊥16 | (0~0.52)*4 | 2.08 | 2025.9.22 | 合格
BJD1-BK1 | 加劲之间坡口角焊缝 | 加劲之间坡口角焊缝 | Pa-(32,32'~33,33') | 28(S10,K)⊥24 | (0~0.366)*4 | 1.464 | 2025.9.22 | 合格
BJD1-BK1 | 加劲之间坡口角焊缝 | 加劲之间坡口角焊缝 | Pa-34,34' | 24(S8,K)⊥16 | (0~2.746)*2 | 5.492 | 2025.9.22 | 合格
BJD1-BK1 | 腹板与顶板角焊缝 | 腹板与顶板角焊缝 | J-1, 1' | 14⊥18 | (0~1)*2*2 | 4 | 2025.9.22 | 合格
BJD1-BK1 | 腹板与底板角焊缝 | 腹板与底板角焊缝 | J-2,2' | 14⊥16 | (0~1)*2*2 | 4 | 2025.9.22 | 合格
BJD1-BK2 | U形肋嵌补段对接焊缝 | U形肋嵌补段对接焊缝 | Dd-(1~6) | 8(V)+8 | (0~0.705)*2 | 1.41 | 2025.9.14 | 合格
BJD1-BK2 | 板肋嵌补段对接焊缝 | 板肋嵌补段对接焊缝 | De-(1~ 10) | 16(V)+16,28 | (0~0.18)*10 | 1.8 | 2025.9.14 | 合格
BJD1-BK2 | 板肋嵌补段对接焊缝 | 板肋嵌补段对接焊缝 | Df-(1~2) | 16(V)+16 | (0~0.18)*2 | 0.36 | 2025.9.14 | 合格
BJD1-BK2 | 腹板与支座隔板熔透角焊缝 | 腹板与支座隔板熔透角焊缝 | RJ-1 | 16(V)⊥28 | (0~2.706)*1 | 2.706 | 2025.9.14 | 合格
BJD1-BK2 | 支座隔板与底板熔透角焊缝 | 支座隔板与底板熔透角焊缝 | RJ-2 | 28(K)⊥16 | (0~3.626)*1 | 3.626 | 2025.9.14 | 合格
BJD1-BK2 | 支座隔板与顶板坡口角焊缝 | 支座隔板与顶板坡口角焊缝 | P-1, 1' | 28(S10,K)⊥18 | (0~1)*2*2 | 4 | 2025.9.14 | 合格
BJD1-BK2 | 支座隔板与顶板坡口角焊缝 | 支座隔板与顶板坡口角焊缝 | P-1, 1' | 28(S10,K)⊥18 | (2~3)*2 | 2 | 2025.9.14 | 合格
BJD1-BK2 | 加劲与底板坡口角焊缝 | 加劲与底板坡口角焊缝 | Pa-(1, 1'~2,2') | 28(S10,K)⊥16 | (0~0.32)*2 | 0.64 | 2025.9.14 | 合格
BJD1-BK2 | 加劲与底板坡口角焊缝 | 加劲与底板坡口角焊缝 | Pa-(3,3'~4,4') | 28(S10,K)⊥16 | (0~0.36)*2 | 0.72 | 2025.9.14 | 合格
BJD1-BK2 | 加劲与隔板坡口角焊缝 | 加劲与隔板坡口角焊缝 | Pa-(5,5'~6,6') | 28(S10,K)⊥28 | (0~2.215)*2 | 4.43 | 2025.9.14 | 合格
BJD1-BK2 | 加劲与隔板坡口角焊缝 | 加劲与隔板坡口角焊缝 | Pa-(7,7'~8,8') | 28(S10,K)⊥28 | (0~2.407)*2 | 4.814 | 2025.9.14 | 合格
BJD1-BK2 | 加劲之间坡口角焊缝 | 加劲之间坡口角焊缝 | Pa-(9,9'~ 10, 10') | 28(S10,K)⊥14 | (0~0.17)*2 | 0.34 | 2025.9.14 | 合格
BJD1-BK2 | 加劲与隔板顶板坡口角焊缝 | 加劲与隔板顶板坡口角焊缝 | Pa-(11, 11'~ 12, 12') | 28(S10,K)⊥18 | (0~0.36)*2 | 0.72 | 2025.9.14 | 合格
BJD1-BK2 | 腹板与顶板角焊缝 | 腹板与顶板角焊缝 | J-1, 1' | 16⊥18 | (0~1)*2*2 | 4 | 2025.9.14 | 合格
BJD1-BK2 | 腹板与底板角焊缝 | 腹板与底板角焊缝 | J-2,2' | 16⊥16 | (0~1)*2*2 | 4 | 2025.9.14 | 合格
BJD1-BK3 | 顶板纵向对接焊缝 | 顶板纵向对接焊缝 | Da-1 | 18+18 (V) | (0~20.354)*1 | 20.354 | 2025.8.12 | 合格
BJD1-BK3 | 顶板纵向对接焊缝 | 顶板纵向对接焊缝 | Da-1 | 18+18 (V) | (0~0.2)*2*1 | 0.4 | 2025.8.12 | 合格
BJD1-BK3 | 板肋嵌补段对接焊缝 | 板肋嵌补段对接焊缝 | Dd-(1~3) | 16(V)+16 | (0~0.2)*3 | 0.6 | 2025.9.3 | 合格
BJD1-BK3 | U形肋嵌补段对接焊缝 | U形肋嵌补段对接焊缝 | Dd-(4~9) | 8(V)+8 | (0~0.705)*2 | 1.41 | 2025.9.22 | 合格
BJD1-BK3 | 板肋嵌补段对接焊缝 | 板肋嵌补段对接焊缝 | De-(1~6) | 16(V)+16 | (0~0.18)*6 | 1.08 | 2025.9.22 | 合格
BJD1-BK3 | 板肋嵌补段对接焊缝 | 板肋嵌补段对接焊缝 | Df-(1~2) | 16(V)+16 | (0~0.18)*2 | 0.36 | 2025.9.22 | 合格
BJD1-BK3 | 侧封板对接焊缝 | 侧封板对接焊缝 | D-1 | 14(V)+14 | (0~0.4)*1 | 0.4 | 2025.9.3 | 合格
BJD1-BK3 | 挑臂底板对接焊缝 | 挑臂底板对接焊缝 | D-2 | 14(V)+14 | (0~1.718)*1 | 1.718 | 2025.9.22 | 合格
BJD1-BK3 | 侧封板加劲与挑臂底 板对接焊缝 | 侧封板加劲与挑臂底 板对接焊缝 | D-3 | 14(V)+14 | (0~1.741)*1 | 1.741 | 2025.9.22 | 合格
BJD1-BK3 | 侧封板加劲与挑臂底 板对接焊缝 | 侧封板加劲与挑臂底 板对接焊缝 | D-(4~ 18) | 14(V)+14 | (0~0.15)*15 | 2.25 | 2025.9.3 | 合格
BJD1-BK3 | 腹板与支座隔板熔透角焊缝 | 腹板与支座隔板熔透角焊缝 | RJ-1 | 16(V)⊥28 | (0~2.706)*1 | 2.706 | 2025.9.22 | 合格
BJD1-BK3 | 支座隔板与底板熔透角焊缝 | 支座隔板与底板熔透角焊缝 | RJ-2 | 28(K)⊥16 | (0~2.389)*1 | 2.389 | 2025.9.22 | 不合格 | F1 | SL+2.8 | 9 | 100 | 250 | 2 | 200
BJD1-BK3 | 顶板与侧封板熔透角 焊缝 | 顶板与侧封板熔透角 焊缝 | RJ-3 | 18(V)⊥14 | (0~0.456)*1 | 0.456 | 2025.9.3 | 合格
BJD1-BK3 | 支座隔板与顶板坡口角焊缝 | 支座隔板与顶板坡口角焊缝 | P-1, 1' | 28(S10,K)⊥18 | (0~1)*2*2 | 4 | 2025.9.3 | 合格
BJD1-BK3 | 支座隔板与顶板坡口角焊缝 | 支座隔板与顶板坡口角焊缝 | P-1, 1' | 28(S10,K)⊥18 | (2~3)*2 | 2 | 2025.9.3 | 合格
BJD1-BK3 | 支座隔板与侧封板坡 口角焊缝 | 支座隔板与侧封板坡 口角焊缝 | P-2,2' | 28(S10,K)⊥14 | (0~0.655)*2 | 1.31 | 2025.9.3 | 合格
BJD1-BK3 | 侧封板与顶板坡口角 焊缝 | 侧封板与顶板坡口角 焊缝 | P-3,3' | 14(S4,K)⊥18 | (0~1.38)*2 | 2.76 | 2025.9.3 | 合格
BJD1-BK3 | 侧封板加劲及挑壁底 板与侧封板坡口角焊 | 侧封板加劲及挑壁底 板与侧封板坡口角焊 | P-4 | 14(S10,V)⊥14 | (0~1)*2*1 | 2 | 2025.9.3 | 合格
BJD1-BK3 | 侧封板加劲及挑壁底 板与侧封板坡口角焊 | 侧封板加劲及挑壁底 板与侧封板坡口角焊 | P-4 | 14(S10,V)⊥14 | (10~11)*1*1 | 1 | 2025.9.3 | 合格
BJD1-BK3 | 挑壁底板 腹板坡口角焊缝 | 挑壁底板 腹板坡口角焊缝 | P-5 | 14(S10,V)⊥14 | (0~1.336)*1 | 1.336 | 2025.9.3 | 合格
BJD1-BK3 | 挑壁底板与腹板坡口角焊缝 | 挑壁底板与腹板坡口角焊缝 | P-(6~ 13) | 14(S10,V)⊥14 | (0~0.3)*8 | 2.4 | 2025.9.3 | 合格
BJD1-BK3 | 加劲与底板坡口角焊缝 | 加劲与底板坡口角焊缝 | Pa-1, 1' | 24(S8,K)⊥16 | (0~0.456)*2 | 0.912 | 2025.9.22 | 合格
BJD1-BK3 | 加劲与底板坡口角焊缝 | 加劲与底板坡口角焊缝 | Pa-2,2' | 24(S8,K)⊥16 | (0~1.457)*2 | 2.914 | 2025.9.22 | 合格
BJD1-BK3 | 加劲与隔板顶板坡口角焊缝 | 加劲与隔板顶板坡口角焊缝 | Pa-3,3' | 24(S8,K)⊥18 | (0~0.456)*2 | 0.912 | 2025.9.22 | 合格
BJD1-BK3 | 加劲与隔板坡口角焊缝 | 加劲与隔板坡口角焊缝 | Pa-4,4' | 24(S8,K)⊥28 | (0~2.406)*2 | 4.812 | 2025.9.22 | 合格
BJD1-BK3 | 加劲与隔板坡口角焊缝 | 加劲与隔板坡口角焊缝 | Pa-5,5' | 24(S8,K)⊥28 | (0~2.215)*2 | 4.43 | 2025.9.22 | 合格
BJD1-BK3 | 加劲之间坡口角焊缝 | 加劲之间坡口角焊缝 | Pa-6,6' | 24(S8,K)⊥14 | (0~0.22)*2 | 0.44 | 2025.9.22 | 合格
BJD1-BK3 | 加劲与隔板坡口角焊缝 | 加劲与隔板坡口角焊缝 | Pa-7,7' | 24(S8,K)⊥14 | (0~0.27)*2 | 0.54 | 2025.9.22 | 合格
BJD1-BK3 | 加劲与底板坡口角焊缝 | 加劲与底板坡口角焊缝 | Pa-(8~9) | 24(S20,V)⊥16 | (0~0.339)*2 | 0.678 | 2025.9.22 | 合格
BJD1-BK3 | 加劲与底板坡口角焊缝 | 加劲与底板坡口角焊缝 | Pa-(10~ 11) | 24(S20,V)⊥16 | (0~0.29)*2 | 0.58 | 2025.9.22 | 合格
BJD1-BK3 | 加劲与隔板坡口角焊缝 | 加劲与隔板坡口角焊缝 | Pa-(12~ 15) | 24(S20,V)⊥28 | (0~2.065)*4 | 8.26 | 2025.9.22 | 合格
BJD1-BK3 | 加劲之间坡口角焊缝 | 加劲之间坡口角焊缝 | Pa-(16~ 17) | 24(S20,V)⊥28 | (0~0.366)*2 | 0.732 | 2025.9.22 | 合格
BJD1-BK3 | 加劲之间及与隔板坡 口角焊缝 | 加劲之间及与隔板坡 口角焊缝 | Pa-(18~25) | 24(S20,V)⊥14, 28 | (0~0.27)*8 | 2.16 | 2025.9.22 | 合格
BJD1-BK3 | 加劲与底板坡口角焊缝 | 加劲与底板坡口角焊缝 | Pa-(26~29) | 24(S20,V)⊥16 | (0~1.078)*4 | 4.312 | 2025.9.22 | 合格
BJD1-BK3 | 加劲与底板坡口角焊缝 | 加劲与底板坡口角焊缝 | Pa-(30,30'~31,31') | 28(S10,K)⊥16 | (0~0.52)*4 | 2.08 | 2025.9.22 | 合格
BJD1-BK3 | 加劲之间坡口角焊缝 | 加劲之间坡口角焊缝 | Pa-(32,32'~33,33') | 28(S10,K)⊥24 | (0~0.366)*4 | 1.464 | 2025.9.22 | 合格
BJD1-BK3 | 加劲之间坡口角焊缝 | 加劲之间坡口角焊缝 | Pa-34,34' | 24(S8,K)⊥16 | (0~2.746)*2 | 5.492 | 2025.9.22 | 合格
BJD1-BK3 | 腹板与顶板角焊缝 | 腹板与顶板角焊缝 | J-1, 1' | 14⊥18 | (0~1)*2*2 | 4 | 2025.9.22 | 合格
BJD1-BK3 | 腹板与底板角焊缝 | 腹板与底板角焊缝 | J-2,2' | 14⊥16 | (0~1)*2*2 | 4 | 2025.9.22 | 合格
BJD2-BK4 | 侧封板加劲与挑臂底 板对接焊缝 | 侧封板加劲与挑臂底 板对接焊缝 | D-(1~ 14) | 14(V)+14 | (0~0.15)*14 | 2.1 | 2025.9.3 | 合格
BJD2-BK4 | 侧封板加劲及挑壁底 板与侧封板坡口角焊 | 侧封板加劲及挑壁底 板与侧封板坡口角焊 | P-1 | 14(S10,V)⊥14 | (0~1)*2*1 | 2 | 2025.9.3 | 合格
BJD2-BK4 | 侧封板加劲及挑壁底 板与侧封板坡口角焊 | 侧封板加劲及挑壁底 板与侧封板坡口角焊 | P-1 | 14(S10,V)⊥14 | (10~11)*1*1 | 1 | 2025.9.3 | 合格
BJD2-BK4 | 挑壁底板 腹板坡口角焊缝 | 挑壁底板 腹板坡口角焊缝 | P-(2~8) | 14(S10,V)⊥14 | (0~0.3)*7 | 2.1 | 2025.9.3 | 合格
BJD2-BK4 | 腹板与顶板角焊缝 | 腹板与顶板角焊缝 | J-1, 1' | 14⊥18 | (0~1)*2*2 | 4 | 2025.9.17 | 合格
BJD2-BK4 | 腹板与底板角焊缝 | 腹板与底板角焊缝 | J-2,2' | 14⊥16 | (0~1)*2*2 | 4 | 2025.9.17 | 合格
BJD2-BK5 | 腹板与顶板角焊缝 | 腹板与顶板角焊缝 | J-1, 1' | 16⊥18 | (0~1)*2*2 | 4 | 2025.9.13 | 合格
BJD2-BK5 | 腹板与底板角焊缝 | 腹板与底板角焊缝 | J-2,2' | 16⊥16 | (0~1)*2*2 | 4 | 2025.9.13 | 合格
BJD2-BK6 | 顶板纵向对接焊缝 | 顶板纵向对接焊缝 | Da-1 | 18+18 (V) | (0~21.014)*1 | 21.014 | 2025.8.12 | 合格
BJD2-BK6 | 顶板纵向对接焊缝 | 顶板纵向对接焊缝 | Da-1 | 18+18 (V) | (0~0.2)*2*1 | 0.4 | 2025.8.12 | 合格
BJD2-BK6 | 侧封板加劲与挑臂底 板对接焊缝 | 侧封板加劲与挑臂底 板对接焊缝 | D-(1~ 14) | 14(V)+14 | (0~0.15)*14 | 2.1 | 2025.9.3 | 合格
BJD2-BK6 | 侧封板加劲及挑壁底 板与侧封板坡口角焊 | 侧封板加劲及挑壁底 板与侧封板坡口角焊 | P-1 | 14(S10,V)⊥14 | (0~1)*2*1 | 2 | 2025.9.3 | 合格
BJD2-BK6 | 侧封板加劲及挑壁底 板与侧封板坡口角焊 | 侧封板加劲及挑壁底 板与侧封板坡口角焊 | P-1 | 14(S10,V)⊥14 | (10~11)*1*1 | 1 | 2025.9.3 | 合格
BJD2-BK6 | 挑壁底板 腹板坡口角焊缝 | 挑壁底板 腹板坡口角焊缝 | P-(2~8) | 14(S10,V)⊥14 | (0~1)*3*1 | 3 | 2025.9.3 | 合格
BJD2-BK6 | 腹板与顶板角焊缝 | 腹板与顶板角焊缝 | J-1, 1' | 14⊥18 | (0~1)*2*2 | 4 | 2025.9.17 | 合格
BJD2-BK6 | 腹板与底板角焊缝 | 腹板与底板角焊缝 | J-2,2' | 14⊥16 | (0~1)*2*2 | 4 | 2025.9.17 | 合格
BJD3-BK7 | 板肋嵌补段对接焊缝 | 板肋嵌补段对接焊缝 | Dd-(1~3) | 16(V)+16 | (0~0.2)*3 | 0.6 | 2025.9.3 | 合格
BJD3-BK7 | U形肋嵌补段对接焊缝 | U形肋嵌补段对接焊缝 | Dd-(4~7) | 8(V)+8 | (0~0.705)*1 | 0.705 | 2025.9.14 | 合格
BJD3-BK7 | 板肋嵌补段对接焊缝 | 板肋嵌补段对接焊缝 | De-(1~6) | 16(V)+16 | (0~0.18)*6 | 1.08 | 2025.9.14 | 合格
BJD3-BK7 | 板肋嵌补段对接焊缝 | 板肋嵌补段对接焊缝 | Df-(1~2) | 16(V)+16 | (0~0.18)*2 | 0.36 | 2025.9.14 | 合格
BJD3-BK7 | 侧封板对接焊缝 | 侧封板对接焊缝 | D-1 | 14(V)+14 | (0~0.4)*1 | 0.4 | 2025.9.3 | 合格
BJD3-BK7 | 挑臂底板对接焊缝 | 挑臂底板对接焊缝 | D-2 | 14(V)+14 | (0~1.744)*1 | 1.744 | 2025.9.14 | 合格
BJD3-BK7 | 侧封板加劲与挑臂底 板对接焊缝 | 侧封板加劲与挑臂底 板对接焊缝 | D-3 | 14(V)+14 | (0~1.716)*1 | 1.716 | 2025.9.14 | 合格
BJD3-BK7 | 侧封板加劲与挑臂底 板对接焊缝 | 侧封板加劲与挑臂底 板对接焊缝 | D-(4~ 18) | 14(V)+14 | (0~0.15)*15 | 2.25 | 2025.9.3 | 合格
BJD3-BK7 | 腹板与支座隔板熔透角焊缝 | 腹板与支座隔板熔透角焊缝 | RJ-1 | 16(V)⊥28 | (0~2.706)*1 | 2.706 | 2025.9.14 | 合格
BJD3-BK7 | 支座隔板与底板熔透角焊缝 | 支座隔板与底板熔透角焊缝 | RJ-2 | 28(K)⊥16 | (0~2.218)*1 | 2.218 | 2025.9.14 | 合格
BJD3-BK7 | 顶板与侧封板熔透角 焊缝 | 顶板与侧封板熔透角 焊缝 | RJ-3 | 18(V)⊥14 | (0~0.456)*1 | 0.456 | 2025.9.3 | 合格
BJD3-BK7 | 支座隔板与顶板坡口角焊缝 | 支座隔板与顶板坡口角焊缝 | P-1, 1' | 28(S10,K)⊥18 | (0~1)*2*2 | 4 | 2025.9.3 | 合格
BJD3-BK7 | 支座隔板与顶板坡口角焊缝 | 支座隔板与顶板坡口角焊缝 | P-1, 1' | 28(S10,K)⊥18 | (2~3)*2 | 2 | 2025.9.3 | 合格
BJD3-BK7 | 支座隔板与侧封板坡 口角焊缝 | 支座隔板与侧封板坡 口角焊缝 | P-2,2' | 28(S10,K)⊥14 | (0~0.655)*2 | 1.31 | 2025.9.3 | 合格
BJD3-BK7 | 侧封板与顶板坡口角 焊缝 | 侧封板与顶板坡口角 焊缝 | P-3,3' | 14(S4,K)⊥18 | (0~1.38)*2 | 2.76 | 2025.9.3 | 合格
BJD3-BK7 | 侧封板加劲及挑壁底 板与侧封板坡口角焊 | 侧封板加劲及挑壁底 板与侧封板坡口角焊 | P-4 | 14(S10,V)⊥14 | (10~11)*1*1 | 1 | 2025.9.3 | 合格
BJD3-BK7 | 侧封板加劲及挑壁底 板与侧封板坡口角焊 | 侧封板加劲及挑壁底 板与侧封板坡口角焊 | P-4 | 14(S10,V)⊥14 | (0~1)*2*1 | 2 | 2025.9.3 | 合格
BJD3-BK7 | 挑壁底板 腹板坡口角焊缝 | 挑壁底板 腹板坡口角焊缝 | P-5 | 14(S10,V)⊥14 | (0~1.33)*1 | 1.33 | 2025.9.3 | 合格
BJD3-BK7 | 挑壁底板与腹板坡口角焊缝 | 挑壁底板与腹板坡口角焊缝 | P-(6~ 13) | 14(S10,V)⊥14 | (0~0.3)*8 | 2.4 | 2025.9.3 | 合格
BJD3-BK7 | 加劲与底板坡口角焊缝 | 加劲与底板坡口角焊缝 | Pa-1, 1' | 24(S8,K)⊥16 | (0~0.456)*2 | 0.912 | 2025.9.14 | 合格
BJD3-BK7 | 加劲与底板坡口角焊缝 | 加劲与底板坡口角焊缝 | Pa-2,2' | 24(S8,K)⊥16 | (0~1.423)*2 | 2.846 | 2025.9.14 | 合格
BJD3-BK7 | 加劲与隔板顶板坡口角焊缝 | 加劲与隔板顶板坡口角焊缝 | Pa-3,3' | 24(S8,K)⊥18 | (0~0.456)*2 | 0.912 | 2025.9.14 | 合格
BJD3-BK7 | 加劲与隔板坡口角焊缝 | 加劲与隔板坡口角焊缝 | Pa-4,4' | 24(S8,K)⊥28 | (0~2.406)*2 | 4.812 | 2025.9.14 | 合格
BJD3-BK7 | 加劲与隔板坡口角焊缝 | 加劲与隔板坡口角焊缝 | Pa-5,5' | 24(S8,K)⊥28 | (0~2.215)*2 | 4.43 | 2025.9.14 | 合格
BJD3-BK7 | 加劲之间坡口角焊缝 | 加劲之间坡口角焊缝 | Pa-6,6' | 24(S8,K)⊥14 | (0~0.22)*2 | 0.44 | 2025.9.14 | 合格
BJD3-BK7 | 加劲与隔板坡口角焊缝 | 加劲与隔板坡口角焊缝 | Pa-7,7' | 24(S8,K)⊥14 | (0~0.272)*2 | 0.544 | 2025.9.14 | 合格
BJD3-BK7 | 加劲与底板坡口角焊缝 | 加劲与底板坡口角焊缝 | Pa-(8~9) | 24(S20,V)⊥16 | (0~0.456)*2 | 0.912 | 2025.9.14 | 合格
BJD3-BK7 | 加劲与底板坡口角焊缝 | 加劲与底板坡口角焊缝 | Pa-(10~ 11) | 24(S20,V)⊥16 | (0~0.29)*2 | 0.58 | 2025.9.14 | 合格
BJD3-BK7 | 加劲与隔板坡口角焊缝 | 加劲与隔板坡口角焊缝 | Pa-(12~ 15) | 24(S20,V)⊥28 | (0~2.065)*4 | 8.26 | 2025.9.14 | 合格
BJD3-BK7 | 加劲之间坡口角焊缝 | 加劲之间坡口角焊缝 | Pa-(16~ 17) | 24(S20,V)⊥28 | (0~0.369)*2 | 0.738 | 2025.9.14 | 合格
BJD3-BK7 | 加劲之间及与隔板坡 口角焊缝 | 加劲之间及与隔板坡 口角焊缝 | Pa-(18~25) | 24(S20,V)⊥14, 28 | (0~0.21)*8 | 1.68 | 2025.9.14 | 合格
BJD3-BK7 | 加劲与底板坡口角焊缝 | 加劲与底板坡口角焊缝 | Pa-(26~29) | 24(S20,V)⊥16 | (0~1.054)*4 | 4.216 | 2025.9.14 | 合格
BJD3-BK7 | 加劲与底板坡口角焊缝 | 加劲与底板坡口角焊缝 | Pa-(30,30'~31,31') | 28(S10,K)⊥16 | (0~0.52)*4 | 2.08 | 2025.9.14 | 合格
BJD3-BK7 | 加劲之间坡口角焊缝 | 加劲之间坡口角焊缝 | Pa-(32,32'~33,33') | 28(S10,K)⊥24 | (0~0.369)*4 | 1.476 | 2025.9.14 | 合格
BJD3-BK7 | 加劲之间坡口角焊缝 | 加劲之间坡口角焊缝 | Pa-34,34' | 24(S8,K)⊥16 | (0~2.721)*2 | 5.442 | 2025.9.14 | 合格
BJD3-BK7 | 腹板与顶板角焊缝 | 腹板与顶板角焊缝 | J-1, 1' | 14⊥18 | (0~1)*2*2 | 4 | 2025.9.14 | 合格
BJD3-BK7 | 腹板与底板角焊缝 | 腹板与底板角焊缝 | J-2,2' | 14⊥16 | (0~1)*2*2 | 4 | 2025.9.14 | 合格
BJD3-BK8 | U形肋嵌补段对接焊缝 | U形肋嵌补段对接焊缝 | Dd-(1~6) | 8(V)+8 | (0~0.705)*2 | 1.41 | 2025.9.17 | 合格
BJD3-BK8 | 板肋嵌补段对接焊缝 | 板肋嵌补段对接焊缝 | De-(1~ 10) | 16(V)+16,28 | (0~0.18)*10 | 1.8 | 2025.9.17 | 合格
BJD3-BK8 | 板肋嵌补段对接焊缝 | 板肋嵌补段对接焊缝 | Df-(1~2) | 16(V)+16 | (0~0.18)*2 | 0.36 | 2025.9.17 | 合格
BJD3-BK8 | 腹板与支座隔板熔透角焊缝 | 腹板与支座隔板熔透角焊缝 | RJ-1 | 16(V)⊥28 | (0~2.706)*1 | 2.706 | 2025.9.17 | 合格
BJD3-BK8 | 支座隔板与底板熔透角焊缝 | 支座隔板与底板熔透角焊缝 | RJ-2 | 28(K)⊥16 | (0~3.628)*1 | 3.628 | 2025.9.17 | 合格
BJD3-BK8 | 支座隔板与顶板坡口角焊缝 | 支座隔板与顶板坡口角焊缝 | P-1, 1' | 28(S10,K)⊥18 | (0~1)*2*1 | 2 | 2025.9.17 | 合格
BJD3-BK8 | 支座隔板与顶板坡口角焊缝 | 支座隔板与顶板坡口角焊缝 | P-1, 1' | 28(S10,K)⊥18 | (10~11)*1*1 | 1 | 2025.9.17 | 合格
BJD3-BK8 | 加劲与底板坡口角焊缝 | 加劲与底板坡口角焊缝 | Pa-(1, 1'~2,2') | 28(S10,K)⊥16 | (0~0.32)*4 | 1.28 | 2025.9.17 | 合格
BJD3-BK8 | 加劲与底板坡口角焊缝 | 加劲与底板坡口角焊缝 | Pa-(3,3'~4,4') | 28(S10,K)⊥16 | (0~0.36)*4 | 1.44 | 2025.9.17 | 合格
BJD3-BK8 | 加劲与隔板坡口角焊缝 | 加劲与隔板坡口角焊缝 | Pa-(5,5'~6,6') | 28(S10,K)⊥28 | (0~2.215)*4 | 8.86 | 2025.9.17 | 合格
BJD3-BK8 | 加劲与隔板坡口角焊缝 | 加劲与隔板坡口角焊缝 | Pa-(7,7'~8,8') | 28(S10,K)⊥28 | (0~2.406)*4 | 9.624 | 2025.9.17 | 合格
BJD3-BK8 | 加劲之间坡口角焊缝 | 加劲之间坡口角焊缝 | Pa-(9,9'~ 10, 10') | 28(S10,K)⊥14 | (0~0.17)*4 | 0.68 | 2025.9.17 | 合格
BJD3-BK8 | 加劲与隔板顶板坡口角焊缝 | 加劲与隔板顶板坡口角焊缝 | Pa-(11, 11'~ 12, 12') | 28(S10,K)⊥18 | (0~0.36)*4 | 1.44 | 2025.9.17 | 合格
BJD3-BK8 | 腹板与顶板角焊缝 | 腹板与顶板角焊缝 | J-1, 1' | 16⊥18 | (0~1)*2*2 | 4 | 2025.9.17 | 合格
BJD3-BK8 | 腹板与底板角焊缝 | 腹板与底板角焊缝 | J-2,2' | 16⊥16 | (0~1)*2*2 | 4 | 2025.9.17 | 合格
BJD3-BK9 | 顶板纵向对接焊缝 | 顶板纵向对接焊缝 | Da-1 | 18+18 (V) | (0~20.753)*1 | 20.753 | 2025.8.12 | 合格
BJD3-BK9 | 顶板纵向对接焊缝 | 顶板纵向对接焊缝 | Da-1 | 18+18 (V) | (0~0.2)*2*1 | 0.4 | 2025.9.3 | 合格
BJD3-BK9 | 板肋嵌补段对接焊缝 | 板肋嵌补段对接焊缝 | Dd-(1~3) | 16(V)+16 | (0~0.2)*3 | 0.6 | 2025.9.3 | 合格
BJD3-BK9 | U形肋嵌补段对接焊缝 | U形肋嵌补段对接焊缝 | Dd-(4~9) | 8(V)+8 | (0~0.705)*2 | 1.41 | 2025.9.20 | 合格
BJD3-BK9 | 板肋嵌补段对接焊缝 | 板肋嵌补段对接焊缝 | De-(1~6) | 16(V)+16 | (0~0.18)*6 | 1.08 | 2025.9.20 | 合格
BJD3-BK9 | 板肋嵌补段对接焊缝 | 板肋嵌补段对接焊缝 | Df-(1~2) | 16(V)+16 | (0~0.18)*2 | 0.36 | 2025.9.20 | 合格
BJD3-BK9 | 侧封板对接焊缝 | 侧封板对接焊缝 | D-1 | 14(V)+14 | (0~0.4)*1 | 0.4 | 2025.9.3 | 合格
BJD3-BK9 | 挑臂底板对接焊缝 | 挑臂底板对接焊缝 | D-2 | 14(V)+14 | (0~1.716)*1 | 1.716 | 2025.9.20 | 合格
BJD3-BK9 | 侧封板加劲与挑臂底 板对接焊缝 | 侧封板加劲与挑臂底 板对接焊缝 | D-3 | 14(V)+14 | (0~1.744)*1 | 1.744 | 2025.9.20 | 合格
BJD3-BK9 | 侧封板加劲与挑臂底 板对接焊缝 | 侧封板加劲与挑臂底 板对接焊缝 | D-(4~ 18) | 14(V)+14 | (0~0.15)*15 | 2.25 | 2025.9.3 | 合格
BJD3-BK9 | 腹板与支座隔板熔透角焊缝 | 腹板与支座隔板熔透角焊缝 | RJ-1 | 16(V)⊥28 | (0~2.706)*1 | 2.706 | 2025.9.20 | 合格
BJD3-BK9 | 支座隔板与底板熔透角焊缝 | 支座隔板与底板熔透角焊缝 | RJ-2 | 28(K)⊥16 | (0~2.39)*1 | 2.39 | 2025.9.20 | 合格
BJD3-BK9 | 顶板与侧封板熔透角 焊缝 | 顶板与侧封板熔透角 焊缝 | RJ-3 | 18(V)⊥14 | (0~0.456)*1 | 0.456 | 2025.9.3 | 合格
BJD3-BK9 | 支座隔板与顶板坡口角焊缝 | 支座隔板与顶板坡口角焊缝 | P-1, 1' | 28(S10,K)⊥18 | (0~1)*2*2 | 4 | 2025.9.3 | 合格
BJD3-BK9 | 支座隔板与顶板坡口角焊缝 | 支座隔板与顶板坡口角焊缝 | P-1, 1' | 28(S10,K)⊥18 | (2~3)*2 | 2 | 2025.9.3 | 合格
BJD3-BK9 | 支座隔板与侧封板坡 口角焊缝 | 支座隔板与侧封板坡 口角焊缝 | P-2,2' | 28(S10,K)⊥14 | (0~0.655)*2 | 1.31 | 2025.9.3 | 合格
BJD3-BK9 | 侧封板与顶板坡口角 焊缝 | 侧封板与顶板坡口角 焊缝 | P-3,3' | 14(S4,K)⊥18 | (0~1.38)*2 | 2.76 | 2025.9.3 | 合格
BJD3-BK9 | 侧封板加劲及挑壁底 板与侧封板坡口角焊 | 侧封板加劲及挑壁底 板与侧封板坡口角焊 | P-4 | 14(S10,V)⊥14 | (0~1)*2*1 | 2 | 2025.9.3 | 合格
BJD3-BK9 | 侧封板加劲及挑壁底 板与侧封板坡口角焊 | 侧封板加劲及挑壁底 板与侧封板坡口角焊 | P-4 | 14(S10,V)⊥14 | (10~11)*1*1 | 1 | 2025.9.3 | 合格
BJD3-BK9 | 挑壁底板 腹板坡口角焊缝 | 挑壁底板 腹板坡口角焊缝 | P-5 | 14(S10,V)⊥14 | (0~1.329)*1 | 1.329 | 2025.9.3 | 合格
BJD3-BK9 | 挑壁底板与腹板坡口角焊缝 | 挑壁底板与腹板坡口角焊缝 | P-(6~ 13) | 14(S10,V)⊥14 | (0~0.3)*8 | 2.4 | 2025.9.3 | 合格
BJD3-BK9 | 加劲与底板坡口角焊缝 | 加劲与底板坡口角焊缝 | Pa-1, 1' | 24(S8,K)⊥16 | (0~0.456)*2 | 0.912 | 2025.9.20 | 合格
BJD3-BK9 | 加劲与底板坡口角焊缝 | 加劲与底板坡口角焊缝 | Pa-2,2' | 24(S8,K)⊥16 | (0~1.434)*2 | 2.868 | 2025.9.20 | 合格
BJD3-BK9 | 加劲与隔板顶板坡口角焊缝 | 加劲与隔板顶板坡口角焊缝 | Pa-3,3' | 24(S8,K)⊥18 | (0~0.456)*2 | 0.912 | 2025.9.20 | 合格
BJD3-BK9 | 加劲与隔板坡口角焊缝 | 加劲与隔板坡口角焊缝 | Pa-4,4' | 24(S8,K)⊥28 | (0~2.406)*2 | 4.812 | 2025.9.20 | 合格
BJD3-BK9 | 加劲与隔板坡口角焊缝 | 加劲与隔板坡口角焊缝 | Pa-5,5' | 24(S8,K)⊥28 | (0~2.215)*2 | 4.43 | 2025.9.20 | 合格
BJD3-BK9 | 加劲之间坡口角焊缝 | 加劲之间坡口角焊缝 | Pa-6,6' | 24(S8,K)⊥14 | (0~0.22)*2 | 0.44 | 2025.9.20 | 合格
BJD3-BK9 | 加劲与隔板坡口角焊缝 | 加劲与隔板坡口角焊缝 | Pa-7,7' | 24(S8,K)⊥14 | (0~0.27)*2 | 0.54 | 2025.9.20 | 合格
BJD3-BK9 | 加劲与底板坡口角焊缝 | 加劲与底板坡口角焊缝 | Pa-(8~9) | 24(S20,V)⊥16 | (0~0.339)*2 | 0.678 | 2025.9.20 | 合格
BJD3-BK9 | 加劲与底板坡口角焊缝 | 加劲与底板坡口角焊缝 | Pa-(10~ 11) | 24(S20,V)⊥16 | (0~0.29)*2 | 0.58 | 2025.9.20 | 合格
BJD3-BK9 | 加劲与隔板坡口角焊缝 | 加劲与隔板坡口角焊缝 | Pa-(12~ 15) | 24(S20,V)⊥28 | (0~2.065)*4 | 8.26 | 2025.9.20 | 合格
BJD3-BK9 | 加劲之间坡口角焊缝 | 加劲之间坡口角焊缝 | Pa-(16~ 17) | 24(S20,V)⊥28 | (0~0.366)*2 | 0.732 | 2025.9.20 | 合格
BJD3-BK9 | 加劲之间及与隔板坡 口角焊缝 | 加劲之间及与隔板坡 口角焊缝 | Pa-(18~25) | 24(S20,V)⊥14, 28 | (0~0.27)*8 | 2.16 | 2025.9.20 | 合格
BJD3-BK9 | 加劲与底板坡口角焊缝 | 加劲与底板坡口角焊缝 | Pa-(26~29) | 24(S20,V)⊥16 | (0~1.054)*4 | 4.216 | 2025.9.20 | 合格
BJD3-BK9 | 加劲与底板坡口角焊缝 | 加劲与底板坡口角焊缝 | Pa-(30,30'~31,31') | 28(S10,K)⊥16 | (0~0.52)*4 | 2.08 | 2025.9.20 | 合格
BJD3-BK9 | 加劲之间坡口角焊缝 | 加劲之间坡口角焊缝 | Pa-(32,32'~33,33') | 28(S10,K)⊥24 | (0~0.366)*4 | 1.464 | 2025.9.20 | 合格
BJD3-BK9 | 加劲之间坡口角焊缝 | 加劲之间坡口角焊缝 | Pa-34,34' | 24(S8,K)⊥16 | (0~2.731)*2 | 5.462 | 2025.9.20 | 合格
BJD3-BK9 | 腹板与顶板角焊缝 | 腹板与顶板角焊缝 | J-1, 1' | 14⊥18 | (0~1)*2*2 | 4 | 2025.9.20 | 合格
BJD3-BK9 | 腹板与底板角焊缝 | 腹板与底板角焊缝 | J-2,2' | 14⊥16 | (0~1)*2*2 | 4 | 2025.9.20 | 合格
BDRBZ1 | 吊耳与底板熔透角焊缝 | 吊耳与底板熔透角焊缝 | RJ-(1~36) | 32(K)⊥16 | (0~0.4)*36 | 14.4 | 2025.9.22 | 合格