## 超声总体信息
报告编号 | ZJC001-ZJG2-X11-25-XC-UT-001
工程名称 | 沪武高速公路太仓至常州段扩建工程钢结构制造施工项目HWK-63标段（常福新线支线）
委托单位 | 中铁宝桥集团有限公司
材质 | Q345qD
坡口形式 | V型
检测时机 | 焊后24小时
焊接方式 | CO2气体保护焊
检测比例 | 100%
热处理状态 | TMCP
工件温度 | 35℃
表面状态 | 打磨光滑
仪器型号/编号 | 超声波探伤仪 SZ-C40
探头规格 | 5P10X12 70° 2.5P13X13 60°
耦合剂 | 化学浆糊
表面补偿 | 4dB
对比试块 | RB-2
标准试块 | CSK-IA
检测灵敏度 | Φ3×40
检验标准 | GB/T 11345-2023 检验等级 B
全熔透验收标准 | GB/T 29712-2023 验收等级 2
熔深验收标准 | GB/T 29712-2023 验收等级 3
母材检测结果 | 无影响横波检测缺陷

## 超声原始记录
构件名称 | 焊缝类型 | 焊缝名称 | 焊缝编号 | 板厚(mm) | 检测部位(m) | 检测总长度(m) | 检测日期 | 结论 | 缺陷编号 | 缺陷当量（dB） | H（mm） | L（mm） | X（mm） | Y（mm） | 返修长度(mm) | 抽测日期 | 检测人员 | 复检日期 | 复检人员 | 结论
DZDR2-1 | 吊耳透角焊缝 | 吊耳透角焊缝 | RJ-(1~2) | 30(K)/20 | （0~0.1）*2 | 0.2 | 2025.9.11 | 合格
DZDR2-2 | 吊耳透角焊缝 | 吊耳透角焊缝 | RJ-(1~2) | 30(K)/20 | （0~0.1）*2 | 0.2 | 2025.9.11 | 合格
DZDR2-3 | 吊耳透角焊缝 | 吊耳透角焊缝 | RJ-(1~2) | 30(K)/20 | （0~0.1）*2 | 0.2 | 2025.9.11 | 合格
DZDR2-4 | 吊耳透角焊缝 | 吊耳透角焊缝 | RJ-(1~2) | 30(K)/20 | （0~0.1）*2 | 0.2 | 2025.9.11 | 合格
DZDR2-5 | 吊耳透角焊缝 | 吊耳透角焊缝 | RJ-(1~2) | 30(K)/20 | （0~0.1）*2 | 0.2 | 2025.9.11 | 合格
DZDR2-6 | 吊耳透角焊缝 | 吊耳透角焊缝 | RJ-(1~2) | 30(K)/20 | （0~0.1）*2 | 0.2 | 2025.9.11 | 合格
DZDR2-7 | 吊耳透角焊缝 | 吊耳透角焊缝 | RJ-(1~2) | 30(K)/20 | （0~0.1）*2 | 0.2 | 2025.9.11 | 合格
DZDR2-8 | 吊耳透角焊缝 | 吊耳透角焊缝 | RJ-(1~2) | 30(K)/20 | （0~0.1）*2 | 0.2 | 2025.9.11 | 合格
DZDR2-9 | 吊耳透角焊缝 | 吊耳透角焊缝 | RJ-(1~2) | 30(K)/20 | （0~0.1）*2 | 0.2 | 2025.9.11 | 合格
DZDR2-10 | 吊耳透角焊缝 | 吊耳透角焊缝 | RJ-(1~2) | 30(K)/20 | （0~0.1）*2 | 0.2 | 2025.9.11 | 合格
DZDR2-11 | 吊耳透角焊缝 | 吊耳透角焊缝 | RJ-(1~2) | 30(K)/20 | （0~0.1）*2 | 0.2 | 2025.9.11 | 合格
DZDR2-12 | 吊耳透角焊缝 | 吊耳透角焊缝 | RJ-(1~2) | 30(K)/20 | （0~0.1）*2 | 0.2 | 2025.9.11 | 合格
DZDR2-13 | 吊耳透角焊缝 | 吊耳透角焊缝 | RJ-(1~2) | 30(K)/20 | （0~0.1）*2 | 0.2 | 2025.9.11 | 合格
DZDR2-14 | 吊耳透角焊缝 | 吊耳透角焊缝 | RJ-(1~2) | 30(K)/20 | （0~0.1）*2 | 0.2 | 2025.9.11 | 合格
DZDR2-15 | 吊耳透角焊缝 | 吊耳透角焊缝 | RJ-(1~2) | 30(K)/20 | （0~0.1）*2 | 0.2 | 2025.9.11 | 合格
DZDR2-16 | 吊耳透角焊缝 | 吊耳透角焊缝 | RJ-(1~2) | 30(K)/20 | （0~0.1）*2 | 0.2 | 2025.9.11 | 合格
DZDR2-17 | 吊耳透角焊缝 | 吊耳透角焊缝 | RJ-(1~2) | 30(K)/20 | （0~0.1）*2 | 0.2 | 2025.9.11 | 合格
DZDR2-18 | 吊耳透角焊缝 | 吊耳透角焊缝 | RJ-(1~2) | 30(K)/20 | （0~0.1）*2 | 0.2 | 2025.9.11 | 合格
DZDR2-19 | 吊耳透角焊缝 | 吊耳透角焊缝 | RJ-(1~2) | 30(K)/20 | （0~0.1）*2 | 0.2 | 2025.9.11 | 合格
DZDR2-20 | 吊耳透角焊缝 | 吊耳透角焊缝 | RJ-(1~2) | 30(K)/20 | （0~0.1）*2 | 0.2 | 2025.9.11 | 合格
DZDR2-21 | 吊耳透角焊缝 | 吊耳透角焊缝 | RJ-(1~2) | 30(K)/20 | （0~0.1）*2 | 0.2 | 2025.9.11 | 合格
DZDR2-22 | 吊耳透角焊缝 | 吊耳透角焊缝 | RJ-(1~2) | 30(K)/20 | （0~0.1）*2 | 0.2 | 2025.9.11 | 合格
DZDR2-23 | 吊耳透角焊缝 | 吊耳透角焊缝 | RJ-(1~2) | 30(K)/20 | （0~0.1）*2 | 0.2 | 2025.9.11 | 合格
DZDR2-24 | 吊耳透角焊缝 | 吊耳透角焊缝 | RJ-(1~2) | 30(K)/20 | （0~0.1）*2 | 0.2 | 2025.9.11 | 合格
DZDRB1 | 吊耳与顶板熔透角焊缝 | 吊耳与顶板熔透角焊缝 | RJ-(1~56) | 20(K)/24,32 | （0~0.25）*56 | 14 | 2025.9.15 | 合格
DZDRB1 | 吊耳与顶板熔透角焊缝 | 吊耳与顶板熔透角焊缝 | RJ-(57~168) | 20(K)/24,32 | （0~0.15）*112 | 16.8 | 2025.9.15 | 合格
DZDRB2 | 吊耳与顶板熔透角焊缝 | 吊耳与顶板熔透角焊缝 | RJ-(1~24) | 30(K)/24,32 | （0~0.38）*24 | 9.12 | 2025.9.15 | 合格
DZDRB2 | 吊耳与顶板熔透角焊缝 | 吊耳与顶板熔透角焊缝 | RJ-(25~72) | 20(K)/24,32 | （0~0.25）*48 | 12 | 2025.9.15 | 合格
DZZP1 | 隔板顶板对接焊缝 | 隔板顶板对接焊缝 | Da-1 | 24+24(V) | 0~0.765 | 0.765 | 2025.9.15 | 合格
DZZP1 | 隔板顶板与顶板对接焊缝 | 隔板顶板与顶板对接焊缝 | Da-(2~3) | 24+24(V) | 0~0.5 | 1 | 2025.9.15 | 合格
DZZP1 | 隔板顶板与顶板对接焊缝 | 隔板顶板与顶板对接焊缝 | Da-4 | 32+32(V) | 0~0.8 | 0.8 | 2025.9.15 | 合格
DZZP1 | 底板纵向对接焊缝 | 底板纵向对接焊缝 | Db-1 | 16+1624+24(V) | 0~18.456 | 18.456 | 2025.9.16 | 合格
DZZP1 | 隔板对接焊缝 | 隔板对接焊缝 | Dc-1 | 14+14(V) | 0~1.31 | 1.31 | 2025.9.10 | 合格
DZZP1 | 隔板对接焊缝 | 隔板对接焊缝 | Dc-2 | 20+20(V) | 0~1.31 | 1.31 | 2025.9.10 | 合格
DZZP1 | 隔板对接焊缝 | 隔板对接焊缝 | Dc-3 | 12+12(V) | 0~1.31 | 1.31 | 2025.9.10 | 合格
DZZP1 | 隔板对接焊缝 | 隔板对接焊缝 | Dc-4 | 12+12(V) | 0~0.279 | 0.279 | 2025.9.10 | 合格
DZZP1 | 隔板对接焊缝 | 隔板对接焊缝 | Dc-5 | 12+12(V) | 0~0.472 | 0.472 | 2025.9.10 | 合格
DZZP1 | 隔板对接焊缝 | 隔板对接焊缝 | Dc-6 | 24+24(V) | 0~0.297 | 0.297 | 2025.9.10 | 合格
DZZP1 | 隔板对接焊缝 | 隔板对接焊缝 | Dc-7 | 24+24(V) | 0~0.438 | 0.438 | 2025.9.10 | 合格
DZZP1 | 横肋对接焊缝 | 横肋对接焊缝 | Dc-(8~17) | 14+14(V) | （0~0.465）*10 | 4.65 | 2025.9.16 | 合格
DZZP1 | 加劲对接焊缝 | 加劲对接焊缝 | Dd-(1~4) | 14+14(V) | 0~0.2 | 0.8 | 2025.9.16 | 合格
DZZP1 | 翼缘板对接焊缝 | 翼缘板对接焊缝 | Dd-(11~14) | 14+14(V) | 0~0.3 | 3 | 2025.9.16 | 合格
DZZP1 | 隔板与底板熔透角焊缝 | 隔板与底板熔透角焊缝 | RJ-1 | 20(V)/16 | 0~0.429 | 0.429 | 2025.9.10 | 合格
DZZP1 | 隔板与底板熔透角焊缝 | 隔板与底板熔透角焊缝 | RJ-2 | 24(K)/24 | 0~0.329 | 0.329 | 2025.9.10 | 合格
DZZP1 | 隔板与顶板坡口角焊缝 | 隔板与顶板坡口角焊缝 | P-1 | 14(S10,V)/24 | 0~0.45 | 0.45 | 2025.9.10 | 合格
DZZP1 | 隔板与底板坡口角焊缝 | 隔板与底板坡口角焊缝 | P-2 | 14(S10,V)/16 | 0~0.179 | 0.179 | 2025.9.8 | 合格
DZZP1 | 隔板与顶板坡口角焊缝 | 隔板与顶板坡口角焊缝 | P-3,3' | 20(S6,K)/24 | （0~0.29）*2 | 0.58 | 2025.9.10 | 合格
DZZP1 | 隔板与顶板坡口角焊缝 | 隔板与顶板坡口角焊缝 | P-4,4' | 24(S8,K)/32 | （0~0.75）*2 | 1.5 | 2025.9.10 | 合格
DZZP1 | 支座加劲与顶板坡口角焊缝 | 支座加劲与顶板坡口角焊缝 | P-5,5' | 20(S6,K)/24 | （0~0.409）*2 | 0.818 | 2025.9.8 | 合格
DZZP1 | 支座加劲与隔板坡口角焊缝 | 支座加劲与隔板坡口角焊缝 | P-6,6' | 20(S7,K)/20 | （0~1.24）*2 | 2.48 | 2025.9.8 | 合格
DZZP2 | 隔板顶板与顶板对接焊缝 | 隔板顶板与顶板对接焊缝 | Da-1 | 32+32(V) | 0~0.5 | 0.5 | 2025.9.15 | 合格
DZZP2 | 隔板顶板与顶板对接焊缝 | 隔板顶板与顶板对接焊缝 | Da-(2~3) | 24+24(V) | （0~0.5）*2 | 1 | 2025.9.15 | 合格
DZZP2 | 底板纵向对接焊缝 | 底板纵向对接焊缝 | Db-1 | 16+1624+24(V) | 0~18.139 | 18.139 | 2025.9.16 | 合格
DZZP2 | 隔板对接焊缝 | 隔板对接焊缝 | Dc-1 | 12+12(V) | 0~0.271 | 0.271 | 2025.9.10 | 合格
DZZP2 | 隔板对接焊缝 | 隔板对接焊缝 | Dc-2 | 12+12(V) | 0~0.464 | 0.464 | 2025.9.10 | 合格
DZZP2 | 隔板对接焊缝 | 隔板对接焊缝 | Dc-(3~4) | 12+12(V) | （0~0.279）*2 | 0.558 | 2025.9.10 | 合格
DZZP2 | 隔板对接焊缝 | 隔板对接焊缝 | Dc-(5~6) | 12+12(V) | （0~0.472）*2 | 0.944 | 2025.9.10 | 合格
DZZP2 | 横肋对接焊缝 | 横肋对接焊缝 | Dc-(7~16) | 14+14(V) | （0~0.465）*10 | 4.65 | 2025.9.16 | 合格
DZZP2 | 翼缘板对接焊缝 | 翼缘板对接焊缝 | Dd-(1~10) | 14+14(V) | （0~0.3）*10 | 3 | 2025.9.16 | 合格
DZZP3 | 隔板顶板与顶板对接焊缝 | 隔板顶板与顶板对接焊缝 | Da-1 | 32+32(V) | 0~0.5 | 0.5 | 2025.9.15 | 合格
DZZP3 | 隔板顶板与顶板对接焊缝 | 隔板顶板与顶板对接焊缝 | Da-2 | 32+32(V) | 0~3.628 | 3.628 | 2025.9.15 | 合格
DZZP3 | 底板纵向对接焊缝 | 底板纵向对接焊缝 | Db-1 | 24+24(V) | 0~10.12 | 10.12 | 2025.9.16 | 合格
DZZP3 | 隔板对接焊缝 | 隔板对接焊缝 | Dc-1 | 12+12(V) | 0~0.271 | 0.271 | 2025.9.10 | 合格
DZZP3 | 隔板对接焊缝 | 隔板对接焊缝 | Dc-2 | 12+12(V) | 0~0.464 | 0.464 | 2025.9.10 | 合格
DZZP3 | 隔板对接焊缝 | 隔板对接焊缝 | Dc-(3~4) | 24+24(V) | （0~0.297）*2 | 0.594 | 2025.9.10 | 合格
DZZP3 | 隔板对接焊缝 | 隔板对接焊缝 | Dc-(5~6) | 24+24(V) | （0~0.438）*2 | 0.876 | 2025.9.10 | 合格
DZZP3 | 横肋对接焊缝 | 横肋对接焊缝 | Dc-(7~10) | 14+14(V) | （0~0.465）*4 | 1.86 | 2025.9.16 | 合格
DZZP3 | 加劲对接焊缝 | 加劲对接焊缝 | Dd-(1~8) | 14+14(V) | （0~0.2）*8 | 1.6 | 2025.9.16 | 合格
DZZP3 | 翼缘板对接焊缝 | 翼缘板对接焊缝 | Dd-(9~12) | 14+14(V) | （0~0.3）*4 | 1.2 | 2025.9.16 | 合格
DZZP3 | 隔板与底板熔透角焊缝 | 隔板与底板熔透角焊缝 | RJ-(1~2) | 24(K)/24 | （0~0.329）*2 | 0.658 | 2025.9.10 | 合格
DZZP4 | 隔板顶板与顶板对接焊缝 | 隔板顶板与顶板对接焊缝 | Da-1 | 32+32(V) | 0~0.5 | 0.5 | 2025.9.15 | 合格
DZZP4 | 隔板顶板与顶板对接焊缝 | 隔板顶板与顶板对接焊缝 | Da-(2~4) | 24+24(V) | （0~0.5）*3 | 1.5 | 2025.9.15 | 合格
DZZP4 | 底板纵向对接焊缝 | 底板纵向对接焊缝 | Db-1 | 16+1624+24(V) | 0~18.941 | 18.941 | 2025.9.16 | 合格
DZZP4 | 隔板对接焊缝 | 隔板对接焊缝 | Dc-1 | 12+12(V) | 0~0.271 | 0.271 | 2025.9.10 | 合格
DZZP4 | 隔板对接焊缝 | 隔板对接焊缝 | Dc-2 | 12+12(V) | 0~0.464 | 0.464 | 2025.9.10 | 合格
DZZP4 | 隔板对接焊缝 | 隔板对接焊缝 | Dc-(3~5) | 12+12(V) | （0~0.279）*3 | 0.837 | 2025.9.10 | 合格
DZZP4 | 隔板对接焊缝 | 隔板对接焊缝 | Dc-(6~8) | 12+12(V) | （0~0.472）*3 | 1.416 | 2025.9.10 | 合格
DZZP4 | 横肋对接焊缝 | 横肋对接焊缝 | Dc-(9~18) | 14+14(V) | （0~0.465）*10 | 4.65 | 2025.9.16 | 合格
DZZP4 | 翼缘板对接焊缝 | 翼缘板对接焊缝 | Dd-(1~10) | 14+14(V) | （0~0.3）*10 | 3 | 2025.9.16 | 合格
DZZP5 | 隔板顶板与顶板对接焊缝 | 隔板顶板与顶板对接焊缝 | Da-1 | 32+32(V) | 0~0.5 | 0.5 | 2025.9.15 | 合格
DZZP5 | 隔板顶板与顶板对接焊缝 | 隔板顶板与顶板对接焊缝 | Da-2 | 32+32(V) | 0~0.8 | 0.8 | 2025.9.15 | 合格
DZZP5 | 底板纵向对接焊缝 | 底板纵向对接焊缝 | Db-1 | 24+24(V) | 0~11.926 | 11.926 | 2025.9.16 | 合格
DZZP5 | 隔板对接焊缝 | 隔板对接焊缝 | Dc-1 | 12+12(V) | 0~0.271 | 0.271 | 2025.9.10 | 合格
DZZP5 | 隔板对接焊缝 | 隔板对接焊缝 | Dc-2 | 12+12(V) | 0~0.464 | 0.464 | 2025.9.10 | 合格
DZZP5 | 隔板对接焊缝 | 隔板对接焊缝 | Dc-3 | 24+24(V) | 0~0.297 | 0.297 | 2025.9.10 | 合格
DZZP5 | 隔板对接焊缝 | 隔板对接焊缝 | Dc-4 | 24+24(V) | 0~0.438 | 0.438 | 2025.9.10 | 合格
DZZP5 | 横肋对接焊缝 | 横肋对接焊缝 | Dc-(5~10) | 14+14(V) | （0~0.465）*6 | 2.79 | 2025.9.16 | 合格
DZZP5 | 加劲对接焊缝 | 加劲对接焊缝 | Dd-(1~4) | 14+14(V) | （0~0.2）*4 | 0.8 | 2025.9.16 | 合格
DZZP5 | 翼缘板对接焊缝 | 翼缘板对接焊缝 | Dd-(5~10) | 14+14(V) | （0~0.3）*6 | 1.8 | 2025.9.16 | 合格
DZZP5 | 隔板与底板熔透角焊缝 | 隔板与底板熔透角焊缝 | RJ-1 | 24(K)/24 | 0~0.329 | 0.329 | 2025.9.10 | 不合格 | F1 | SL+2.1 | 11~13 | 329 | 0 | -2 | 329
DZZP5 | 隔板与顶板坡口角焊缝 | 隔板与顶板坡口角焊缝 | P-1,1' | 24(S8,K)/32 | （0~0.75）*2 | 1.5 | 2025.9.10 | 合格
DZZP6 | 隔板顶板与顶板对接焊缝 | 隔板顶板与顶板对接焊缝 | Da-1 | 32+32(V) | 0~0.5 | 0.5 | 2025.9.15 | 合格
DZZP6 | 隔板顶板与顶板对接焊缝 | 隔板顶板与顶板对接焊缝 | Da-(2~3) | 24+24(V) | （0~0.5）*2 | 1 | 2025.9.15 | 合格
DZZP6 | 底板纵向对接焊缝 | 底板纵向对接焊缝 | Db-1 | 16+1624+24(V) | 0~18.338 | 18.338 | 2025.9.16 | 合格
DZZP6 | 隔板对接焊缝 | 隔板对接焊缝 | Dc-1 | 12+12(V) | 0~0.271 | 0.271 | 2025.9.10 | 合格
DZZP6 | 隔板对接焊缝 | 隔板对接焊缝 | Dc-2 | 12+12(V) | 0~0.464 | 0.464 | 2025.9.10 | 合格
DZZP6 | 隔板对接焊缝 | 隔板对接焊缝 | Dc-(3~4) | 12+12(V) | （0~0.279）*2 | 0.558 | 2025.9.10 | 合格
DZZP6 | 隔板对接焊缝 | 隔板对接焊缝 | Dc-(5~6) | 12+12(V) | （0~0.472）*2 | 0.944 | 2025.9.10 | 合格
DZZP6 | 横肋对接焊缝 | 横肋对接焊缝 | Dc-(7~16) | 14+14(V) | （0~0.465）*10 | 4.65 | 2025.9.16 | 合格
DZZP6 | 翼缘板对接焊缝 | 翼缘板对接焊缝 | Dd-(1~10) | 14+14(V) | （0~0.3）*10 | 3 | 2025.9.16 | 合格
DZZP7 | 隔板顶板对接焊缝 | 隔板顶板对接焊缝 | Da-1 | 24+24(V) | 0~0.831 | 0.831 | 2025.9.16 | 合格
DZZP7 | 隔板顶板与顶板对接焊缝 | 隔板顶板与顶板对接焊缝 | Da-(2~3) | 24+24(V) | （0~0.5）*2 | 1 | 2025.9.15 | 合格
DZZP7 | 底板纵向对接焊缝 | 底板纵向对接焊缝 | Db-1 | 16+16(V) | 0~11.713 | 11.713 | 2025.9.16 | 合格
DZZP7 | 隔板对接焊缝 | 隔板对接焊缝 | Dc-1 | 14+14(V) | 0~1.31 | 1.31 | 2025.9.10 | 合格
DZZP7 | 隔板对接焊缝 | 隔板对接焊缝 | Dc-2 | 20+20(V) | 0~1.31 | 1.31 | 2025.9.10 | 合格
DZZP7 | 隔板对接焊缝 | 隔板对接焊缝 | Dc-(3~4) | 12+12(V) | （0~0.279）*2 | 0.558 | 2025.9.10 | 合格
DZZP7 | 隔板对接焊缝 | 隔板对接焊缝 | Dc-(5~6) | 12+12(V) | （0~0.472）*2 | 0.944 | 2025.9.10 | 合格
DZZP7 | 横肋对接焊缝 | 横肋对接焊缝 | Dc-(7~12) | 14+14(V) | （0~0.465）*6 | 2.79 | 2025.9.16 | 合格
DZZP7 | 翼缘板对接焊缝 | 翼缘板对接焊缝 | Dd-(1~6) | 14+14(V) | （0~0.3）*6 | 1.8 | 2025.9.16 | 合格
DZZP7 | 隔板与底板熔透角焊缝 | 隔板与底板熔透角焊缝 | RJ-1 | 20(V)/16 | 0~0.429 | 0.429 | 2025.9.10 | 合格
DZZP7 | 隔板与顶板坡口角焊缝 | 隔板与顶板坡口角焊缝 | P-1 | 14(S10,V)/24 | 0~0.415 | 0.45 | 2025.9.10 | 合格
DZZP7 | 隔板与底板坡口角焊缝 | 隔板与底板坡口角焊缝 | P-2 | 14(S10,V)/16 | 0~0.179 | 0.179 | 2025.9.8 | 合格
DZZP7 | 隔板与顶板坡口角焊缝 | 隔板与顶板坡口角焊缝 | P-3,3' | 20(S6,K)/24 | （0~0.29）*2 | 0.58 | 2025.9.10 | 合格
DZZP7 | 支座加劲与顶板坡口角焊缝 | 支座加劲与顶板坡口角焊缝 | P-4,4' | 20(S6,K)/24 | （0~0.475）*2 | 0.95 | 2025.9.8 | 合格
DZZP7 | 支座加劲与隔板坡口角焊缝 | 支座加劲与隔板坡口角焊缝 | P-5,5' | 20(S7,K)/20 | （0~1.24）*2 | 2.48 | 2025.9.8 | 合格
DZZP1-DZK1 | 挑臂顶板与顶板对接焊缝 | 挑臂顶板与顶板对接焊缝 | Da-1 | 16+24(V) | 0~0.875 | 0.875 | 2025.9.16 | 合格
DZZP1-DZK1 | 隔板顶板与顶板对接焊缝 | 隔板顶板与顶板对接焊缝 | Da-2 | 24+24(V) | 0~0.773 | 0.773 | 2025.9.15 | 合格
DZZP1-DZK1 | 隔板顶板与顶板对接焊缝 | 隔板顶板与顶板对接焊缝 | Da-3 | 24+24(V) | 0~0.768 | 0.768 | 2025.9.15 | 合格
DZZP1-DZK1 | 隔板顶板与顶板对接焊缝 | 隔板顶板与顶板对接焊缝 | Da-4 | 24+24(V) | 0~0.766 | 0.766 | 2025.9.15 | 合格
DZZP1-DZK1 | 隔板顶板与顶板对接焊缝 | 隔板顶板与顶板对接焊缝 | Da-(5~6) | 32+32(V) | (0~0.8)*2 | 1.6 | 2025.9.15 | 合格
DZZP1-DZK1 | 隔板顶板与顶板对接焊缝 | 隔板顶板与顶板对接焊缝 | Da-(7~10) | 24+24(V) | （0~0.5）*4 | 2 | 2025.9.15 | 合格
DZZP1-DZK1 | 底板肋嵌补段对接焊缝 | 底板肋嵌补段对接焊缝 | De-(1~8) | 16(V)+16 | (0~0.19)*8 | 1.52 | 2025.9.8 | 合格
DZZP1-DZK1 | 挑臂腹板与腹板熔透角焊缝 | 挑臂腹板与腹板熔透角焊缝 | RJ-1 | 16(V)/14 | (0~0.389)*2 | 0.778 | 2025.9.16 | 合格
DZZP1-DZK1 | 隔板与底板熔透角焊缝 | 隔板与底板熔透角焊缝 | RJ-2 | 20(V)/16 | 0~2.016 | 2.016 | 2025.9.10 | 合格
DZZP1-DZK1 | 隔板与底板熔透角焊缝 | 隔板与底板熔透角焊缝 | RJ-3 | 24(K)/24 | 0~2.016 | 2.016 | 2025.9.10 | 合格
DZZP1-DZK1 | 隔板与底板熔透角焊缝 | 隔板与底板熔透角焊缝 | RJ-4 | 20(V)/16 | 0~0.908 | 0.908 | 2025.9.10 | 合格
DZZP1-DZK1 | 隔板与底板熔透角焊缝 | 隔板与底板熔透角焊缝 | RJ-5 | 24(K)/24 | 0~1.008 | 1.008 | 2025.9.10 | 合格
DZZP1-DZK1 | 支座加劲与底板熔透角焊缝 | 支座加劲与底板熔透角焊缝 | RJa-(1~12) | 20(V)/16,24 | (0~0.215)*12 | 2.58 | 2025.9.10 | 合格
DZZP1-DZK1 | 支座加劲与底板熔透角焊缝 | 支座加劲与底板熔透角焊缝 | RJa-13 | 20(V)/16 | 0~0.416 | 0.416 | 2025.9.10 | 合格
DZZP1-DZK1 | 支座加劲与底板熔透角焊缝 | 支座加劲与底板熔透角焊缝 | RJa-14 | 20(V)/16 | 0~0.907 | 0.907 | 2025.9.10 | 合格
DZZP1-DZK1 | 支座加劲与底板熔透角焊缝 | 支座加劲与底板熔透角焊缝 | RJa-(15~16) | 20(V)/24 | (0~1.415)*2 | 2.83 | 2025.9.10 | 合格
DZZP1-DZK1 | 支座加劲与底板熔透角焊缝 | 支座加劲与底板熔透角焊缝 | RJa-17 | 20(V)/16 | 0~0.409 | 0.409 | 2025.9.10 | 合格
DZZP1-DZK1 | 腹板与底板坡口角焊缝 | 腹板与底板坡口角焊缝 | P-1,1' | 14(S4,K)/16,24 | (0~3)*2 | 6 | 2025.9.10 | 合格
DZZP1-DZK1 | 腹板与底板坡口角焊缝 | 腹板与底板坡口角焊缝 | P-2,2' | 14(S4,K)/16,24 | (0~3)*2 | 6 | 2025.9.10 | 合格
DZZP1-DZK1 | 隔板与顶板坡口角焊缝 | 隔板与顶板坡口角焊缝 | P-3 | 14(S10,V)/24 | 0~0.713 | 0.713 | 2025.9.10 | 合格
DZZP1-DZK1 | 隔板与顶板坡口角焊缝 | 隔板与顶板坡口角焊缝 | P-4 | 14(S10,V)/24 | 0~1.213 | 1.213 | 2025.9.10 | 合格
DZZP1-DZK1 | 隔板与顶板坡口角焊缝 | 隔板与顶板坡口角焊缝 | P-5 | 14(S10,V)/24 | 0~0.618 | 0.618 | 2025.9.10 | 合格
DZZP1-DZK1 | 隔板与底板坡口角焊缝 | 隔板与底板坡口角焊缝 | P-6 | 14(S10,V)/16 | 0~0.713 | 0.713 | 2025.9.8 | 合格
DZZP1-DZK1 | 隔板与底板坡口角焊缝 | 隔板与底板坡口角焊缝 | P-7 | 14(S10,V)/16 | 0~1.213 | 1.213 | 2025.9.8 | 合格
DZZP1-DZK1 | 隔板与底板坡口角焊缝 | 隔板与底板坡口角焊缝 | P-8 | 14(S10,V)/16 | 0~0.963 | 0.963 | 2025.9.8 | 合格
DZZP1-DZK1 | 隔板与底板坡口角焊缝 | 隔板与底板坡口角焊缝 | P-9 | 14(S10,V)/16 | 0~0.105 | 0.105 | 2025.9.8 | 合格
DZZP1-DZK1 | 隔板与腹板及加劲坡口角焊缝 | 隔板与腹板及加劲坡口角焊缝 | P-(10~16) | 14(S10,V)/14,20 | （0~1.24）*7 | 8.68 | 2025.9.16 | 合格
DZZP1-DZK1 | 隔板与顶板坡口角焊缝 | 隔板与顶板坡口角焊缝 | P-(17,17'~19,19') | 20(S6,K)/24 | (0~0.258)*6 | 1.548 | 2025.9.10 | 合格
DZZP1-DZK1 | 隔板与顶板坡口角焊缝 | 隔板与顶板坡口角焊缝 | P-(20,20'~22,22') | 24(S8,K)/32 | (0~0.258)*6 | 1.548 | 2025.9.10 | 合格
DZZP1-DZK1 | 隔板与腹板坡口角焊缝 | 隔板与腹板坡口角焊缝 | P-(23,23'~25,25') | 20(S6,K)/14 | （0~1.24）*6 | 7.44 | 2025.9.10 | 合格
DZZP1-DZK1 | 隔板与腹板坡口角焊缝 | 隔板与腹板坡口角焊缝 | P-(26,26'~28,28') | 24(S8,K)/14 | (0~1.224)*6 | 7.344 | 2025.9.10 | 合格
DZZP1-DZK1 | 支座加劲与底板坡口角焊缝 | 支座加劲与底板坡口角焊缝 | Pa-(1,1'~2,2') | 20(S6,K)/16 | (0~0.285)*4 | 1.14 | 2025.9.15 | 合格
DZZP1-DZK1 | 支座加劲与底板坡口角焊缝 | 支座加劲与底板坡口角焊缝 | Pa-(3,3'~4,4') | 20(S6,K)/24 | (0~0.285)*4 | 1.14 | 2025.9.15 | 合格
DZZP1-DZK1 | 支座加劲与隔板坡口角焊缝 | 支座加劲与隔板坡口角焊缝 | Pa-(5,5'~8,8') | 20(S7,K)/20 | (0~1.125)*8 | 9 | 2025.9.8 | 合格
DZZP1-DZK1 | 支座加劲与隔板坡口角焊缝 | 支座加劲与隔板坡口角焊缝 | Pa-(9,9'~12,12') | 20(S7,K)/24 | (0~1.109)*8 | 8.872 | 2025.9.8 | 合格
DZZP1-DZK1 | 支座加劲与隔板坡口角焊缝 | 支座加劲与隔板坡口角焊缝 | Pa-(13,13'~14,14') | 20(S7,K)/20 | （0~1.24）*4 | 4.96 | 2025.9.8 | 合格
DZZP1-DZK1 | 支座加劲与隔板坡口角焊缝 | 支座加劲与隔板坡口角焊缝 | Pa-(15,15'~16,16') | 20(S7,K)/24 | (0~1.224)*4 | 4.896 | 2025.9.8 | 合格
DZZP1-DZK1 | 支座加劲之间坡口角焊缝 | 支座加劲之间坡口角焊缝 | Pa-(17,17'~24,24') | 20(S6,K)/20 | (0~0.265)*16 | 4.24 | 2025.9.15 | 合格
DZZP1-DZK1 | 支座加劲与顶板坡口角焊缝 | 支座加劲与顶板坡口角焊缝 | Pa-25,25' | 20(S6,K)/24 | (0~0.416)*2 | 0.832 | 2025.9.8 | 合格
DZZP1-DZK1 | 支座加劲与顶板坡口角焊缝 | 支座加劲与顶板坡口角焊缝 | Pa-26,26' | 20(S6,K)/24 | (0~0.215)*2 | 0.43 | 2025.9.8 | 合格
DZZP1-DZK1 | 支座加劲与顶板坡口角焊缝 | 支座加劲与顶板坡口角焊缝 | Pa-(27,27'~28,28') | 20(S6,K)/32 | (0~0.215)*4 | 0.86 | 2025.9.8 | 合格
DZZP1-DZK1 | 支座加劲与横肋坡口角焊缝 | 支座加劲与横肋坡口角焊缝 | Pa-(29,29'~31,31') | 20(S6,K)/14 | (0~0.215)*6 | 1.29 | 2025.9.15 | 合格
DZZP1-DZK1 | 加劲与隔板及支座加劲坡口角焊缝 | 加劲与隔板及支座加劲坡口角焊缝 | Pb-(1,1'~21,21') | 16(S5,K)/12,20 | (0~0.155)*42 | 0.042 | 2025.9.15 | 合格
DZZP1-DZK1 | 加劲与隔板及支座加劲坡口角焊缝 | 加劲与隔板及支座加劲坡口角焊缝 | Pb-(22,22'~29,29') | 20(S7,K)/12,20,24 | (0~0.21)*16 | 3.36 | 2025.9.15 | 合格
DZZP1-DZK1 | 挡块加劲与底板坡口角焊缝 | 挡块加劲与底板坡口角焊缝 | Pc-(1,1'~2,2') | 20(S7,K)/16,24 | (0~0.36)*4 | 1.44 | 2025.9.15 | 合格
DZZP1-DZK2 | 挑臂顶板与顶板对接焊缝 | 挑臂顶板与顶板对接焊缝 | Da-1 | 16+24(V) | 0~0.853 | 0.853 | 2025.9.16 | 合格
DZZP1-DZK2 | 隔板顶板与顶板对接焊缝 | 隔板顶板与顶板对接焊缝 | Da-2 | 24+24(V) | 0~0.755 | 0.755 | 2025.9.15 | 合格
DZZP1-DZK2 | 隔板顶板与顶板对接焊缝 | 隔板顶板与顶板对接焊缝 | Da-3 | 24+24(V) | 0~0.759 | 0.759 | 2025.9.15 | 合格
DZZP1-DZK2 | 隔板顶板与顶板对接焊缝 | 隔板顶板与顶板对接焊缝 | Da-4 | 24+24(V) | 0~0.761 | 0.761 | 2025.9.15 | 合格
DZZP1-DZK2 | 隔板顶板与顶板对接焊缝 | 隔板顶板与顶板对接焊缝 | Da-(5~7) | 32+32(V) | (0~0.8)*3 | 2.4 | 2025.9.15 | 合格
DZZP1-DZK2 | 隔板顶板与顶板对接焊缝 | 隔板顶板与顶板对接焊缝 | Da-(8~13) | 24+24(V) | （0~0.5）*6 | 3 | 2025.9.15 | 合格
DZZP1-DZK2 | 底板肋嵌补段对接焊缝 | 底板肋嵌补段对接焊缝 | De-(1~8) | 16(V)+16 | (0~0.19)*8 | 1.52 | 2025.9.8 | 合格
DZZP1-DZK2 | 挑臂腹板与腹板熔透角焊缝 | 挑臂腹板与腹板熔透角焊缝 | RJ-1 | 16(V)/14 | (0~0.389)*2 | 0.778 | 2025.9.16 | 合格
DZZP1-DZK2 | 隔板与底板熔透角焊缝 | 隔板与底板熔透角焊缝 | RJ-2 | 20(V)/16 | 0~2.016 | 2.016 | 2025.9.10 | 合格
DZZP1-DZK2 | 隔板与底板熔透角焊缝 | 隔板与底板熔透角焊缝 | RJ-3 | 24(K)/24 | 0~2.016 | 2.016 | 2025.9.10 | 合格
DZZP1-DZK2 | 隔板与底板熔透角焊缝 | 隔板与底板熔透角焊缝 | RJ-4 | 20(V)/16 | 0~0.609 | 0.609 | 2025.9.10 | 合格
DZZP1-DZK2 | 隔板与底板熔透角焊缝 | 隔板与底板熔透角焊缝 | RJ-5 | 24(K)/24 | 0~0.609 | 0.609 | 2025.9.10 | 合格
DZZP1-DZK2 | 支座加劲与底板熔透角焊缝 | 支座加劲与底板熔透角焊缝 | RJa-(1~12) | 20(V)/16,24 | (0~0.215)*12 | 2.58 | 2025.9.10 | 合格
DZZP1-DZK2 | 支座加劲与底板熔透角焊缝 | 支座加劲与底板熔透角焊缝 | RJa-13 | 20(V)/16 | 0~0.401 | 0.401 | 2025.9.10 | 合格
DZZP1-DZK2 | 支座加劲与底板熔透角焊缝 | 支座加劲与底板熔透角焊缝 | RJa-14 | 20(V)/16 | 0~0.907 | 0.907 | 2025.9.10 | 合格
DZZP1-DZK2 | 支座加劲与底板熔透角焊缝 | 支座加劲与底板熔透角焊缝 | RJa-(15~16) | 20(V)/24 | (0~1.415)*2 | 2.83 | 2025.9.10 | 合格
DZZP1-DZK2 | 支座加劲与底板熔透角焊缝 | 支座加劲与底板熔透角焊缝 | RJa-17 | 20(V)/16 | 0~0.409 | 0.409 | 2025.9.10 | 合格
DZZP1-DZK2 | 腹板与底板坡口角焊缝 | 腹板与底板坡口角焊缝 | P-1,1' | 14(S4,K)/16,24 | (0~3)*2 | 6 | 2025.9.10 | 合格
DZZP1-DZK2 | 腹板与底板坡口角焊缝 | 腹板与底板坡口角焊缝 | P-2,2' | 14(S4,K)/16,24 | (0~3)*2 | 6 | 2025.9.10 | 合格
DZZP1-DZK2 | 隔板与顶板坡口角焊缝 | 隔板与顶板坡口角焊缝 | P-3 | 14(S10,V)/24 | 0~0.713 | 0.713 | 2025.9.10 | 合格
DZZP1-DZK2 | 隔板与顶板坡口角焊缝 | 隔板与顶板坡口角焊缝 | P-4 | 14(S10,V)/24 | 0~1.213 | 1.213 | 2025.9.10 | 合格
DZZP1-DZK2 | 隔板与顶板坡口角焊缝 | 隔板与顶板坡口角焊缝 | P-5 | 14(S10,V)/24 | 0~0.258 | 0.258 | 2025.9.10 | 合格
DZZP1-DZK2 | 隔板与底板坡口角焊缝 | 隔板与底板坡口角焊缝 | P-6 | 14(S10,V)/16 | 0~0.713 | 0.713 | 2025.9.8 | 合格
DZZP1-DZK2 | 隔板与底板坡口角焊缝 | 隔板与底板坡口角焊缝 | P-7 | 14(S10,V)/16 | 0~1.213 | 1.213 | 2025.9.8 | 合格
DZZP1-DZK2 | 隔板与底板坡口角焊缝 | 隔板与底板坡口角焊缝 | P-8 | 14(S10,V)/16 | 0~0.609 | 0.609 | 2025.9.8 | 合格
DZZP1-DZK2 | 隔板与腹板及加劲坡口角焊缝 | 隔板与腹板及加劲坡口角焊缝 | P-(9~13) | 14(S10,V)/14,20 | （0~1.24）*5 | 6.2 | 2025.9.16 | 合格
DZZP1-DZK2 | 隔板与顶板坡口角焊缝 | 隔板与顶板坡口角焊缝 | P-(14,14'~16,16') | 20(S6,K)/24 | (0~0.258)*6 | 1.548 | 2025.9.10 | 合格
DZZP1-DZK2 | 隔板与顶板坡口角焊缝 | 隔板与顶板坡口角焊缝 | P-(17,17'~19,19') | 24(S8,K)/32 | (0~0.258)*6 | 1.548 | 2025.9.10 | 合格
DZZP1-DZK2 | 隔板与腹板坡口角焊缝 | 隔板与腹板坡口角焊缝 | P-(20,20'~22,22') | 20(S6,K)/14 | （0~1.24）*6 | 7.44 | 2025.9.10 | 合格
DZZP1-DZK2 | 隔板与腹板坡口角焊缝 | 隔板与腹板坡口角焊缝 | P-(23,23'~25,25') | 24(S8,K)/14 | (0~1.224)*6 | 7.344 | 2025.9.10 | 合格
DZZP1-DZK2 | 支座加劲与底板坡口角焊缝 | 支座加劲与底板坡口角焊缝 | Pa-(1,1'~2,2') | 20(S6,K)/16 | (0~0.285)*4 | 1.14 | 2025.9.15 | 合格
DZZP1-DZK2 | 支座加劲与底板坡口角焊缝 | 支座加劲与底板坡口角焊缝 | Pa-(3,3'~4,4') | 20(S6,K)/24 | (0~0.285)*4 | 1.14 | 2025.9.15 | 合格
DZZP1-DZK2 | 支座加劲与隔板坡口角焊缝 | 支座加劲与隔板坡口角焊缝 | Pa-(5,5'~8,8') | 20(S7,K)/20 | (0~1.125)*8 | 9 | 2025.9.8 | 合格
DZZP1-DZK2 | 支座加劲与隔板坡口角焊缝 | 支座加劲与隔板坡口角焊缝 | Pa-(9,9'~12,12') | 20(S7,K)/24 | (0~1.109)*8 | 8.872 | 2025.9.8 | 合格
DZZP1-DZK2 | 支座加劲与隔板坡口角焊缝 | 支座加劲与隔板坡口角焊缝 | Pa-(13,13'~14,14') | 20(S7,K)/20 | （0~1.24）*4 | 4.96 | 2025.9.8 | 合格
DZZP1-DZK2 | 支座加劲与隔板坡口角焊缝 | 支座加劲与隔板坡口角焊缝 | Pa-(15,15'~16,16') | 20(S7,K)/24 | (0~1.224)*4 | 4.896 | 2025.9.8 | 合格
DZZP1-DZK2 | 支座加劲之间坡口角焊缝 | 支座加劲之间坡口角焊缝 | Pa-(17,17'~24,24') | 20(S6,K)/20 | (0~0.265)*16 | 4.24 | 2025.9.15 | 合格
DZZP1-DZK2 | 支座加劲与顶板坡口角焊缝 | 支座加劲与顶板坡口角焊缝 | Pa-25,25' | 20(S6,K)/24 | (0~0.401)*2 | 0.802 | 2025.9.8 | 合格
DZZP1-DZK2 | 支座加劲与顶板坡口角焊缝 | 支座加劲与顶板坡口角焊缝 | Pa-26,26' | 20(S6,K)/24 | (0~0.215)*2 | 0.43 | 2025.9.8 | 合格
DZZP1-DZK2 | 支座加劲与顶板坡口角焊缝 | 支座加劲与顶板坡口角焊缝 | Pa-(27,27'~28,28') | 20(S6,K)/32 | (0~0.215)*4 | 0.86 | 2025.9.8 | 合格
DZZP1-DZK2 | 支座加劲与横肋坡口角焊缝 | 支座加劲与横肋坡口角焊缝 | Pa-(29,29'~31,31') | 20(S6,K)/14 | (0~0.215)*6 | 1.29 | 2025.9.15 | 合格
DZZP1-DZK2 | 加劲与隔板及支座加劲坡口角焊缝 | 加劲与隔板及支座加劲坡口角焊缝 | Pb-(1,1'~15,15') | 16(S5,K)/12,20 | (0~0.155)*30 | 0.042 | 2025.9.15 | 合格
DZZP1-DZK2 | 加劲与隔板及支座加劲坡口角焊缝 | 加劲与隔板及支座加劲坡口角焊缝 | Pb-(16,16'~23,23') | 20(S7,K)/12,20,24 | (0~0.21)*16 | 3.36 | 2025.9.15 | 合格
DZZP1-DZK2 | 挡块加劲与底板坡口角焊缝 | 挡块加劲与底板坡口角焊缝 | Pc-(1,1'~2,2') | 20(S7,K)/16,24 | (0~0.36)*4 | 1.44 | 2025.9.15 | 合格
DZZP2-DZK3 | 隔板顶板与顶板对接焊缝 | 隔板顶板与顶板对接焊缝 | Da-(1~2) | 32+32(V) | （0~0.5）*2 | 1 | 2025.9.15 | 合格
DZZP2-DZK3 | 隔板顶板与顶板对接焊缝 | 隔板顶板与顶板对接焊缝 | Da-(3~6) | 24+24(V) | （0~0.5）*2 | 2 | 2025.9.15 | 合格
DZZP2-DZK3 | 底板肋嵌补段对接焊缝 | 底板肋嵌补段对接焊缝 | De-(1~8) | 20(V)+20 | (0~0.24)*8 | 1.92 | 2025.9.8 | 合格
DZZP2-DZK3 | 底板肋嵌补段对接焊缝 | 底板肋嵌补段对接焊缝 | De-(9~24) | 16(V)+16 | (0~0.19)*16 | 3.04 | 2025.9.8 | 合格
DZZP2-DZK3 | 腹板与底板坡口角焊缝 | 腹板与底板坡口角焊缝 | P-1,1' | 14(S4,K)/16,24 | (0~3)*2 | 6 | 2025.9.10 | 合格
DZZP2-DZK3 | 腹板与底板坡口角焊缝 | 腹板与底板坡口角焊缝 | P-2,2' | 14(S4,K)/16,24 | (0~3)*2 | 6 | 2025.9.10 | 合格
DZZP2-DZK4 | 隔板顶板与顶板对接焊缝 | 隔板顶板与顶板对接焊缝 | Da-(1~3) | 32+32(V) | （0~0.5）*3 | 1.5 | 2025.9.15 | 合格
DZZP2-DZK4 | 隔板顶板与顶板对接焊缝 | 隔板顶板与顶板对接焊缝 | Da-(4~9) | 24+24(V) | （0~0.5）*6 | 3 | 2025.9.15 | 合格
DZZP2-DZK4 | 底板肋嵌补段对接焊缝 | 底板肋嵌补段对接焊缝 | De-(1~8) | 20(V)+20 | (0~0.24)*8 | 1.92 | 2025.9.8 | 合格
DZZP2-DZK4 | 底板肋嵌补段对接焊缝 | 底板肋嵌补段对接焊缝 | De-(9~24) | 16(V)+16 | (0~0.19)*16 | 3.04 | 2025.9.8 | 合格
DZZP2-DZK4 | 腹板与底板坡口角焊缝 | 腹板与底板坡口角焊缝 | P-1,1' | 14(S4,K)/16,24 | (0~3)*2 | 6 | 2025.9.10 | 合格
DZZP2-DZK4 | 腹板与底板坡口角焊缝 | 腹板与底板坡口角焊缝 | P-2,2' | 14(S4,K)/16,24 | (0~3)*2 | 6 | 2025.9.10 | 合格
DZZP3-DZK5 | 顶板对接焊缝 | 顶板对接焊缝 | Da-(1~2) | 32+32(V) | (0~0.6)*2 | 1.2 | 2025.9.13 | 合格
DZZP3-DZK5 | 隔板顶板与顶板对接焊缝 | 隔板顶板与顶板对接焊缝 | Da-(3~4) | 32+32(V) | （0~0.5）*2 | 1 | 2025.9.15 | 合格
DZZP3-DZK5 | 底板肋嵌补段对接焊缝 | 底板肋嵌补段对接焊缝 | De-(1~16) | 20(V)+20 | (0~0.24)*16 | 3.84 | 2025.9.8 | 合格
DZZP3-DZK5 | 腹板与顶板熔透角焊缝 | 腹板与顶板熔透角焊缝 | RJ-1 | 14(V)/32 | 0~5.588 | 5.588 | 2025.9.12 | 合格
DZZP3-DZK5 | 腹板与顶板熔透角焊缝 | 腹板与顶板熔透角焊缝 | RJ-2 | 14(V)/32 | 0~5.586 | 5.586 | 2025.9.12 | 合格
DZZP3-DZK5 | 隔板与底板熔透角焊缝 | 隔板与底板熔透角焊缝 | RJ-(3~4) | 24(K)/24 | (0~2.016)*2 | 4.032 | 2025.9.10 | 合格
DZZP3-DZK5 | 隔板与底板熔透角焊缝 | 隔板与底板熔透角焊缝 | RJ-(5~6) | 24(K)/24 | (0~1.008)*2 | 2.016 | 2025.9.10 | 合格
DZZP3-DZK5 | 支座加劲与底板熔透角焊缝 | 支座加劲与底板熔透角焊缝 | RJa-(1~6) | 20(V)/24 | (0~0.215)*6 | 1.29 | 2025.9.10 | 合格
DZZP3-DZK5 | 支座加劲与底板熔透角焊缝 | 支座加劲与底板熔透角焊缝 | RJa-7 | 20(V)/24 | 0~1.454 | 1.454 | 2025.9.10 | 合格
DZZP3-DZK5 | 支座加劲与底板熔透角焊缝 | 支座加劲与底板熔透角焊缝 | RJa-8 | 20(V)/24 | 0~1.326 | 1.326 | 2025.9.10 | 合格
DZZP3-DZK5 | 腹板与底板坡口角焊缝 | 腹板与底板坡口角焊缝 | P-1,1' | 14(S4,K)/24 | (0~3)*2 | 6 | 2025.9.10 | 合格
DZZP3-DZK5 | 腹板与底板坡口角焊缝 | 腹板与底板坡口角焊缝 | P-2,2' | 14(S4,K)/24 | (0~3)*2 | 6 | 2025.9.10 | 合格
DZZP3-DZK5 | 隔板与顶板坡口角焊缝 | 隔板与顶板坡口角焊缝 | P-(3,3'~4,4') | 24(S8,K)/32 | (0~2)*4 | 8 | 2025.9.10 | 合格
DZZP3-DZK5 | 隔板与顶板坡口角焊缝 | 隔板与顶板坡口角焊缝 | P-(5,5'~6,6') | 24(S8,K)/32 | (0~1.008)*4 | 4.032 | 2025.9.10 | 合格
DZZP3-DZK5 | 隔板与腹板坡口角焊缝 | 隔板与腹板坡口角焊缝 | P-(7,7'~12,12') | 24(S8,K)/14 | (0~1.224)*12 | 14.688 | 2025.9.10 | 合格
DZZP3-DZK5 | 支座加劲与底板坡口角焊缝 | 支座加劲与底板坡口角焊缝 | Pa-(1,1'~2,2') | 20(S6,K)/24 | (0~0.285)*4 | 1.14 | 2025.9.15 | 合格
DZZP3-DZK5 | 支座加劲与隔板坡口角焊缝 | 支座加劲与隔板坡口角焊缝 | Pa-(3,3'~6,6') | 20(S7,K)/24 | (0~1.109)*8 | 8.872 | 2025.9.8 | 合格
DZZP3-DZK5 | 支座加劲与隔板坡口角焊缝 | 支座加劲与隔板坡口角焊缝 | Pa-(7,7'~8,8') | 20(S7,K)/24 | (0~1.224)*4 | 4.896 | 2025.9.8 | 合格
DZZP3-DZK5 | 支座加劲之间坡口角焊缝 | 支座加劲之间坡口角焊缝 | Pa-(9,9'~12,12') | 20(S6,K)/20 | (0~0.265)*8 | 2.12 | 2025.9.15 | 合格
DZZP3-DZK5 | 支座加劲与顶板坡口角焊缝 | 支座加劲与顶板坡口角焊缝 | Pa-(13,13'~14,14') | 20(S6,K)/32 | (0~0.215)*4 | 0.86 | 2025.9.8 | 合格
DZZP3-DZK5 | 支座加劲与横肋坡口角焊缝 | 支座加劲与横肋坡口角焊缝 | Pa-(15,15'~16,16') | 20(S6,K)/14 | (0~0.215)*4 | 0.86 | 2025.9.15 | 合格
DZZP3-DZK5 | 加劲与隔板及支座加劲坡口角焊缝 | 加劲与隔板及支座加劲坡口角焊缝 | Pb-(1,1'~8,8') | 20(S7,K)/12,20,24 | (0~0.21)*16 | 3.36 | 2025.9.15 | 合格
DZZP3-DZK5 | 挡块加劲与底板坡口角焊缝 | 挡块加劲与底板坡口角焊缝 | Pc-1,1' | 20(S7,K)/24 | (0~0.36)*2 | 0.72 | 2025.9.15 | 合格
DZZP3-DZK5 | 板肋与顶板坡口焊缝 | 板肋与顶板坡口焊缝 | Pd-(1,1'~6,6') | 14(S4,K)/32 | (0~0.18)*12 | 2.16 | 2025.9.11 | 合格
DZZP3-DZK6 | 顶板对接焊缝 | 顶板对接焊缝 | Da-(1~2) | 32+32(V) | (0~0.6)*2 | 1.2 | 2025.9.13 | 合格
DZZP3-DZK6 | 隔板顶板与顶板对接焊缝 | 隔板顶板与顶板对接焊缝 | Da-(3~5) | 32+32(V) | （0~0.5）*3 | 1.5 | 2025.9.15 | 合格
DZZP3-DZK6 | 底板肋嵌补段对接焊缝 | 底板肋嵌补段对接焊缝 | De-(1~16) | 20(V)+20 | (0~0.24)*16 | 3.84 | 2025.9.8 | 合格
DZZP3-DZK6 | 腹板与顶板熔透角焊缝 | 腹板与顶板熔透角焊缝 | RJ-1 | 14(V)/32 | 0~5.584 | 5.584 | 2025.9.12 | 合格
DZZP3-DZK6 | 腹板与顶板熔透角焊缝 | 腹板与顶板熔透角焊缝 | RJ-2 | 14(V)/32 | 0~5.584 | 5.584 | 2025.9.12 | 合格
DZZP3-DZK6 | 隔板与底板熔透角焊缝 | 隔板与底板熔透角焊缝 | RJ-(3~4) | 24(K)/24 | (0~2.016)*2 | 4.032 | 2025.9.10 | 合格
DZZP3-DZK6 | 隔板与底板熔透角焊缝 | 隔板与底板熔透角焊缝 | RJ-(5~6) | 24(K)/24 | (0~0.609)*2 | 1.218 | 2025.9.10 | 合格
DZZP3-DZK6 | 支座加劲与底板熔透角焊缝 | 支座加劲与底板熔透角焊缝 | RJa-(1~6) | 20(V)/24 | (0~0.215)*6 | 1.29 | 2025.9.10 | 合格
DZZP3-DZK6 | 支座加劲与底板熔透角焊缝 | 支座加劲与底板熔透角焊缝 | RJa-7 | 20(V)/24 | 0~1.325 | 1.325 | 2025.9.10 | 合格
DZZP3-DZK6 | 支座加劲与底板熔透角焊缝 | 支座加劲与底板熔透角焊缝 | RJa-8 | 20(V)/24 | 0~1.202 | 1.202 | 2025.9.10 | 合格
DZZP3-DZK6 | 腹板与底板坡口角焊缝 | 腹板与底板坡口角焊缝 | P-1,1' | 14(S4,K)/24 | 0~3 | 6 | 2025.9.10 | 合格
DZZP3-DZK6 | 腹板与底板坡口角焊缝 | 腹板与底板坡口角焊缝 | P-2,2' | 14(S4,K)/24 | (0~3)*2 | 6 | 2025.9.10 | 合格
DZZP3-DZK6 | 隔板与顶板坡口角焊缝 | 隔板与顶板坡口角焊缝 | P-(3,3'~4,4') | 24(S8,K)/32 | (0~2)*4 | 8 | 2025.9.10 | 合格
DZZP3-DZK6 | 隔板与顶板坡口角焊缝 | 隔板与顶板坡口角焊缝 | P-(5,5'~6,6') | 24(S8,K)/32 | (0~1.008)*4 | 4.032 | 2025.9.10 | 合格
DZZP3-DZK6 | 隔板与腹板坡口角焊缝 | 隔板与腹板坡口角焊缝 | P-(7,7'~12,12') | 24(S8,K)/14 | (0~1.224)*12 | 14.688 | 2025.9.10 | 合格
DZZP3-DZK6 | 支座加劲与底板坡口角焊缝 | 支座加劲与底板坡口角焊缝 | Pa-(1,1'~2,2') | 20(S6,K)/24 | (0~0.285)*4 | 1.14 | 2025.9.15 | 合格
DZZP3-DZK6 | 支座加劲与隔板坡口角焊缝 | 支座加劲与隔板坡口角焊缝 | Pa-(3,3'~6,6') | 20(S7,K)/24 | (0~1.109)*8 | 8.872 | 2025.9.8 | 合格
DZZP3-DZK6 | 支座加劲与隔板坡口角焊缝 | 支座加劲与隔板坡口角焊缝 | Pa-(7,7'~8,8') | 20(S7,K)/24 | (0~1.224)*4 | 4.896 | 2025.9.8 | 合格
DZZP3-DZK6 | 支座加劲之间坡口角焊缝 | 支座加劲之间坡口角焊缝 | Pa-(9,9'~12,12') | 20(S6,K)/20 | (0~0.265)*8 | 2.12 | 2025.9.15 | 合格
DZZP3-DZK6 | 支座加劲与顶板坡口角焊缝 | 支座加劲与顶板坡口角焊缝 | Pa-(13,13'~14,14') | 20(S6,K)/32 | (0~0.215)*4 | 0.86 | 2025.9.8 | 合格
DZZP3-DZK6 | 支座加劲与横肋坡口角焊缝 | 支座加劲与横肋坡口角焊缝 | Pa-(15,15'~16,16') | 20(S6,K)/14 | (0~0.215)*4 | 0.86 | 2025.9.15 | 合格
DZZP3-DZK6 | 加劲与隔板及支座加劲坡口角焊缝 | 加劲与隔板及支座加劲坡口角焊缝 | Pb-(1,1'~8,8') | 20(S7,K)/12,20,24 | (0~0.21)*16 | 3.36 | 2025.9.15 | 合格
DZZP3-DZK6 | 挡块加劲与底板坡口角焊缝 | 挡块加劲与底板坡口角焊缝 | Pc-1,1' | 20(S7,K)/24 | (0~0.36)*2 | 0.72 | 2025.9.15 | 合格
DZZP3-DZK6 | 板肋与顶板坡口焊缝 | 板肋与顶板坡口焊缝 | Pd-(1,1'~6,6') | 14(S4,K)/32 | (0~0.18)*12 | 2.16 | 2025.9.11 | 合格
DZZP4-DZK7 | 隔板顶板与顶板对接焊缝 | 隔板顶板与顶板对接焊缝 | Da-(1~2) | 32+32(V) | （0~0.5）*2 | 1 | 2025.9.15 | 合格
DZZP4-DZK7 | 隔板顶板与顶板对接焊缝 | 隔板顶板与顶板对接焊缝 | Da-(3~8) | 24+24(V) | （0~0.5）*6 | 3 | 2025.9.15 | 合格
DZZP4-DZK7 | 底板肋嵌补段对接焊缝 | 底板肋嵌补段对接焊缝 | De-(1~8) | 20(V)+20 | (0~0.24)*8 | 1.92 | 2025.9.8 | 合格
DZZP4-DZK7 | 底板肋嵌补段对接焊缝 | 底板肋嵌补段对接焊缝 | De-(9~32) | 16(V)+16 | (0~0.19)*24 | 4.56 | 2025.9.8 | 合格
DZZP4-DZK7 | 腹板与底板坡口角焊缝 | 腹板与底板坡口角焊缝 | P-1,1' | 14(S4,K)/16,24 | (0~3)*2 | 6 | 2025.9.10 | 合格
DZZP4-DZK7 | 腹板与底板坡口角焊缝 | 腹板与底板坡口角焊缝 | P-2,2' | 14(S4,K)/16,24 | (0~3)*2 | 6 | 2025.9.10 | 合格
DZZP4-DZK8 | 隔板顶板与顶板对接焊缝 | 隔板顶板与顶板对接焊缝 | Da-(1~3) | 32+32(V) | （0~0.5）*3 | 1.5 | 2025.9.15 | 合格
DZZP4-DZK8 | 隔板顶板与顶板对接焊缝 | 隔板顶板与顶板对接焊缝 | Da-(4~12) | 24+24(V) | （0~0.5）*9 | 4.5 | 2025.9.15 | 合格
DZZP4-DZK8 | 底板肋嵌补段对接焊缝 | 底板肋嵌补段对接焊缝 | De-(1~8) | 20(V)+20 | (0~0.24)*8 | 1.92 | 2025.9.8 | 合格
DZZP4-DZK8 | 底板肋嵌补段对接焊缝 | 底板肋嵌补段对接焊缝 | De-(9~32) | 16(V)+16 | (0~0.19)*24 | 4.56 | 2025.9.8 | 合格
DZZP4-DZK8 | 腹板与底板坡口角焊缝 | 腹板与底板坡口角焊缝 | P-1,1' | 14(S4,K)/16,24 | (0~3)*2 | 6 | 2025.9.10 | 合格
DZZP4-DZK8 | 腹板与底板坡口角焊缝 | 腹板与底板坡口角焊缝 | P-2,2' | 14(S4,K)/16,24 | (0~3)*2 | 6 | 2025.9.10 | 合格
DZZP5-DZK9 | 隔板顶板与顶板对接焊缝 | 隔板顶板与顶板对接焊缝 | Da-(1~2) | 32+32(V) | (0~0.8)*2 | 1.6 | 2025.9.15 | 合格
DZZP5-DZK9 | 隔板顶板与顶板对接焊缝 | 隔板顶板与顶板对接焊缝 | Da-(3~4) | 32+32(V) | 0~0.5 | 1 | 2025.9.15 | 合格
DZZP5-DZK9 | 底板肋嵌补段对接焊缝 | 底板肋嵌补段对接焊缝 | De-(1~8) | 20(V)+20 | (0~0.24)*8 | 1.92 | 2025.9.8 | 合格
DZZP5-DZK9 | 隔板与底板熔透角焊缝 | 隔板与底板熔透角焊缝 | RJ-1 | 24(K)/24 | 0~2.016 | 2.016 | 2025.9.10 | 合格
DZZP5-DZK9 | 隔板与底板熔透角焊缝 | 隔板与底板熔透角焊缝 | RJ-2 | 24(K)/24 | 0~1.008 | 1.008 | 2025.9.10 | 合格
DZZP5-DZK9 | 支座加劲与底板熔透角焊缝 | 支座加劲与底板熔透角焊缝 | RJa-(1~6) | 20(V)/24 | (0~0.215)*6 | 1.29 | 2025.9.10 | 合格
DZZP5-DZK9 | 支座加劲与底板熔透角焊缝 | 支座加劲与底板熔透角焊缝 | RJa-(7~8) | 20(V)/24 | (0~1.415)*2 | 2.83 | 2025.9.10 | 合格
DZZP5-DZK9 | 腹板与底板坡口角焊缝 | 腹板与底板坡口角焊缝 | P-1,1' | 14(S4,K)/24 | (0~3)*2 | 6 | 2025.9.10 | 合格
DZZP5-DZK9 | 腹板与底板坡口角焊缝 | 腹板与底板坡口角焊缝 | P-2,2' | 14(S4,K)/24 | (0~3)*2 | 6 | 2025.9.10 | 合格
DZZP5-DZK9 | 隔板与顶板坡口角焊缝 | 隔板与顶板坡口角焊缝 | P-(3,3'~5,5') | 24(S8,K)/32 | (0~0.258)*6 | 1.548 | 2025.9.10 | 合格
DZZP5-DZK9 | 隔板与腹板坡口角焊缝 | 隔板与腹板坡口角焊缝 | P-(6,6'~8,8') | 24(S8,K)/14 | (0~1.224)*6 | 7.344 | 2025.9.10 | 合格
DZZP5-DZK9 | 支座加劲与底板坡口角焊缝 | 支座加劲与底板坡口角焊缝 | Pa-(1,1'~2,2') | 20(S6,K)/24 | (0~0.285)*4 | 1.14 | 2025.9.15 | 合格
DZZP5-DZK9 | 支座加劲与隔板坡口角焊缝 | 支座加劲与隔板坡口角焊缝 | Pa-(3,3'~6,6') | 20(S7,K)/24 | (0~1.109)*8 | 8.872 | 2025.9.8 | 合格
DZZP5-DZK9 | 支座加劲与隔板坡口角焊缝 | 支座加劲与隔板坡口角焊缝 | Pa-(7,7'~8,8') | 20(S7,K)/24 | (0~1.224)*4 | 4.896 | 2025.9.8 | 合格
DZZP5-DZK9 | 支座加劲之间坡口角焊缝 | 支座加劲之间坡口角焊缝 | Pa-(9,9'~12,12') | 20(S6,K)/20 | (0~0.265)*8 | 2.12 | 2025.9.15 | 合格
DZZP5-DZK9 | 支座加劲与顶板坡口角焊缝 | 支座加劲与顶板坡口角焊缝 | Pa-(13,13'~14,14') | 20(S6,K)/32 | (0~0.215)*4 | 0.86 | 2025.9.8 | 合格
DZZP5-DZK9 | 支座加劲与横肋坡口角焊缝 | 支座加劲与横肋坡口角焊缝 | Pa-(15,15'~16,16') | 20(S6,K)/14 | (0~0.215)*4 | 0.86 | 2025.9.15 | 合格
DZZP5-DZK9 | 加劲与隔板及支座加劲坡口角焊缝 | 加劲与隔板及支座加劲坡口角焊缝 | Pb-(1,1'~8,8') | 20(S7,K)/12,20,24 | (0~0.21)*16 | 3.36 | 2025.9.15 | 合格
DZZP5-DZK9 | 挡块加劲与底板坡口角焊缝 | 挡块加劲与底板坡口角焊缝 | Pc-1,1' | 20(S7,K)/24 | (0~0.36)*2 | 0.72 | 2025.9.15 | 合格
DZZP5-DZK10 | 隔板顶板与顶板对接焊缝 | 隔板顶板与顶板对接焊缝 | Da-(1~3) | 32+32(V) | (0~0.8)*3 | 2.4 | 2025.9.15 | 合格
DZZP5-DZK10 | 隔板顶板与顶板对接焊缝 | 隔板顶板与顶板对接焊缝 | Da-(4~6) | 32+32(V) | （0~0.5）*3 | 1.5 | 2025.9.15 | 合格
DZZP5-DZK10 | 底板肋嵌补段对接焊缝 | 底板肋嵌补段对接焊缝 | De-(1~8) | 20(V)+20 | (0~0.24)*8 | 1.92 | 2025.9.8 | 合格
DZZP5-DZK10 | 隔板与底板熔透角焊缝 | 隔板与底板熔透角焊缝 | RJ-1 | 24(K)/24 | 0~2.016 | 2.016 | 2025.9.10 | 合格
DZZP5-DZK10 | 隔板与底板熔透角焊缝 | 隔板与底板熔透角焊缝 | RJ-2 | 24(K)/24 | 0~0.609 | 0.609 | 2025.9.10 | 合格
DZZP5-DZK10 | 支座加劲与底板熔透角焊缝 | 支座加劲与底板熔透角焊缝 | RJa-(1~6) | 20(V)/24 | (0~0.215)*6 | 1.29 | 2025.9.10 | 合格
DZZP5-DZK10 | 支座加劲与底板熔透角焊缝 | 支座加劲与底板熔透角焊缝 | RJa-(7~8) | 20(V)/24 | (0~1.415)*2 | 2.83 | 2025.9.10 | 合格
DZZP5-DZK10 | 腹板与底板坡口角焊缝 | 腹板与底板坡口角焊缝 | P-1,1' | 14(S4,K)/24 | (0~3)*2 | 6 | 2025.9.10 | 合格
DZZP5-DZK10 | 腹板与底板坡口角焊缝 | 腹板与底板坡口角焊缝 | P-2,2' | 14(S4,K)/24 | (0~3)*2 | 6 | 2025.9.10 | 合格
DZZP5-DZK10 | 隔板与顶板坡口角焊缝 | 隔板与顶板坡口角焊缝 | P-(3,3'~5,5') | 24(S8,K)/32 | (0~0.258)*6 | 1.548 | 2025.9.10 | 合格
DZZP5-DZK10 | 隔板与腹板坡口角焊缝 | 隔板与腹板坡口角焊缝 | P-(6,6'~8,8') | 24(S8,K)/14 | (0~1.224)*6 | 7.344 | 2025.9.10 | 合格
DZZP5-DZK10 | 支座加劲与底板坡口角焊缝 | 支座加劲与底板坡口角焊缝 | Pa-(1,1'~2,2') | 20(S6,K)/24 | (0~0.285)*4 | 1.14 | 2025.9.15 | 合格
DZZP5-DZK10 | 支座加劲与隔板坡口角焊缝 | 支座加劲与隔板坡口角焊缝 | Pa-(3,3'~6,6') | 20(S7,K)/24 | (0~1.109)*8 | 8.872 | 2025.9.8 | 合格
DZZP5-DZK10 | 支座加劲与隔板坡口角焊缝 | 支座加劲与隔板坡口角焊缝 | Pa-(7,7'~8,8') | 20(S7,K)/24 | (0~1.224)*4 | 4.896 | 2025.9.8 | 合格
DZZP5-DZK10 | 支座加劲之间坡口角焊缝 | 支座加劲之间坡口角焊缝 | Pa-(9,9'~12,12') | 20(S6,K)/20 | (0~0.265)*8 | 2.12 | 2025.9.15 | 合格
DZZP5-DZK10 | 支座加劲与顶板坡口角焊缝 | 支座加劲与顶板坡口角焊缝 | Pa-(13,13'~14,14') | 20(S6,K)/32 | (0~0.215)*4 | 0.86 | 2025.9.8 | 合格
DZZP5-DZK10 | 支座加劲与横肋坡口角焊缝 | 支座加劲与横肋坡口角焊缝 | Pa-(15,15'~16,16') | 20(S6,K)/14 | (0~0.215)*4 | 0.86 | 2025.9.15 | 合格
DZZP5-DZK10 | 加劲与隔板及支座加劲坡口角焊缝 | 加劲与隔板及支座加劲坡口角焊缝 | Pb-(1,1'~8,8') | 20(S7,K)/12,20,24 | (0~0.21)*16 | 3.36 | 2025.9.15 | 合格
DZZP5-DZK10 | 挡块加劲与底板坡口角焊缝 | 挡块加劲与底板坡口角焊缝 | Pc-1,1' | 20(S7,K)/24 | (0~0.36)*2 | 0.72 | 2025.9.15 | 合格
DZZP6-DZK11 | 隔板顶板与顶板对接焊缝 | 隔板顶板与顶板对接焊缝 | Da-(1~2) | 32+32(V) | （0~0.5）*2 | 1 | 2025.9.15 | 合格
DZZP6-DZK11 | 隔板顶板与顶板对接焊缝 | 隔板顶板与顶板对接焊缝 | Da-(3~6) | 24+24(V) | （0~0.5）*4 | 2 | 2025.9.15 | 合格
DZZP6-DZK11 | 底板肋嵌补段对接焊缝 | 底板肋嵌补段对接焊缝 | De-(1~8) | 20(V)+20 | (0~0.24)*8 | 1.92 | 2025.9.8 | 合格
DZZP6-DZK11 | 底板肋嵌补段对接焊缝 | 底板肋嵌补段对接焊缝 | De-(9~24) | 16(V)+16 | (0~0.19)*16 | 3.04 | 2025.9.8 | 合格
DZZP6-DZK11 | 腹板与底板坡口角焊缝 | 腹板与底板坡口角焊缝 | P-1,1' | 14(S4,K)/16,24 | (0~3)*2 | 6 | 2025.9.10 | 合格
DZZP6-DZK11 | 腹板与底板坡口角焊缝 | 腹板与底板坡口角焊缝 | P-2,2' | 14(S4,K)/16,24 | (0~3)*2 | 6 | 2025.9.10 | 合格
DZZP6-DZK12 | 隔板顶板与顶板对接焊缝 | 隔板顶板与顶板对接焊缝 | Da-(1~3) | 32+32(V) | （0~0.5）*3 | 1.5 | 2025.9.15 | 合格
DZZP6-DZK12 | 隔板顶板与顶板对接焊缝 | 隔板顶板与顶板对接焊缝 | Da-(4~9) | 24+24(V) | （0~0.5）*6 | 3 | 2025.9.15 | 合格
DZZP6-DZK12 | 底板肋嵌补段对接焊缝 | 底板肋嵌补段对接焊缝 | De-(1~8) | 20(V)+20 | (0~0.24)*8 | 1.92 | 2025.9.8 | 合格
DZZP6-DZK12 | 底板肋嵌补段对接焊缝 | 底板肋嵌补段对接焊缝 | De-(9~24) | 16(V)+16 | (0~0.19)*16 | 3.04 | 2025.9.8 | 合格
DZZP6-DZK12 | 腹板与底板坡口角焊缝 | 腹板与底板坡口角焊缝 | P-1,1' | 14(S4,K)/16,24 | (0~3)*2 | 6 | 2025.9.10 | 合格
DZZP6-DZK12 | 腹板与底板坡口角焊缝 | 腹板与底板坡口角焊缝 | P-2,2' | 14(S4,K)/16,24 | (0~3)*2 | 6 | 2025.9.10 | 合格
DZZP7-DZK13 | 挑臂顶板与顶板对接焊缝 | 挑臂顶板与顶板对接焊缝 | Da-1 | 16+24(V) | 0~0.935 | 0.935 | 2025.9.16 | 合格
DZZP7-DZK13 | 隔板顶板与顶板对接焊缝 | 隔板顶板与顶板对接焊缝 | Da-2 | 24+24(V) | 0~0.834 | 0.834 | 2025.9.15 | 合格
DZZP7-DZK13 | 隔板顶板与顶板对接焊缝 | 隔板顶板与顶板对接焊缝 | Da-3 | 24+24(V) | 0~0.832 | 0.832 | 2025.9.15 | 合格
DZZP7-DZK13 | 隔板顶板与顶板对接焊缝 | 隔板顶板与顶板对接焊缝 | Da-4 | 24+24(V) | 0~0.831 | 0.831 | 2025.9.15 | 合格
DZZP7-DZK13 | 隔板顶板与顶板对接焊缝 | 隔板顶板与顶板对接焊缝 | Da-(5~8) | 24+24(V) | （0~0.5）*4 | 2 | 2025.9.15 | 合格
DZZP7-DZK13 | 底板肋嵌补段对接焊缝 | 底板肋嵌补段对接焊缝 | De-(1~16) | 16(V)+16 | (0~0.19)*16 | 3.04 | 2025.9.8 | 合格
DZZP7-DZK13 | 挑臂腹板与腹板熔透角焊缝 | 挑臂腹板与腹板熔透角焊缝 | RJ-1 | 16(V)/14 | (0~0.389)*2 | 0.778 | 2025.9.16 | 合格
DZZP7-DZK13 | 隔板与底板熔透角焊缝 | 隔板与底板熔透角焊缝 | RJ-2 | 20(V)/16 | 0~2.016 | 2.016 | 2025.9.10 | 合格
DZZP7-DZK13 | 隔板与底板熔透角焊缝 | 隔板与底板熔透角焊缝 | RJ-4 | 20(V)/16 | 0~0.908 | 0.908 | 2025.9.10 | 合格
DZZP7-DZK13 | 支座加劲与底板熔透角焊缝 | 支座加劲与底板熔透角焊缝 | RJa-(1~6) | 20(V)/16 | (0~0.215)*12 | 2.58 | 2025.9.10 | 合格
DZZP7-DZK13 | 支座加劲与底板熔透角焊缝 | 支座加劲与底板熔透角焊缝 | RJa-7 | 20(V)/16 | 0~0.478 | 0.478 | 2025.9.10 | 合格
DZZP7-DZK13 | 支座加劲与底板熔透角焊缝 | 支座加劲与底板熔透角焊缝 | RJa-8 | 20(V)/16 | 0~0.905 | 0.905 | 2025.9.10 | 合格
DZZP7-DZK13 | 支座加劲与底板熔透角焊缝 | 支座加劲与底板熔透角焊缝 | RJa-9 | 20(V)/16 | 0~0.475 | 0.475 | 2025.9.10 | 合格
DZZP7-DZK13 | 腹板与底板坡口角焊缝 | 腹板与底板坡口角焊缝 | P-1,1' | 14(S4,K)/16 | (0~3)*2 | 6 | 2025.9.10 | 合格
DZZP7-DZK13 | 腹板与底板坡口角焊缝 | 腹板与底板坡口角焊缝 | P-2,2' | 14(S4,K)/16 | (0~3)*2 | 6 | 2025.9.10 | 合格
DZZP7-DZK13 | 隔板与顶板坡口角焊缝 | 隔板与顶板坡口角焊缝 | P-3 | 14(S10,V)/24 | 0~0.713 | 0.713 | 2025.9.10 | 合格
DZZP7-DZK13 | 隔板与顶板坡口角焊缝 | 隔板与顶板坡口角焊缝 | P-4 | 14(S10,V)/24 | 0~1.213 | 1.213 | 2025.9.10 | 合格
DZZP7-DZK13 | 隔板与顶板坡口角焊缝 | 隔板与顶板坡口角焊缝 | P-5 | 14(S10,V)/24 | 0~0.583 | 0.583 | 2025.9.10 | 合格
DZZP7-DZK13 | 隔板与底板坡口角焊缝 | 隔板与底板坡口角焊缝 | P-6 | 14(S10,V)/16 | 0~0.713 | 0.713 | 2025.9.8 | 合格
DZZP7-DZK13 | 隔板与底板坡口角焊缝 | 隔板与底板坡口角焊缝 | P-7 | 14(S10,V)/16 | 0~1.213 | 1.213 | 2025.9.8 | 合格
DZZP7-DZK13 | 隔板与底板坡口角焊缝 | 隔板与底板坡口角焊缝 | P-8 | 14(S10,V)/16 | 0~0.963 | 0.963 | 2025.9.8 | 合格
DZZP7-DZK13 | 隔板与底板坡口角焊缝 | 隔板与底板坡口角焊缝 | P-9 | 14(S10,V)/16 | 0~0.105 | 0.105 | 2025.9.8 | 合格
DZZP7-DZK13 | 隔板与腹板及加劲坡口角焊缝 | 隔板与腹板及加劲坡口角焊缝 | P-(10~16) | 14(S10,V)/14,20 | （0~1.24）*7 | 8.68 | 2025.9.16 | 合格
DZZP7-DZK13 | 隔板与顶板坡口角焊缝 | 隔板与顶板坡口角焊缝 | P-(17,17'~19,19') | 20(S6,K)/24 | (0~0.258)*6 | 1.548 | 2025.9.10 | 合格
DZZP7-DZK13 | 隔板与腹板坡口角焊缝 | 隔板与腹板坡口角焊缝 | P-(20,20'~22,22') | 20(S6,K)/14 | （0~1.24）*6 | 7.44 | 2025.9.10 | 合格
DZZP7-DZK13 | 支座加劲与底板坡口角焊缝 | 支座加劲与底板坡口角焊缝 | Pa-(1,1'~2,2') | 20(S6,K)/16 | (0~0.285)*4 | 1.14 | 2025.9.15 | 合格
DZZP7-DZK13 | 支座加劲与隔板坡口角焊缝 | 支座加劲与隔板坡口角焊缝 | Pa-(3,3'~6,6') | 20(S7,K)/20 | (0~1.125)*8 | 9 | 2025.9.8 | 合格
DZZP7-DZK13 | 支座加劲与隔板坡口角焊缝 | 支座加劲与隔板坡口角焊缝 | Pa-(7,7'~8,8') | 20(S7,K)/20 | （0~1.24）*4 | 4.96 | 2025.9.8 | 合格
DZZP7-DZK13 | 支座加劲之间坡口角焊缝 | 支座加劲之间坡口角焊缝 | Pa-(9,9'~12,12') | 20(S6,K)/20 | (0~0.265)*8 | 2.12 | 2025.9.15 | 合格
DZZP7-DZK13 | 支座加劲与顶板坡口角焊缝 | 支座加劲与顶板坡口角焊缝 | Pa-13,13' | 20(S6,K)/24 | (0~0.478)*2 | 0.956 | 2025.9.8 | 合格
DZZP7-DZK13 | 支座加劲与顶板坡口角焊缝 | 支座加劲与顶板坡口角焊缝 | Pa-14,14' | 20(S6,K)/24 | (0~0.215)*2 | 0.43 | 2025.9.8 | 合格
DZZP7-DZK13 | 支座加劲与横肋坡口角焊缝 | 支座加劲与横肋坡口角焊缝 | Pa-15,15' | 20(S6,K)/14 | (0~0.215)*2 | 0.43 | 2025.9.15 | 合格
DZZP7-DZK13 | 加劲与隔板及支座加劲坡口角焊缝 | 加劲与隔板及支座加劲坡口角焊缝 | Pb-(1,1'~7,7') | 16(S5,K)/14,20 | (0~0.155)*14 | 0.042 | 2025.9.15 | 合格
DZZP7-DZK13 | 挡块加劲与底板坡口角焊缝 | 挡块加劲与底板坡口角焊缝 | Pc-1,1' | 20(S7,K)/16 | (0~0.36)*2 | 0.72 | 2025.9.15 | 合格
DZZP7-DZK14 | 挑臂顶板与顶板对接焊缝 | 挑臂顶板与顶板对接焊缝 | Da-1 | 16+24(V) | 0~0.925 | 0.925 | 2025.9.16 | 合格
DZZP7-DZK14 | 隔板顶板与顶板对接焊缝 | 隔板顶板与顶板对接焊缝 | Da-2 | 24+24(V) | 0~0.834 | 0.834 | 2025.9.15 | 合格
DZZP7-DZK14 | 隔板顶板与顶板对接焊缝 | 隔板顶板与顶板对接焊缝 | Da-3 | 24+24(V) | 0~0.832 | 0.832 | 2025.9.15 | 合格
DZZP7-DZK14 | 隔板顶板与顶板对接焊缝 | 隔板顶板与顶板对接焊缝 | Da-4 | 24+24(V) | 0~0.831 | 0.831 | 2025.9.15 | 合格
DZZP7-DZK14 | 隔板顶板与顶板对接焊缝 | 隔板顶板与顶板对接焊缝 | Da-(5~10) | 24+24(V) | （0~0.5）*6 | 3 | 2025.9.15 | 合格
DZZP7-DZK14 | 底板肋嵌补段对接焊缝 | 底板肋嵌补段对接焊缝 | De-(1~8) | 16(V)+16 | (0~0.19)*8 | 1.52 | 2025.9.8 | 合格
DZZP7-DZK14 | 挑臂腹板与腹板熔透角焊缝 | 挑臂腹板与腹板熔透角焊缝 | RJ-1 | 16(V)/14 | (0~0.389)*2 | 0.778 | 2025.9.16 | 合格
DZZP7-DZK14 | 隔板与底板熔透角焊缝 | 隔板与底板熔透角焊缝 | RJ-2 | 20(V)/16 | 0~2.016 | 2.016 | 2025.9.10 | 合格
DZZP7-DZK14 | 隔板与底板熔透角焊缝 | 隔板与底板熔透角焊缝 | RJ-4 | 20(V)/16 | 0~0.609 | 0.609 | 2025.9.10 | 合格
DZZP7-DZK14 | 支座加劲与底板熔透角焊缝 | 支座加劲与底板熔透角焊缝 | RJa-(1~6) | 20(V)/16 | (0~0.215)*12 | 2.58 | 2025.9.10 | 合格
DZZP7-DZK14 | 支座加劲与底板熔透角焊缝 | 支座加劲与底板熔透角焊缝 | RJa-7 | 20(V)/16 | 0~0.472 | 0.472 | 2025.9.10 | 合格
DZZP7-DZK14 | 支座加劲与底板熔透角焊缝 | 支座加劲与底板熔透角焊缝 | RJa-8 | 20(V)/16 | 0~0.905 | 0.905 | 2025.9.10 | 合格
DZZP7-DZK14 | 腹板与底板坡口角焊缝 | 腹板与底板坡口角焊缝 | P-1,1' | 14(S4,K)/16 | 0~3 | 6 | 2025.9.10 | 合格
DZZP7-DZK14 | 腹板与底板坡口角焊缝 | 腹板与底板坡口角焊缝 | P-2,2' | 14(S4,K)/16 | (0~3)*2 | 6 | 2025.9.10 | 合格
DZZP7-DZK14 | 隔板与顶板坡口角焊缝 | 隔板与顶板坡口角焊缝 | P-3 | 14(S10,V)/24 | 0~0.713 | 0.713 | 2025.9.10 | 合格
DZZP7-DZK14 | 隔板与顶板坡口角焊缝 | 隔板与顶板坡口角焊缝 | P-4 | 14(S10,V)/24 | 0~1.213 | 1.213 | 2025.9.10 | 合格
DZZP7-DZK14 | 隔板与顶板坡口角焊缝 | 隔板与顶板坡口角焊缝 | P-5 | 14(S10,V)/24 | 0~0.858 | 0.858 | 2025.9.10 | 合格
DZZP7-DZK14 | 隔板与底板坡口角焊缝 | 隔板与底板坡口角焊缝 | P-6 | 14(S10,V)/16 | 0~0.713 | 0.713 | 2025.9.8 | 合格
DZZP7-DZK14 | 隔板与底板坡口角焊缝 | 隔板与底板坡口角焊缝 | P-7 | 14(S10,V)/16 | 0~1.213 | 1.213 | 2025.9.8 | 合格
DZZP7-DZK14 | 隔板与底板坡口角焊缝 | 隔板与底板坡口角焊缝 | P-8 | 14(S10,V)/16 | 0~0.963 | 0.963 | 2025.9.8 | 合格
DZZP7-DZK14 | 隔板与腹板及加劲坡口角焊缝 | 隔板与腹板及加劲坡口角焊缝 | P-(9~13) | 14(S10,V)/14,20 | （0~1.24）*5 | 6.2 | 2025.9.16 | 合格
DZZP7-DZK14 | 隔板与顶板坡口角焊缝 | 隔板与顶板坡口角焊缝 | P-(14,14'~16,16') | 20(S6,K)/24 | (0~0.258)*6 | 1.548 | 2025.9.10 | 合格
DZZP7-DZK14 | 隔板与腹板坡口角焊缝 | 隔板与腹板坡口角焊缝 | P-(17,17'~19,19') | 20(S6,K)/14 | （0~1.24）*6 | 7.44 | 2025.9.10 | 合格
DZZP7-DZK14 | 支座加劲与底板坡口角焊缝 | 支座加劲与底板坡口角焊缝 | Pa-(1,1'~2,2') | 20(S6,K)/16 | (0~0.285)*4 | 1.14 | 2025.9.15 | 合格
DZZP7-DZK14 | 支座加劲与隔板坡口角焊缝 | 支座加劲与隔板坡口角焊缝 | Pa-(3,3'~6,6') | 20(S7,K)/20 | (0~1.125)*8 | 9 | 2025.9.8 | 合格
DZZP7-DZK14 | 支座加劲与隔板坡口角焊缝 | 支座加劲与隔板坡口角焊缝 | Pa-(7,7'~8,8') | 20(S7,K)/20 | （0~1.24）*4 | 4.96 | 2025.9.8 | 合格
DZZP7-DZK14 | 支座加劲之间坡口角焊缝 | 支座加劲之间坡口角焊缝 | Pa-(9,9'~12,12') | 20(S6,K)/20 | (0~0.265)*8 | 2.12 | 2025.9.15 | 合格
DZZP7-DZK14 | 支座加劲与顶板坡口角焊缝 | 支座加劲与顶板坡口角焊缝 | Pa-13,13' | 20(S6,K)/24 | （0~0.472）*2 | 0.944 | 2025.9.8 | 合格
DZZP7-DZK14 | 支座加劲与顶板坡口角焊缝 | 支座加劲与顶板坡口角焊缝 | Pa-14,14' | 20(S6,K)/24 | (0~0.215)*2 | 0.43 | 2025.9.8 | 合格
DZZP7-DZK14 | 支座加劲与横肋坡口角焊缝 | 支座加劲与横肋坡口角焊缝 | Pa-15,15' | 20(S6,K)/14 | (0~0.215)*2 | 0.43 | 2025.9.15 | 合格
DZZP7-DZK14 | 加劲与隔板及支座加劲坡口角焊缝 | 加劲与隔板及支座加劲坡口角焊缝 | Pb-(1,1'~5,5') | 16(S5,K)/14,20 | (0~0.155)*10 | 0.042 | 2025.9.15 | 合格
DZZP7-DZK14 | 挡块加劲与底板坡口角焊缝 | 挡块加劲与底板坡口角焊缝 | Pc-1,1' | 20(S7,K)/16 | (0~0.36)*2 | 0.72 | 2025.9.15 | 合格
DZYP1 | 顶板环口对接焊缝 | 顶板环口对接焊缝 | Da-(1~24) | 24+2424+3232+32(V) | （0~0.6）*24 | 14.4 | 2025.9.16 | 合格
DZYP1 | 底板环口对接焊缝 | 底板环口对接焊缝 | Db-(1~6) | 16+1616+2424+24(V) | （0~6.4）*6 | 38.4 | 2025.9.16 | 合格
DZYP1 | 腹板对接焊缝 | 腹板对接焊缝 | Dc-(1~12) | 14+14(V) | （0~1.294）*12 | 15.528 | 2025.9.16 | 合格
DZYP1 | 腹板对接焊缝 | 腹板对接焊缝 | Dc-(13~16) | 14+14(V) | （0~1.302）*4 | 5.208 | 2025.9.16 | 合格
DZYP1 | 腹板对接焊缝 | 腹板对接焊缝 | Dc-(17~20) | 14+14(V) | （0~1.294）*4 | 5.176 | 2025.9.16 | 合格
DZYP1 | 腹板对接焊缝 | 腹板对接焊缝 | Dc-(21~24) | 14+14(V) | （0~1.31）*4 | 5.24 | 2025.9.16 | 合格
DZYP1 | 底板板肋嵌补对接焊缝 | 底板板肋嵌补对接焊缝 | De-(1~108) | 20(V)+20 | (0~0.24)*108 | 25.92 | 2025.9.16 | 合格
DZYP1 | 底板板肋嵌补对接焊缝 | 底板板肋嵌补对接焊缝 | De-(109~144) | 16(V)+1620(V)+16 | (0~0.19)*36 | 6.84 | 2025.9.16 | 合格
DZYP1 | 腹板板肋嵌补对接焊缝 | 腹板板肋嵌补对接焊缝 | Df-(1~40) | 14(V)+14 | （0~0.16）*40 | 6.4 | 2025.9.16 | 合格
DZYP1 | 人孔封板对接焊缝 | 人孔封板对接焊缝 | D-(1~2) | 20(V)+20 | （0~1.542）*2 | 3.084 | 2025.9.16 | 合格
DZYP1 | 人孔封板对接焊缝 | 人孔封板对接焊缝 | D-(3~4) | 20(V)+20 | （0~2.014）*2 | 4.028 | 2025.9.16 | 合格
DZYP1 | 腹板与顶板熔透角焊缝 | 腹板与顶板熔透角焊缝 | RJ-(1~24) | 14(V)/24,32 | （0~0.2）*24 | 4.8 | 2025.9.12 | 合格
DZYP1 | 腹板板肋嵌补与横肋熔透角焊缝 | 腹板板肋嵌补与横肋熔透角焊缝 | RJf-(1~24) | 14(V)/14 | （0~0.16）*24 | 3.84 | 2025.9.16 | 合格
DZYP1 | 腹板与底板坡口角焊缝 | 腹板与底板坡口角焊缝 | P-(1,1'~24,24') | 14(S4,K)/16,24 | （0~0.2）*48 | 9.6 | 2025.9.10 | 合格
DZKD1 | 底板对接焊缝 | 底板对接焊缝 | D-1 | 16+24(V) | 0~3.563 | 3.563 | 2025.9.8 | 合格
DZKD1 | 底板板肋对接焊缝 | 底板板肋对接焊缝 | Da-(1~7) | 20(V)+16 | (0~0.19)*7 | 1.33 | 2025.9.10 | 合格
DZKD1 | 底板板肋对接焊缝 | 底板板肋对接焊缝 | Da-(8~14) | 20(V)+20 | (0~0.24)*7 | 1.68 | 2025.9.10 | 合格
DZKD2 | 底板对接焊缝 | 底板对接焊缝 | D-1 | 16+24(V) | 0~2.837 | 2.837 | 2025.9.8 | 合格
DZKD2 | 底板板肋对接焊缝 | 底板板肋对接焊缝 | Da-(1~5) | 20(V)+16 | (0~0.19)*5 | 0.95 | 2025.9.10 | 合格
DZKD2 | 底板板肋对接焊缝 | 底板板肋对接焊缝 | Da-(6~10) | 20(V)+20 | (0~0.24)*5 | 1.2 | 2025.9.10 | 合格
DZKD3 | 底板对接焊缝 | 底板对接焊缝 | D-(1~2) | 16+24(V) | （0~3.563）*2 | 7.126 | 2025.9.8 | 合格
DZKD3 | 底板板肋对接焊缝 | 底板板肋对接焊缝 | Da-(1~14) | 20(V)+20 | (0~0.24)*14 | 3.36 | 2025.9.10 | 合格
DZKD3 | 底板板肋对接焊缝 | 底板板肋对接焊缝 | Da-(15~28) | 20(V)+16 | (0~0.19)*14 | 2.66 | 2025.9.10 | 合格
DZKD4 | 底板对接焊缝 | 底板对接焊缝 | D-(1~2) | 16+24(V) | （0~2.836）*2 | 5.672 | 2025.9.8 | 合格
DZKD4 | 底板板肋对接焊缝 | 底板板肋对接焊缝 | Da-(1~10) | 20(V)+20 | (0~0.24)*10 | 2.4 | 2025.9.10 | 合格
DZKD4 | 底板板肋对接焊缝 | 底板板肋对接焊缝 | Da-(11~20) | 20(V)+16 | (0~0.19)*10 | 1.9 | 2025.9.10 | 合格
DZKD7 | 底板对接焊缝 | 底板对接焊缝 | D-1 | 16+24(V) | 0~3.563 | 3.563 | 2025.9.8 | 合格
DZKD7 | 底板板肋对接焊缝 | 底板板肋对接焊缝 | Da-(1~7) | 20(V)+20 | (0~0.24)*7 | 1.68 | 2025.9.10 | 合格
DZKD7 | 底板板肋对接焊缝 | 底板板肋对接焊缝 | Da-(8~14) | 20(V)+16 | (0~0.19)*7 | 1.33 | 2025.9.10 | 合格
DZKD8 | 底板对接焊缝 | 底板对接焊缝 | D-1 | 16+24(V) | 0~2.836 | 2.836 | 2025.9.8 | 合格
DZKD8 | 底板板肋对接焊缝 | 底板板肋对接焊缝 | Da-(1~5) | 20(V)+20 | (0~0.24)*5 | 1.2 | 2025.9.10 | 合格
DZKD8 | 底板板肋对接焊缝 | 底板板肋对接焊缝 | Da-(6~10) | 20(V)+16 | (0~0.19)*5 | 0.95 | 2025.9.10 | 合格
DZKD11 | 底板对接焊缝 | 底板对接焊缝 | D-1 | 16+24(V) | 0~3.563 | 3.563 | 2025.9.8 | 不合格 | F1 | SL+3.1 | 9~11 | 200 | 300 | -1 | 300
DZKD11 | 底板板肋对接焊缝 | 底板板肋对接焊缝 | Da-(1~7) | 20(V)+20 | (0~0.24)*7 | 1.68 | 2025.9.10 | 合格
DZKD11 | 底板板肋对接焊缝 | 底板板肋对接焊缝 | Da-(8~14) | 20(V)+16 | (0~0.19)*7 | 1.33 | 2025.9.10 | 合格
DZKD12 | 底板对接焊缝 | 底板对接焊缝 | D-1 | 16+24(V) | 0~2.836 | 2.836 | 2025.9.8 | 合格
DZKD12 | 底板板肋对接焊缝 | 底板板肋对接焊缝 | Da-(1~5) | 20(V)+20 | (0~0.24)*5 | 1.2 | 2025.9.10 | 合格
DZKD12 | 底板板肋对接焊缝 | 底板板肋对接焊缝 | Da-(6~10) | 20(V)+16 | 0~0.19 | 0.95 | 2025.9.10 | 合格
DZKD1 | 底板对接焊缝 | 底板对接焊缝 | D-1 | 16+24(V) | 0~3.563 | 3.563 | 2025.9.8 | 合格
DZKD1 | 底板板肋对接焊缝 | 底板板肋对接焊缝 | Da-(1~3) | 20(V)+16 | (0~0.19)*3 | 0.57 | 2025.9.10 | 合格
DZKD1 | 底板板肋对接焊缝 | 底板板肋对接焊缝 | Da-(4~10) | 20(V)+20 | (0~0.24)*7 | 1.68 | 2025.9.10 | 合格
DZKD2 | 底板对接焊缝 | 底板对接焊缝 | D-1 | 16+24(V) | 0~2.837 | 2.837 | 2025.9.8 | 合格
DZKD2 | 底板板肋对接焊缝 | 底板板肋对接焊缝 | Da-1 | 20(V)+16 | 0~0.19 | 0.19 | 2025.9.10 | 合格
DZKD2 | 底板板肋对接焊缝 | 底板板肋对接焊缝 | Da-(2~6) | 20(V)+20 | (0~0.24)*5 | 1.2 | 2025.9.10 | 合格
DZKD3 | 底板对接焊缝 | 底板对接焊缝 | D-(1~2) | 16+24(V) | （0~3.563）*2 | 7.126 | 2025.9.8 | 合格
DZKD3 | 底板板肋对接焊缝 | 底板板肋对接焊缝 | Da-(1~14) | 20(V)+20 | (0~0.24)*14 | 3.36 | 2025.9.10 | 合格
DZKD3 | 底板板肋对接焊缝 | 底板板肋对接焊缝 | Da-(15~28) | 20(V)+16 | (0~0.19)*14 | 2.66 | 2025.9.10 | 合格
DZKD4 | 底板对接焊缝 | 底板对接焊缝 | D-(1~2) | 16+24(V) | （0~2.836）*2 | 5.672 | 2025.9.8 | 合格
DZKD4 | 底板板肋对接焊缝 | 底板板肋对接焊缝 | Da-(1~10) | 20(V)+20 | (0~0.24)*10 | 2.4 | 2025.9.10 | 合格
DZKD4 | 底板板肋对接焊缝 | 底板板肋对接焊缝 | Da-(11~20) | 20(V)+16 | (0~0.19)*10 | 1.9 | 2025.9.10 | 合格
DZKD7 | 底板对接焊缝 | 底板对接焊缝 | D-1 | 16+24(V) | 0~3.563 | 3.563 | 2025.9.8 | 合格
DZKD7 | 底板板肋对接焊缝 | 底板板肋对接焊缝 | Da-(1~7) | 20(V)+20 | (0~0.24)*7 | 1.68 | 2025.9.10 | 合格
DZKD7 | 底板板肋对接焊缝 | 底板板肋对接焊缝 | Da-(8~14) | 20(V)+16 | (0~0.19)*7 | 1.33 | 2025.9.10 | 合格
DZKD8 | 底板对接焊缝 | 底板对接焊缝 | D-1 | 16+24(V) | 0~2.836 | 2.836 | 2025.9.8 | 合格
DZKD8 | 底板板肋对接焊缝 | 底板板肋对接焊缝 | Da-(1~5) | 20(V)+20 | (0~0.24)*5 | 1.2 | 2025.9.10 | 合格
DZKD8 | 底板板肋对接焊缝 | 底板板肋对接焊缝 | Da-(6~10) | 20(V)+16 | (0~0.19)*5 | 0.95 | 2025.9.10 | 合格
DZKD11 | 底板对接焊缝 | 底板对接焊缝 | D-1 | 16+24(V) | 0~3.563 | 3.563 | 2025.9.8 | 合格
DZKD11 | 底板板肋对接焊缝 | 底板板肋对接焊缝 | Da-(1~7) | 20(V)+20 | (0~0.24)*7 | 1.68 | 2025.9.10 | 合格
DZKD11 | 底板板肋对接焊缝 | 底板板肋对接焊缝 | Da-(8~14) | 20(V)+16 | (0~0.19)*7 | 1.33 | 2025.9.10 | 合格
DZKD12 | 底板对接焊缝 | 底板对接焊缝 | D-1 | 16+24(V) | 0~2.836 | 2.836 | 2025.9.8 | 合格
DZKD12 | 底板板肋对接焊缝 | 底板板肋对接焊缝 | Da-(1~5) | 20(V)+20 | (0~0.24)*5 | 1.2 | 2025.9.10 | 合格
DZKD12 | 底板板肋对接焊缝 | 底板板肋对接焊缝 | Da-(6~10) | 20(V)+16 | (0~0.19)*5 | 0.95 | 2025.9.10 | 合格
DZMF1 | 顶板对接焊缝 | 顶板对接焊缝 | D-1 | 24+32(X) | 0~0.6 | 0.6 | 2025.9.13 | 合格
DZMF1 | 腹板与顶板熔透角焊缝 | 腹板与顶板熔透角焊缝 | RJ-1 | 14(V)/24,32 | 0~18.076 | 18.076 | 2025.9.12 | 合格
DZMF1 | 板肋与顶板坡口焊缝 | 板肋与顶板坡口焊缝 | P-(1,1'~10,10') | 14(S4,K)/24,32 | (0~0.18)*20 | 3.6 | 2025.9.11 | 合格
DZMF2 | 顶板对接焊缝 | 顶板对接焊缝 | D-1 | 24+32(X) | 0~0.6 | 0.6 | 2025.9.13 | 合格
DZMF2 | 腹板与顶板熔透角焊缝 | 腹板与顶板熔透角焊缝 | RJ-1 | 14(V)/24,32 | 0~18.064 | 18.064 | 2025.9.12 | 合格
DZMF2 | 板肋与顶板坡口焊缝 | 板肋与顶板坡口焊缝 | P-(1,1'~20,20') | 14(S4,K)/24,32 | (0~0.18)*40 | 7.2 | 2025.9.11 | 合格
DZMF3 | 顶板对接焊缝 | 顶板对接焊缝 | D-1 | 24+32(X) | 0~0.6 | 0.6 | 2025.9.13 | 合格
DZMF3 | 腹板与顶板熔透角焊缝 | 腹板与顶板熔透角焊缝 | RJ-1 | 14(V)/24,32 | 0~18.052 | 18.052 | 2025.9.12 | 合格
DZMF3 | 板肋与顶板坡口焊缝 | 板肋与顶板坡口焊缝 | P-(1,1'~20,20') | 14(S4,K)/24,32 | (0~0.18)*40 | 7.2 | 2025.9.11 | 合格
DZMF4 | 顶板对接焊缝 | 顶板对接焊缝 | D-1 | 24+32(X) | 0~0.6 | 0.6 | 2025.9.13 | 合格
DZMF4 | 腹板与顶板熔透角焊缝 | 腹板与顶板熔透角焊缝 | RJ-1 | 14(V)/24,32 | 0~18.076 | 18.076 | 2025.9.12 | 合格
DZMF4 | 板肋与顶板坡口焊缝 | 板肋与顶板坡口焊缝 | P-(1,1'~10,10') | 14(S4,K)/24,32 | (0~0.18)*20 | 3.6 | 2025.9.11 | 合格
DZMF5 | 顶板对接焊缝 | 顶板对接焊缝 | D-1 | 24+32(X) | 0~0.6 | 0.6 | 2025.9.13 | 合格
DZMF5 | 腹板与顶板熔透角焊缝 | 腹板与顶板熔透角焊缝 | RJ-1 | 14(V)/24,32 | 0~17.948 | 17.948 | 2025.9.12 | 合格
DZMF5 | 板肋与顶板坡口焊缝 | 板肋与顶板坡口焊缝 | P-(1,1'~10,10') | 14(S4,K)/24,32 | (0~0.18)*20 | 3.6 | 2025.9.11 | 合格
DZMF6 | 顶板对接焊缝 | 顶板对接焊缝 | D-1 | 24+32(X) | 0~0.6 | 0.6 | 2025.9.13 | 合格
DZMF6 | 腹板与顶板熔透角焊缝 | 腹板与顶板熔透角焊缝 | RJ-1 | 14(V)/24,32 | 0~17.943 | 17.943 | 2025.9.12 | 合格
DZMF6 | 板肋与顶板坡口焊缝 | 板肋与顶板坡口焊缝 | P-(1,1'~20,20') | 14(S4,K)/24,32 | (0~0.18)*40 | 7.2 | 2025.9.11 | 合格
DZMF7 | 顶板对接焊缝 | 顶板对接焊缝 | D-1 | 24+32(X) | 0~0.6 | 0.6 | 2025.9.13 | 合格
DZMF7 | 腹板与顶板熔透角焊缝 | 腹板与顶板熔透角焊缝 | RJ-1 | 14(V)/24,32 | 0~17.938 | 17.938 | 2025.9.12 | 合格
DZMF7 | 板肋与顶板坡口焊缝 | 板肋与顶板坡口焊缝 | P-(1,1'~20,20') | 14(S4,K)/24,32 | (0~0.18)*40 | 7.2 | 2025.9.11 | 合格
DZMF8 | 顶板对接焊缝 | 顶板对接焊缝 | D-1 | 24+32(X) | 0~0.6 | 0.6 | 2025.9.13 | 合格
DZMF8 | 腹板与顶板熔透角焊缝 | 腹板与顶板熔透角焊缝 | RJ-1 | 14(V)/24,32 | 0~17.933 | 17.933 | 2025.9.12 | 合格
DZMF8 | 板肋与顶板坡口焊缝 | 板肋与顶板坡口焊缝 | P-(1,1'~10,10') | 14(S4,K)/24,32 | (0~0.18)*20 | 3.6 | 2025.9.11 | 合格
DZMF9 | 腹板与顶板熔透角焊缝 | 腹板与顶板熔透角焊缝 | RJ-1 | 14(V)/32 | 0~4.304 | 4.304 | 2025.9.12 | 合格
DZMF9 | 板肋与顶板坡口焊缝 | 板肋与顶板坡口焊缝 | P-(1,1'~4,4') | 14(S4,K)/32 | (0~0.18)*8 | 1.44 | 2025.9.11 | 合格
DZMF10 | 腹板与顶板熔透角焊缝 | 腹板与顶板熔透角焊缝 | RJ-1 | 14(V)/32 | 0~4.303 | 4.303 | 2025.9.12 | 合格
DZMF10 | 板肋与顶板坡口焊缝 | 板肋与顶板坡口焊缝 | P-(1,1'~8,8') | 14(S4,K)/32 | (0~0.18)*16 | 2.88 | 2025.9.11 | 合格
DZMF11 | 腹板与顶板熔透角焊缝 | 腹板与顶板熔透角焊缝 | RJ-1 | 14(V)/32 | 0~4.302 | 4.302 | 2025.9.12 | 合格
DZMF11 | 板肋与顶板坡口焊缝 | 板肋与顶板坡口焊缝 | P-(1,1'~8,8') | 14(S4,K)/32 | (0~0.18)*16 | 2.88 | 2025.9.11 | 合格
DZMF12 | 腹板与顶板熔透角焊缝 | 腹板与顶板熔透角焊缝 | RJ-1 | 14(V)/32 | 0~4.299 | 4.299 | 2025.9.12 | 合格
DZMF12 | 板肋与顶板坡口焊缝 | 板肋与顶板坡口焊缝 | P-(1,1'~4,4') | 14(S4,K)/32 | (0~0.18)*8 | 1.44 | 2025.9.11 | 合格
DZMF13 | 顶板对接焊缝 | 顶板对接焊缝 | D-1 | 24+32(X) | 0~0.6 | 0.6 | 2025.9.13 | 合格
DZMF13 | 腹板与顶板熔透角焊缝 | 腹板与顶板熔透角焊缝 | RJ-1 | 14(V)/24,32 | 0~18.75 | 18.75 | 2025.9.13 | 合格
DZMF13 | 板肋与顶板坡口焊缝 | 板肋与顶板坡口焊缝 | P-(1,1'~10,10') | 14(S4,K)/24,32 | (0~0.18)*20 | 3.6 | 2025.9.11 | 合格
DZMF14 | 顶板对接焊缝 | 顶板对接焊缝 | D-1 | 24+32(X) | 0~0.6 | 0.6 | 2025.9.13 | 合格
DZMF14 | 腹板与顶板熔透角焊缝 | 腹板与顶板熔透角焊缝 | RJ-1 | 14(V)/24,32 | 0~18.745 | 18.745 | 2025.9.13 | 合格
DZMF14 | 板肋与顶板坡口焊缝 | 板肋与顶板坡口焊缝 | P-(1,1'~20,20') | 14(S4,K)/24,32 | (0~0.18)*40 | 7.2 | 2025.9.11 | 合格
DZMF15 | 顶板对接焊缝 | 顶板对接焊缝 | D-1 | 24+32(X) | 0~0.6 | 0.6 | 2025.9.13 | 合格
DZMF15 | 腹板与顶板熔透角焊缝 | 腹板与顶板熔透角焊缝 | RJ-1 | 14(V)/24,32 | 0~18.74 | 18.74 | 2025.9.13 | 合格
DZMF15 | 板肋与顶板坡口焊缝 | 板肋与顶板坡口焊缝 | P-(1,1'~20,20') | 14(S4,K)/24,32 | (0~0.18)*40 | 7.2 | 2025.9.11 | 合格
DZMF16 | 顶板对接焊缝 | 顶板对接焊缝 | D-1 | 24+32(X) | 0~0.6 | 0.6 | 2025.9.13 | 合格
DZMF16 | 腹板与顶板熔透角焊缝 | 腹板与顶板熔透角焊缝 | RJ-1 | 14(V)/24,32 | 0~18.734 | 18.734 | 2025.9.13 | 合格
DZMF16 | 板肋与顶板坡口焊缝 | 板肋与顶板坡口焊缝 | P-(1,1'~10,10') | 14(S4,K)/24,32 | (0~0.18)*20 | 3.6 | 2025.9.11 | 合格
DZMF17 | 腹板与顶板熔透角焊缝 | 腹板与顶板熔透角焊缝 | RJ-1 | 14(V)/32 | 0~11.732 | 11.732 | 2025.9.13 | 合格
DZMF17 | 板肋与顶板坡口焊缝 | 板肋与顶板坡口焊缝 | P-(1,1'~6,6') | 14(S4,K)/32 | (0~0.18)*12 | 2.16 | 2025.9.11 | 合格
DZMF18 | 腹板与顶板熔透角焊缝 | 腹板与顶板熔透角焊缝 | RJ-1 | 14(V)/32 | 0~11.728 | 11.728 | 2025.9.13 | 合格
DZMF18 | 板肋与顶板坡口焊缝 | 板肋与顶板坡口焊缝 | P-(1,1'~12,12') | 14(S4,K)/32 | (0~0.18)*24 | 4.32 | 2025.9.11 | 合格
DZMF19 | 腹板与顶板熔透角焊缝 | 腹板与顶板熔透角焊缝 | RJ-1 | 14(V)/32 | 0~11.725 | 11.725 | 2025.9.13 | 合格
DZMF19 | 板肋与顶板坡口焊缝 | 板肋与顶板坡口焊缝 | P-(1,1'~12,12') | 14(S4,K)/32 | (0~0.18)*12 | 4.32 | 2025.9.11 | 合格
DZMF20 | 腹板与顶板熔透角焊缝 | 腹板与顶板熔透角焊缝 | RJ-1 | 14(V)/32 | 0~11.722 | 11.722 | 2025.9.13 | 合格
DZMF20 | 板肋与顶板坡口焊缝 | 板肋与顶板坡口焊缝 | P-(1,1'~6,6') | 14(S4,K)/32 | (0~0.18)*12 | 2.16 | 2025.9.11 | 合格
DZMF21 | 顶板对接焊缝 | 顶板对接焊缝 | D-1 | 24+32(X) | 0~0.6 | 0.6 | 2025.9.13 | 合格
DZMF21 | 腹板与顶板熔透角焊缝 | 腹板与顶板熔透角焊缝 | RJ-1 | 14(V)/24,32 | 0~18.146 | 18.146 | 2025.9.13 | 合格
DZMF21 | 板肋与顶板坡口焊缝 | 板肋与顶板坡口焊缝 | P-(1,1'~10,10') | 14(S4,K)/24,32 | (0~0.18)*20 | 3.6 | 2025.9.11 | 合格
DZMF22 | 顶板对接焊缝 | 顶板对接焊缝 | D-1 | 24+32(X) | 0~0.6 | 0.6 | 2025.9.13 | 合格
DZMF22 | 腹板与顶板熔透角焊缝 | 腹板与顶板熔透角焊缝 | RJ-1 | 14(V)/24,32 | 0~18.141 | 18.141 | 2025.9.13 | 合格
DZMF22 | 板肋与顶板坡口焊缝 | 板肋与顶板坡口焊缝 | P-(1,1'~20,20') | 14(S4,K)/24,32 | (0~0.18)*40 | 7.2 | 2025.9.11 | 合格
DZMF23 | 顶板对接焊缝 | 顶板对接焊缝 | D-1 | 24+32(X) | 0~0.6 | 0.6 | 2025.9.13 | 合格
DZMF23 | 腹板与顶板熔透角焊缝 | 腹板与顶板熔透角焊缝 | RJ-1 | 14(V)/24,32 | 0~18.136 | 18.136 | 2025.9.13 | 合格
DZMF23 | 板肋与顶板坡口焊缝 | 板肋与顶板坡口焊缝 | P-(1,1'~20,20') | 14(S4,K)/24,32 | (0~0.18)*40 | 7.2 | 2025.9.11 | 合格
DZMF24 | 顶板对接焊缝 | 顶板对接焊缝 | D-1 | 24+32(X) | 0~0.6 | 0.6 | 2025.9.13 | 合格
DZMF24 | 腹板与顶板熔透角焊缝 | 腹板与顶板熔透角焊缝 | RJ-1 | 14(V)/24,32 | 0~18.131 | 18.131 | 2025.9.13 | 合格
DZMF24 | 板肋与顶板坡口焊缝 | 板肋与顶板坡口焊缝 | P-(1,1'~10,10') | 14(S4,K)/24,32 | (0~0.18)*20 | 3.6 | 2025.9.11 | 合格
DZMF25 | 腹板与顶板熔透角焊缝 | 腹板与顶板熔透角焊缝 | RJ-1 | 14(V)/24 | 0~11.925 | 11.925 | 2025.9.13 | 合格
DZMF25 | 板肋与顶板坡口焊缝 | 板肋与顶板坡口焊缝 | P-(1,1'~6,6') | 14(S4,K)/24 | (0~0.18)*12 | 2.16 | 2025.9.11 | 合格
DZMF26 | 腹板与顶板熔透角焊缝 | 腹板与顶板熔透角焊缝 | RJ-1 | 14(V)/24 | 0~11.919 | 11.919 | 2025.9.13 | 合格
DZMF26 | 板肋与顶板坡口焊缝 | 板肋与顶板坡口焊缝 | P-(1,1'~12,12') | 14(S4,K)/24 | (0~0.18)*24 | 4.32 | 2025.9.11 | 合格
DZMF27 | 腹板与顶板熔透角焊缝 | 腹板与顶板熔透角焊缝 | RJ-1 | 14(V)/24 | 0~11.913 | 11.913 | 2025.9.13 | 合格
DZMF27 | 板肋与顶板坡口焊缝 | 板肋与顶板坡口焊缝 | P-(1,1'~12,12') | 14(S4,K)/24 | (0~0.18)*24 | 4.32 | 2025.9.11 | 合格
DZMF28 | 腹板与顶板熔透角焊缝 | 腹板与顶板熔透角焊缝 | RJ-1 | 14(V)/24 | 0~11.907 | 11.907 | 2025.9.13 | 合格
DZMF28 | 板肋与顶板坡口焊缝 | 板肋与顶板坡口焊缝 | P-(1,1'~6,6') | 14(S4,K)/24 | (0~0.18)*12 | 2.16 | 2025.9.11 | 合格
DZMF1 | 顶板对接焊缝 | 顶板对接焊缝 | D-1 | 24+32(X) | 0~0.6 | 0.6 | 2025.9.13 | 合格
DZMF1 | 腹板与顶板熔透角焊缝 | 腹板与顶板熔透角焊缝 | RJ-1 | 14(V)/24,32 | 0~18.076 | 18.076 | 2025.9.14 | 合格
DZMF1 | 板肋与顶板坡口焊缝 | 板肋与顶板坡口焊缝 | P-(1,1'~10,10') | 14(S4,K)/24,32 | (0~0.18)*20 | 3.6 | 2025.9.11 | 合格
DZMF2 | 顶板对接焊缝 | 顶板对接焊缝 | D-1 | 24+32(X) | 0~0.6 | 0.6 | 2025.9.13 | 合格
DZMF2 | 腹板与顶板熔透角焊缝 | 腹板与顶板熔透角焊缝 | RJ-1 | 14(V)/24,32 | 0~18.064 | 18.064 | 2025.9.14 | 合格
DZMF2 | 板肋与顶板坡口焊缝 | 板肋与顶板坡口焊缝 | P-(1,1'~20,20') | 14(S4,K)/24,32 | (0~0.18)*40 | 7.2 | 2025.9.11 | 合格
DZMF3 | 顶板对接焊缝 | 顶板对接焊缝 | D-1 | 24+32(X) | 0~0.6 | 0.6 | 2025.9.13 | 合格
DZMF3 | 腹板与顶板熔透角焊缝 | 腹板与顶板熔透角焊缝 | RJ-1 | 14(V)/24,32 | 0~18.052 | 18.052 | 2025.9.14 | 合格
DZMF3 | 板肋与顶板坡口焊缝 | 板肋与顶板坡口焊缝 | P-(1,1'~20,20') | 14(S4,K)/24,32 | (0~0.18)*40 | 7.2 | 2025.9.11 | 合格
DZMF4 | 顶板对接焊缝 | 顶板对接焊缝 | D-1 | 24+32(X) | 0~0.6 | 0.6 | 2025.9.13 | 合格
DZMF4 | 腹板与顶板熔透角焊缝 | 腹板与顶板熔透角焊缝 | RJ-1 | 14(V)/24,32 | 0~18.076 | 18.076 | 2025.9.14 | 合格
DZMF4 | 板肋与顶板坡口焊缝 | 板肋与顶板坡口焊缝 | P-(1,1'~10,10') | 14(S4,K)/24,32 | (0~0.18)*20 | 3.6 | 2025.9.11 | 合格
DZMF5 | 顶板对接焊缝 | 顶板对接焊缝 | D-1 | 24+32(X) | 0~0.6 | 0.6 | 2025.9.13 | 合格
DZMF5 | 腹板与顶板熔透角焊缝 | 腹板与顶板熔透角焊缝 | RJ-1 | 14(V)/24,32 | 0~17.948 | 17.948 | 2025.9.14 | 合格
DZMF5 | 板肋与顶板坡口焊缝 | 板肋与顶板坡口焊缝 | P-(1,1'~10,10') | 14(S4,K)/24,32 | (0~0.18)*20 | 3.6 | 2025.9.11 | 合格
DZMF6 | 顶板对接焊缝 | 顶板对接焊缝 | D-1 | 24+32(X) | 0~0.6 | 0.6 | 2025.9.13 | 合格
DZMF6 | 腹板与顶板熔透角焊缝 | 腹板与顶板熔透角焊缝 | RJ-1 | 14(V)/24,32 | 0~17.943 | 17.943 | 2025.9.14 | 合格
DZMF6 | 板肋与顶板坡口焊缝 | 板肋与顶板坡口焊缝 | P-(1,1'~20,20') | 14(S4,K)/24,32 | (0~0.18)*40 | 7.2 | 2025.9.11 | 合格
DZMF7 | 顶板对接焊缝 | 顶板对接焊缝 | D-1 | 24+32(X) | 0~0.6 | 0.6 | 2025.9.13 | 合格
DZMF7 | 腹板与顶板熔透角焊缝 | 腹板与顶板熔透角焊缝 | RJ-1 | 14(V)/24,32 | 0~17.938 | 17.938 | 2025.9.14 | 合格
DZMF7 | 板肋与顶板坡口焊缝 | 板肋与顶板坡口焊缝 | P-(1,1'~20,20') | 14(S4,K)/24,32 | (0~0.18)*40 | 7.2 | 2025.9.11 | 合格
DZMF8 | 顶板对接焊缝 | 顶板对接焊缝 | D-1 | 24+32(X) | 0~0.6 | 0.6 | 2025.9.13 | 合格
DZMF8 | 腹板与顶板熔透角焊缝 | 腹板与顶板熔透角焊缝 | RJ-1 | 14(V)/24,32 | 0~17.933 | 17.933 | 2025.9.14 | 合格
DZMF8 | 板肋与顶板坡口焊缝 | 板肋与顶板坡口焊缝 | P-(1,1'~10,10') | 14(S4,K)/24,32 | (0~0.18)*20 | 3.6 | 2025.9.11 | 合格
DZMF9 | 腹板与顶板熔透角焊缝 | 腹板与顶板熔透角焊缝 | RJ-1 | 14(V)/32 | 0~4.304 | 4.304 | 2025.9.14 | 合格
DZMF9 | 板肋与顶板坡口焊缝 | 板肋与顶板坡口焊缝 | P-(1,1'~4,4') | 14(S4,K)/32 | (0~0.18)*8 | 1.44 | 2025.9.11 | 合格
DZMF10 | 腹板与顶板熔透角焊缝 | 腹板与顶板熔透角焊缝 | RJ-1 | 14(V)/32 | 0~4.303 | 4.303 | 2025.9.14 | 合格
DZMF10 | 板肋与顶板坡口焊缝 | 板肋与顶板坡口焊缝 | P-(1,1'~8,8') | 14(S4,K)/32 | (0~0.18)*16 | 2.88 | 2025.9.11 | 合格
DZMF11 | 腹板与顶板熔透角焊缝 | 腹板与顶板熔透角焊缝 | RJ-1 | 14(V)/32 | 0~4.302 | 4.302 | 2025.9.14 | 合格
DZMF11 | 板肋与顶板坡口焊缝 | 板肋与顶板坡口焊缝 | P-(1,1'~8,8') | 14(S4,K)/32 | (0~0.18)*16 | 2.88 | 2025.9.11 | 合格
DZMF12 | 腹板与顶板熔透角焊缝 | 腹板与顶板熔透角焊缝 | RJ-1 | 14(V)/32 | 0~4.299 | 4.299 | 2025.9.14 | 合格
DZMF12 | 板肋与顶板坡口焊缝 | 板肋与顶板坡口焊缝 | P-(1,1'~4,4') | 14(S4,K)/32 | (0~0.18)*8 | 1.44 | 2025.9.11 | 合格
DZMF13 | 顶板对接焊缝 | 顶板对接焊缝 | D-1 | 24+32(X) | 0~0.6 | 0.6 | 2025.9.13 | 合格
DZMF13 | 腹板与顶板熔透角焊缝 | 腹板与顶板熔透角焊缝 | RJ-1 | 14(V)/24,32 | 0~18.75 | 18.75 | 2025.9.14 | 合格
DZMF13 | 板肋与顶板坡口焊缝 | 板肋与顶板坡口焊缝 | P-(1,1'~10,10') | 14(S4,K)/24,32 | (0~0.18)*20 | 3.6 | 2025.9.11 | 合格
DZMF14 | 顶板对接焊缝 | 顶板对接焊缝 | D-1 | 24+32(X) | 0~0.6 | 0.6 | 2025.9.13 | 合格
DZMF14 | 腹板与顶板熔透角焊缝 | 腹板与顶板熔透角焊缝 | RJ-1 | 14(V)/24,32 | 0~18.745 | 18.745 | 2025.9.14 | 合格
DZMF14 | 板肋与顶板坡口焊缝 | 板肋与顶板坡口焊缝 | P-(1,1'~20,20') | 14(S4,K)/24,32 | (0~0.18)*40 | 7.2 | 2025.9.11 | 合格
DZMF15 | 顶板对接焊缝 | 顶板对接焊缝 | D-1 | 24+32(X) | 0~0.6 | 0.6 | 2025.9.13 | 合格
DZMF15 | 腹板与顶板熔透角焊缝 | 腹板与顶板熔透角焊缝 | RJ-1 | 14(V)/24,32 | 0~18.74 | 18.74 | 2025.9.14 | 合格
DZMF15 | 板肋与顶板坡口焊缝 | 板肋与顶板坡口焊缝 | P-(1,1'~20,20') | 14(S4,K)/24,32 | (0~0.18)*40 | 7.2 | 2025.9.11 | 合格
DZMF16 | 顶板对接焊缝 | 顶板对接焊缝 | D-1 | 24+32(X) | 0~0.6 | 0.6 | 2025.9.13 | 合格
DZMF16 | 腹板与顶板熔透角焊缝 | 腹板与顶板熔透角焊缝 | RJ-1 | 14(V)/24,32 | 0~18.734 | 18.734 | 2025.9.14 | 合格
DZMF16 | 板肋与顶板坡口焊缝 | 板肋与顶板坡口焊缝 | P-(1,1'~10,10') | 14(S4,K)/24,32 | (0~0.18)*20 | 3.6 | 2025.9.11 | 合格
DZMF17 | 腹板与顶板熔透角焊缝 | 腹板与顶板熔透角焊缝 | RJ-1 | 14(V)/32 | 0~11.732 | 11.732 | 2025.9.15 | 合格
DZMF17 | 板肋与顶板坡口焊缝 | 板肋与顶板坡口焊缝 | P-(1,1'~6,6') | 14(S4,K)/32 | (0~0.18)*12 | 2.16 | 2025.9.11 | 合格
DZMF18 | 腹板与顶板熔透角焊缝 | 腹板与顶板熔透角焊缝 | RJ-1 | 14(V)/32 | 0~11.728 | 11.728 | 2025.9.15 | 合格
DZMF18 | 板肋与顶板坡口焊缝 | 板肋与顶板坡口焊缝 | P-(1,1'~12,12') | 14(S4,K)/32 | (0~0.18)*24 | 4.32 | 2025.9.11 | 合格
DZMF19 | 腹板与顶板熔透角焊缝 | 腹板与顶板熔透角焊缝 | RJ-1 | 14(V)/32 | 0~11.725 | 11.725 | 2025.9.15 | 合格
DZMF19 | 板肋与顶板坡口焊缝 | 板肋与顶板坡口焊缝 | P-(1,1'~12,12') | 14(S4,K)/32 | (0~0.18)*24 | 4.32 | 2025.9.11 | 合格
DZMF20 | 腹板与顶板熔透角焊缝 | 腹板与顶板熔透角焊缝 | RJ-1 | 14(V)/32 | 0~11.722 | 11.722 | 2025.9.15 | 合格
DZMF20 | 板肋与顶板坡口焊缝 | 板肋与顶板坡口焊缝 | P-(1,1'~6,6') | 14(S4,K)/32 | (0~0.18)*12 | 2.16 | 2025.9.11 | 合格
DZMF21 | 顶板对接焊缝 | 顶板对接焊缝 | D-1 | 24+32(X) | 0~0.6 | 0.6 | 2025.9.13 | 合格
DZMF21 | 腹板与顶板熔透角焊缝 | 腹板与顶板熔透角焊缝 | RJ-1 | 14(V)/24,32 | 0~18.146 | 18.146 | 2025.9.15 | 合格
DZMF21 | 板肋与顶板坡口焊缝 | 板肋与顶板坡口焊缝 | P-(1,1'~10,10') | 14(S4,K)/24,32 | (0~0.18)*20 | 3.6 | 2025.9.11 | 合格
DZMF22 | 顶板对接焊缝 | 顶板对接焊缝 | D-1 | 24+32(X) | 0~0.6 | 0.6 | 2025.9.13 | 合格
DZMF22 | 腹板与顶板熔透角焊缝 | 腹板与顶板熔透角焊缝 | RJ-1 | 14(V)/24,32 | 0~18.141 | 18.141 | 2025.9.15 | 合格
DZMF22 | 板肋与顶板坡口焊缝 | 板肋与顶板坡口焊缝 | P-(1,1'~20,20') | 14(S4,K)/24,32 | (0~0.18)*40 | 7.2 | 2025.9.11 | 合格
DZMF23 | 顶板对接焊缝 | 顶板对接焊缝 | D-1 | 24+32(X) | 0~0.6 | 0.6 | 2025.9.13 | 合格
DZMF23 | 腹板与顶板熔透角焊缝 | 腹板与顶板熔透角焊缝 | RJ-1 | 14(V)/24,32 | 0~18.136 | 18.136 | 2025.9.15 | 合格
DZMF23 | 板肋与顶板坡口焊缝 | 板肋与顶板坡口焊缝 | P-(1,1'~20,20') | 14(S4,K)/24,32 | (0~0.18)*40 | 7.2 | 2025.9.11 | 合格
DZMF24 | 顶板对接焊缝 | 顶板对接焊缝 | D-1 | 24+32(X) | 0~0.6 | 0.6 | 2025.9.13 | 合格
DZMF24 | 腹板与顶板熔透角焊缝 | 腹板与顶板熔透角焊缝 | RJ-1 | 14(V)/24,32 | 0~18.131 | 18.131 | 2025.9.15 | 合格
DZMF24 | 板肋与顶板坡口焊缝 | 板肋与顶板坡口焊缝 | P-(1,1'~10,10') | 14(S4,K)/24,32 | (0~0.18)*20 | 3.6 | 2025.9.11 | 合格
DZMF25 | 腹板与顶板熔透角焊缝 | 腹板与顶板熔透角焊缝 | RJ-1 | 14(V)/24 | 0~11.925 | 11.925 | 2025.9.15 | 合格
DZMF25 | 板肋与顶板坡口焊缝 | 板肋与顶板坡口焊缝 | P-(1,1'~6,6') | 14(S4,K)/24 | (0~0.18)*12 | 2.16 | 2025.9.11 | 合格
DZMF26 | 腹板与顶板熔透角焊缝 | 腹板与顶板熔透角焊缝 | RJ-1 | 14(V)/24 | 0~11.919 | 11.919 | 2025.9.15 | 合格
DZMF26 | 板肋与顶板坡口焊缝 | 板肋与顶板坡口焊缝 | P-(1,1'~12,12') | 14(S4,K)/24 | (0~0.18)*24 | 4.32 | 2025.9.11 | 合格
DZMF27 | 腹板与顶板熔透角焊缝 | 腹板与顶板熔透角焊缝 | RJ-1 | 14(V)/24 | 0~11.913 | 11.913 | 2025.9.15 | 合格
DZMF27 | 板肋与顶板坡口焊缝 | 板肋与顶板坡口焊缝 | P-(1,1'~12,12') | 14(S4,K)/24 | (0~0.18)*24 | 4.32 | 2025.9.11 | 合格
DZMF28 | 腹板与顶板熔透角焊缝 | 腹板与顶板熔透角焊缝 | RJ-1 | 14(V)/24 | 0~11.907 | 11.907 | 2025.9.15 | 合格
DZMF28 | 板肋与顶板坡口焊缝 | 板肋与顶板坡口焊缝 | P-(1,1'~6,6') | 14(S4,K)/24 | (0~0.18)*12 | 2.16 | 2025.9.11 | 合格
DZHG5a-1 | 隔板与顶板坡口焊缝 | 隔板与顶板坡口焊缝 | P-1,1' | 24(S8,K)/32 | （0~1.5）*2 | 3 | 2025.9.10 | 合格
DZHG5a-2 | 隔板与顶板坡口焊缝 | 隔板与顶板坡口焊缝 | P-1,1' | 24(S8,K)/32 | （0~1.5）*2 | 3 | 2025.9.10 | 合格
DZHG5a-3 | 隔板与顶板坡口焊缝 | 隔板与顶板坡口焊缝 | P-1,1' | 24(S8,K)/32 | （0~1.5）*2 | 3 | 2025.9.10 | 合格
DZHG5a-4 | 隔板与顶板坡口焊缝 | 隔板与顶板坡口焊缝 | P-1,1' | 24(S8,K)/32 | （0~1.5）*2 | 3 | 2025.9.10 | 合格
DZHG5a-1 | 加劲与隔板坡口焊缝 | 加劲与隔板坡口焊缝 | P-(2~3) | 20(S16,V)/24 | （0~1.015）*2 | 2.03 | 2025.9.15 | 合格
DZHG5a-2 | 加劲与隔板坡口焊缝 | 加劲与隔板坡口焊缝 | P-(2~3) | 20(S16,V)/24 | （0~1.015）*2 | 2.03 | 2025.9.15 | 合格
DZHG5a-3 | 加劲与隔板坡口焊缝 | 加劲与隔板坡口焊缝 | P-(2~3) | 20(S16,V)/24 | （0~1.015）*2 | 2.03 | 2025.9.15 | 合格
DZHG5a-4 | 加劲与隔板坡口焊缝 | 加劲与隔板坡口焊缝 | P-(2~3) | 20(S16,V)/24 | （0~1.015）*2 | 2.03 | 2025.9.15 | 合格
DZHG5b-1 | 隔板与顶板坡口焊缝 | 隔板与顶板坡口焊缝 | P-1,1' | 24(S8,K)/32 | （0~0.725）*2 | 1.45 | 2025.9.10 | 合格
DZHG5b-2 | 隔板与顶板坡口焊缝 | 隔板与顶板坡口焊缝 | P-1,1' | 24(S8,K)/32 | （0~0.725）*2 | 1.45 | 2025.9.10 | 合格
DZHG6c-1 | 加劲与隔板坡口焊缝 | 加劲与隔板坡口焊缝 | P-(1~2) | 20(S16,V)/24 | （0~1.015）*2 | 2.03 | 2025.9.15 | 合格
DZHG6c-2 | 加劲与隔板坡口焊缝 | 加劲与隔板坡口焊缝 | P-(1~2) | 20(S16,V)/24 | （0~1.015）*2 | 2.03 | 2025.9.15 | 合格
DZHG7a | 隔板与顶板坡口焊缝 | 隔板与顶板坡口焊缝 | P-1,1' | 20(S6,K)/24 | （0~1.5）*2 | 3 | 2025.9.10 | 合格
DZHG7a | 加劲与隔板坡口焊缝 | 加劲与隔板坡口焊缝 | P-(2~3) | 20(S16,V)/20 | （0~1.015）*2 | 2.03 | 2025.9.15 | 合格
DZHG7b | 隔板与顶板坡口焊缝 | 隔板与顶板坡口焊缝 | P-1,1' | 20(S6,K)/24 | （0~1.16）*2 | 2.32 | 2025.9.10 | 合格
DZHG7c | 隔板与顶板坡口焊缝 | 隔板与顶板坡口焊缝 | P-1,1' | 20(S6,K)/24 | （0~1.5）*2 | 3 | 2025.9.10 | 合格
DZHG7c | 加劲与隔板坡口焊缝 | 加劲与隔板坡口焊缝 | P-(2~3) | 20(S16,V)/20 | （0~1.015）*2 | 2.03 | 2025.9.15 | 合格
DZHG7d | 隔板与顶板坡口焊缝 | 隔板与顶板坡口焊缝 | P-1,1' | 20(S6,K)/24 | （0~1.5）*2 | 3 | 2025.9.10 | 合格
DZHG7d | 加劲与隔板坡口焊缝 | 加劲与隔板坡口焊缝 | P-(2~3) | 20(S16,V)/20 | （0~1.015）*2 | 2.03 | 2025.9.15 | 合格
DZHG7e | 隔板与顶板坡口焊缝 | 隔板与顶板坡口焊缝 | P-1,1' | 20(S6,K)/24 | （0~1.16）*2 | 2.32 | 2025.9.10 | 合格
DZHG7f | 隔板与顶板坡口焊缝 | 隔板与顶板坡口焊缝 | P-1,1' | 20(S6,K)/24 | （0~1.5）*2 | 3 | 2025.9.10 | 合格
DZHG7f | 加劲与隔板坡口焊缝 | 加劲与隔板坡口焊缝 | P-(2~3) | 20(S16,V)/20 | 0~1.015 | 2.03 | 2025.9.15 | 合格