## 超声总体信息
报告编号 | ZJC002-24-UT-087
工程名称 | 腾龙路智慧快速路二期工程（规划润园路-黄河西路）、机场路快速化改造收尾工程施工项目TLDD-SG6标段
委托单位 | 江苏省交通工程集团有限公司
材质 | Q345qD
坡口形式 | V型
检测时机 | 焊后24小时
焊接方式 | CO2气体保护焊
检测比例 | 100%
热处理状态 | TMCP
工件温度 | 19℃
表面状态 | 打磨光滑
仪器型号/编号 | 超声波探伤仪 SZ-C40
探头规格 | 5P10X12 70° 2.5P13X13 60°
耦合剂 | 化学浆糊
表面补偿 | 4dB
对比试块 | RB-2
标准试块 | CSK-IA
检测灵敏度 | Φ3×40
检验标准 | GB/T 11345-2023 检验等级 B
全熔透验收标准 | GB/T 29712-2023 验收等级 2
熔深验收标准 | Q/CR 9211-2015 验收等级 Ⅱ
母材检测结果 | 无影响横波检测缺陷

## 超声原始记录
构件名称 | 焊缝类型 | 焊缝名称 | 焊缝编号 | 板厚(mm) | 检测部位(m) | 检测总长度(m) | 检测日期 | 结论 | 缺陷编号 | 缺陷当量（dB） | H（mm） | L（mm） | X（mm） | Y（mm） | 返修长度(mm) | 复探日期
6-GA11 | 对接焊缝 | 顶板对接 | 6-GA11-T1 | 24+24 | 0~0.6 | 0.6 | 2024.10.10 | 合格
6-GA11 | 对接焊缝 | 顶板对接 | 6-GA11-T2 | 24+24 | 0~0.6 | 0.6 | 2024.10.10 | 合格
6-GA13 | 对接焊缝 | 顶板对接 | 6-GA13-T1 | 24+24 | 0~0.6 | 0.6 | 2024.10.10 | 合格
6-GA13 | 对接焊缝 | 顶板对接 | 6-GA13-T2 | 24+24 | 0~0.6 | 0.6 | 2024.10.10 | 合格
6-GA21 | 对接焊缝 | 顶板对接 | 6-GA21-T1 | 24+24 | 0~0.6 | 0.6 | 2024.10.10 | 合格
6-GA21 | 对接焊缝 | 顶板对接 | 6-GA21-T2 | 24+24 | 0~0.6 | 0.6 | 2024.10.10 | 合格
6-GA23 | 对接焊缝 | 顶板对接 | 6-GA23-T1 | 24+24 | 0~0.6 | 0.6 | 2024.10.10 | 合格
6-GA23 | 对接焊缝 | 顶板对接 | 6-GA23-T2 | 24+24 | 0~0.6 | 0.6 | 2024.10.10 | 合格
6-GA31 | 对接焊缝 | 顶板对接 | 6-GA31-T1 | 24+24 | 0~0.6 | 0.6 | 2024.10.11 | 不合格 | F1 | SL+3.3 | 17~19 | 80 | 0 | +2 | 130 | 2024.10.12
6-GA31 | 对接焊缝 | 顶板对接 | 6-GA31-T2 | 24+24 | 0~0.6 | 0.6 | 2024.10.11 | 合格
6-GA33 | 对接焊缝 | 顶板对接 | 6-GA33-T1 | 24+24 | 0~0.6 | 0.6 | 2024.10.11 | 合格
6-GA33 | 对接焊缝 | 顶板对接 | 6-GA33-T2 | 24+24 | 0~0.6 | 0.6 | 2024.10.11 | 合格
6-GA41 | 对接焊缝 | 顶板对接 | 6-GA41-T1 | 24+24 | 0~0.6 | 0.6 | 2024.10.11 | 合格
6-GA41 | 对接焊缝 | 顶板对接 | 6-GA41-T2 | 24+24 | 0~0.6 | 0.6 | 2024.10.11 | 合格
6-GA43 | 对接焊缝 | 顶板对接 | 6-GA43-T1 | 24+24 | 0~0.6 | 0.6 | 2024.10.11 | 合格
6-GA43 | 对接焊缝 | 顶板对接 | 6-GA43-T2 | 24+24 | 0~0.6 | 0.6 | 2024.10.11 | 合格
6-GA51 | 对接焊缝 | 顶板对接 | 6-GA51-T1 | 24+24 | 0~0.6 | 0.6 | 2024.10.12 | 合格
6-GA51 | 对接焊缝 | 顶板对接 | 6-GA51-T2 | 24+24 | 0~0.6 | 0.6 | 2024.10.12 | 合格
6-GA53 | 对接焊缝 | 顶板对接 | 6-GA53-T1 | 24+24 | 0~0.6 | 0.6 | 2024.10.12 | 合格
6-GA53 | 对接焊缝 | 顶板对接 | 6-GA53-T2 | 24+24 | 0~0.6 | 0.6 | 2024.10.12 | 合格
6-GA61 | 对接焊缝 | 顶板对接 | 6-GA61-T1 | 24+24 | 0~0.6 | 0.6 | 2024.10.12 | 合格
6-GA61 | 对接焊缝 | 顶板对接 | 6-GA61-T2 | 24+24 | 0~0.6 | 0.6 | 2024.10.12 | 合格
6-GA63 | 对接焊缝 | 顶板对接 | 6-GA63-T1 | 24+24 | 0~0.6 | 0.6 | 2024.10.12 | 合格
6-GA63 | 对接焊缝 | 顶板对接 | 6-GA63-T2 | 24+24 | 0~0.6 | 0.6 | 2024.10.12 | 合格
6-GA11 | 对接焊缝 | 底板对接 | 6-GA11-D1 | 20+20 | 0~2.26 | 2.26 | 2024.10.10 | 合格
6-GA11 | 对接焊缝 | 底板对接 | 6-GA11-D2 | 20+20 | 0~2.1 | 2.1 | 2024.10.10 | 合格
6-GA11 | 对接焊缝 | 底板对接 | 6-GA11-D3 | 20+20 | 0~2.1 | 2.1 | 2024.10.10 | 合格
6-GA11 | 对接焊缝 | 底板对接 | 6-GA11-D4 | 20+36 | 0~2.1 | 2.1 | 2024.10.10 | 合格
6-GA11 | 对接焊缝 | 底板对接 | 6-GA11-D5 | 36+36 | 0~2.1 | 2.1 | 2024.10.10 | 合格
6-GA11 | 对接焊缝 | 底板对接 | 6-GA11-D6 | 36+36 | 0~2.1 | 2.1 | 2024.10.10 | 合格
6-GA11 | 对接焊缝 | 底板对接 | 6-GA11-D7 | 36+36 | 0~2.1 | 2.1 | 2024.10.10 | 合格
6-GA12 | 对接焊缝 | 底板对接 | 6-GA12-D1 | 36+36 | 0~2.1 | 2.1 | 2024.10.10 | 合格
6-GA12 | 对接焊缝 | 底板对接 | 6-GA12-D2 | 36+36 | 0~2.1 | 2.1 | 2024.10.10 | 合格
6-GA12 | 对接焊缝 | 底板对接 | 6-GA12-D3 | 36+36 | 0~2.1 | 2.1 | 2024.10.10 | 合格
6-GA12 | 对接焊缝 | 底板对接 | 6-GA12-D4 | 36+36 | 0~2.1 | 2.1 | 2024.10.10 | 合格
6-GA13 | 对接焊缝 | 底板对接 | 6-GA13-D1 | 36+36 | 0~2.1 | 2.1 | 2024.10.10 | 合格
6-GA13 | 对接焊缝 | 底板对接 | 6-GA13-D2 | 20+36 | 0~2.1 | 2.1 | 2024.10.10 | 合格
6-GA13 | 对接焊缝 | 底板对接 | 6-GA13-D3 | 20+20 | 0~2.1 | 2.1 | 2024.10.10 | 合格
6-GA13 | 对接焊缝 | 底板对接 | 6-GA13-D4 | 20+20 | 0~2.1 | 2.1 | 2024.10.10 | 合格
6-GA13 | 对接焊缝 | 底板对接 | 6-GA13-D5 | 20+20 | 0~2.26 | 2.26 | 2024.10.10 | 合格
6-GA21 | 对接焊缝 | 底板对接 | 6-GA21-D1 | 20+20 | 0~2.26 | 2.26 | 2024.10.10 | 合格
6-GA21 | 对接焊缝 | 底板对接 | 6-GA21-D2 | 20+20 | 0~2.1 | 2.1 | 2024.10.10 | 不合格 | F1 | SL+2.6 | 12~13 | 160 | 1200 | +1 | 260 | 2024.10.11
6-GA21 | 对接焊缝 | 底板对接 | 6-GA21-D3 | 20+20 | 0~2.1 | 2.1 | 2024.10.10 | 合格
6-GA21 | 对接焊缝 | 底板对接 | 6-GA21-D4 | 20+36 | 0~2.1 | 2.1 | 2024.10.10 | 合格
6-GA21 | 对接焊缝 | 底板对接 | 6-GA21-D5 | 36+36 | 0~2.1 | 2.1 | 2024.10.10 | 合格
6-GA21 | 对接焊缝 | 底板对接 | 6-GA21-D6 | 36+36 | 0~2.1 | 2.1 | 2024.10.10 | 合格
6-GA21 | 对接焊缝 | 底板对接 | 6-GA21-D7 | 36+36 | 0~2.1 | 2.1 | 2024.10.10 | 合格
6-GA22 | 对接焊缝 | 底板对接 | 6-GA22-D1 | 36+36 | 0~2.1 | 2.1 | 2024.10.10 | 合格
6-GA22 | 对接焊缝 | 底板对接 | 6-GA22-D2 | 36+36 | 0~2.1 | 2.1 | 2024.10.10 | 合格
6-GA22 | 对接焊缝 | 底板对接 | 6-GA22-D3 | 36+36 | 0~2.1 | 2.1 | 2024.10.10 | 合格
6-GA22 | 对接焊缝 | 底板对接 | 6-GA22-D4 | 36+36 | 0~2.1 | 2.1 | 2024.10.10 | 合格
6-GA23 | 对接焊缝 | 底板对接 | 6-GA23-D1 | 36+36 | 0~2.1 | 2.1 | 2024.10.10 | 合格
6-GA23 | 对接焊缝 | 底板对接 | 6-GA23-D2 | 20+36 | 0~2.1 | 2.1 | 2024.10.10 | 合格
6-GA23 | 对接焊缝 | 底板对接 | 6-GA23-D3 | 20+20 | 0~2.1 | 2.1 | 2024.10.10 | 合格
6-GA23 | 对接焊缝 | 底板对接 | 6-GA23-D4 | 20+20 | 0~2.1 | 2.1 | 2024.10.10 | 合格
6-GA23 | 对接焊缝 | 底板对接 | 6-GA23-D5 | 20+20 | 0~2.26 | 2.26 | 2024.10.10 | 合格
6-GA31 | 对接焊缝 | 底板对接 | 6-GA31-D1 | 20+20 | 0~2.26 | 2.26 | 2024.10.11 | 合格
6-GA31 | 对接焊缝 | 底板对接 | 6-GA31-D2 | 20+20 | 0~2.1 | 2.1 | 2024.10.11 | 合格
6-GA31 | 对接焊缝 | 底板对接 | 6-GA31-D3 | 20+20 | 0~2.1 | 2.1 | 2024.10.11 | 合格
6-GA31 | 对接焊缝 | 底板对接 | 6-GA31-D4 | 20+36 | 0~2.1 | 2.1 | 2024.10.11 | 合格
6-GA31 | 对接焊缝 | 底板对接 | 6-GA31-D5 | 36+36 | 0~2.1 | 2.1 | 2024.10.11 | 合格
6-GA31 | 对接焊缝 | 底板对接 | 6-GA31-D6 | 36+36 | 0~2.1 | 2.1 | 2024.10.11 | 合格
6-GA31 | 对接焊缝 | 底板对接 | 6-GA31-D7 | 36+36 | 0~2.1 | 2.1 | 2024.10.11 | 合格
6-GA32 | 对接焊缝 | 底板对接 | 6-GA32-D1 | 36+36 | 0~2.1 | 2.1 | 2024.10.11 | 合格
6-GA32 | 对接焊缝 | 底板对接 | 6-GA32-D2 | 36+36 | 0~2.1 | 2.1 | 2024.10.11 | 合格
6-GA32 | 对接焊缝 | 底板对接 | 6-GA32-D3 | 36+36 | 0~2.1 | 2.1 | 2024.10.11 | 合格
6-GA32 | 对接焊缝 | 底板对接 | 6-GA32-D4 | 36+36 | 0~2.1 | 2.1 | 2024.10.11 | 合格
6-GA33 | 对接焊缝 | 底板对接 | 6-GA33-D1 | 36+36 | 0~2.1 | 2.1 | 2024.10.11 | 合格
6-GA33 | 对接焊缝 | 底板对接 | 6-GA33-D2 | 20+36 | 0~2.1 | 2.1 | 2024.10.11 | 合格
6-GA33 | 对接焊缝 | 底板对接 | 6-GA33-D3 | 20+20 | 0~2.1 | 2.1 | 2024.10.11 | 合格
6-GA33 | 对接焊缝 | 底板对接 | 6-GA33-D4 | 20+20 | 0~2.1 | 2.1 | 2024.10.11 | 合格
6-GA33 | 对接焊缝 | 底板对接 | 6-GA33-D5 | 20+20 | 0~2.26 | 2.26 | 2024.10.11 | 合格
6-GA41 | 对接焊缝 | 底板对接 | 6-GA41-D1 | 20+20 | 0~2.26 | 2.26 | 2024.10.11 | 合格
6-GA41 | 对接焊缝 | 底板对接 | 6-GA41-D2 | 20+20 | 0~2.1 | 2.1 | 2024.10.11 | 不合格 | F1 | SL+2.7 | 12~13 | 180 | 700 | -1 | 260 | 2024.10.12
6-GA41 | 对接焊缝 | 底板对接 | 6-GA41-D3 | 20+20 | 0~2.1 | 2.1 | 2024.10.11 | 合格
6-GA41 | 对接焊缝 | 底板对接 | 6-GA41-D4 | 20+36 | 0~2.1 | 2.1 | 2024.10.11 | 合格
6-GA41 | 对接焊缝 | 底板对接 | 6-GA41-D5 | 36+36 | 0~2.1 | 2.1 | 2024.10.11 | 合格
6-GA41 | 对接焊缝 | 底板对接 | 6-GA41-D6 | 36+36 | 0~2.1 | 2.1 | 2024.10.11 | 合格
6-GA41 | 对接焊缝 | 底板对接 | 6-GA41-D7 | 36+36 | 0~2.1 | 2.1 | 2024.10.11 | 合格
6-GA42 | 对接焊缝 | 底板对接 | 6-GA42-D1 | 36+36 | 0~2.1 | 2.1 | 2024.10.11 | 合格
6-GA42 | 对接焊缝 | 底板对接 | 6-GA42-D2 | 36+36 | 0~2.1 | 2.1 | 2024.10.11 | 合格
6-GA42 | 对接焊缝 | 底板对接 | 6-GA42-D3 | 36+36 | 0~2.1 | 2.1 | 2024.10.11 | 合格
6-GA42 | 对接焊缝 | 底板对接 | 6-GA42-D4 | 36+36 | 0~2.1 | 2.1 | 2024.10.11 | 合格
6-GA43 | 对接焊缝 | 底板对接 | 6-GA43-D1 | 36+36 | 0~2.1 | 2.1 | 2024.10.11 | 合格
6-GA43 | 对接焊缝 | 底板对接 | 6-GA43-D2 | 20+36 | 0~2.1 | 2.1 | 2024.10.11 | 合格
6-GA43 | 对接焊缝 | 底板对接 | 6-GA43-D3 | 20+20 | 0~2.1 | 2.1 | 2024.10.11 | 合格
6-GA43 | 对接焊缝 | 底板对接 | 6-GA43-D4 | 20+20 | 0~2.1 | 2.1 | 2024.10.11 | 合格
6-GA43 | 对接焊缝 | 底板对接 | 6-GA43-D5 | 20+20 | 0~2.26 | 2.26 | 2024.10.11 | 合格
6-GA51 | 对接焊缝 | 底板对接 | 6-GA51-D1 | 20+20 | 0~2.26 | 2.26 | 2024.10.12 | 合格
6-GA51 | 对接焊缝 | 底板对接 | 6-GA51-D2 | 20+20 | 0~2.1 | 2.1 | 2024.10.12 | 合格
6-GA51 | 对接焊缝 | 底板对接 | 6-GA51-D3 | 20+20 | 0~2.1 | 2.1 | 2024.10.12 | 合格
6-GA51 | 对接焊缝 | 底板对接 | 6-GA51-D4 | 20+36 | 0~2.1 | 2.1 | 2024.10.12 | 合格
6-GA51 | 对接焊缝 | 底板对接 | 6-GA51-D5 | 36+36 | 0~2.1 | 2.1 | 2024.10.12 | 合格
6-GA51 | 对接焊缝 | 底板对接 | 6-GA51-D6 | 36+36 | 0~2.1 | 2.1 | 2024.10.12 | 合格
6-GA51 | 对接焊缝 | 底板对接 | 6-GA51-D7 | 36+36 | 0~2.1 | 2.1 | 2024.10.12 | 合格
6-GA52 | 对接焊缝 | 底板对接 | 6-GA52-D1 | 36+36 | 0~2.1 | 2.1 | 2024.10.12 | 合格
6-GA52 | 对接焊缝 | 底板对接 | 6-GA52-D2 | 36+36 | 0~2.1 | 2.1 | 2024.10.12 | 合格
6-GA52 | 对接焊缝 | 底板对接 | 6-GA52-D3 | 36+36 | 0~2.1 | 2.1 | 2024.10.12 | 合格
6-GA52 | 对接焊缝 | 底板对接 | 6-GA52-D4 | 36+36 | 0~2.1 | 2.1 | 2024.10.12 | 合格
6-GA53 | 对接焊缝 | 底板对接 | 6-GA53-D1 | 36+36 | 0~2.1 | 2.1 | 2024.10.12 | 合格
6-GA53 | 对接焊缝 | 底板对接 | 6-GA53-D2 | 20+36 | 0~2.1 | 2.1 | 2024.10.12 | 合格
6-GA53 | 对接焊缝 | 底板对接 | 6-GA53-D3 | 20+20 | 0~2.1 | 2.1 | 2024.10.12 | 合格
6-GA53 | 对接焊缝 | 底板对接 | 6-GA53-D4 | 20+20 | 0~2.1 | 2.1 | 2024.10.12 | 合格
6-GA53 | 对接焊缝 | 底板对接 | 6-GA53-D5 | 20+20 | 0~2.26 | 2.26 | 2024.10.12 | 合格
6-GA61 | 对接焊缝 | 底板对接 | 6-GA61-D1 | 20+20 | 0~2.26 | 2.26 | 2024.10.12 | 合格
6-GA61 | 对接焊缝 | 底板对接 | 6-GA61-D2 | 20+20 | 0~2.1 | 2.1 | 2024.10.12 | 合格
6-GA61 | 对接焊缝 | 底板对接 | 6-GA61-D3 | 20+20 | 0~2.1 | 2.1 | 2024.10.12 | 不合格 | F1 | SL+3.8 | 12~13 | 210 | 1100 | -1 | 310 | 2024.10.13
6-GA61 | 对接焊缝 | 底板对接 | 6-GA61-D4 | 20+36 | 0~2.1 | 2.1 | 2024.10.12 | 合格
6-GA61 | 对接焊缝 | 底板对接 | 6-GA61-D5 | 36+36 | 0~2.1 | 2.1 | 2024.10.12 | 合格
6-GA61 | 对接焊缝 | 底板对接 | 6-GA61-D6 | 36+36 | 0~2.1 | 2.1 | 2024.10.12 | 合格
6-GA61 | 对接焊缝 | 底板对接 | 6-GA61-D7 | 36+36 | 0~2.1 | 2.1 | 2024.10.12 | 合格
6-GA62 | 对接焊缝 | 底板对接 | 6-GA62-D1 | 36+36 | 0~2.1 | 2.1 | 2024.10.12 | 合格
6-GA62 | 对接焊缝 | 底板对接 | 6-GA62-D2 | 36+36 | 0~2.1 | 2.1 | 2024.10.12 | 合格
6-GA62 | 对接焊缝 | 底板对接 | 6-GA62-D3 | 36+36 | 0~2.1 | 2.1 | 2024.10.12 | 合格
6-GA62 | 对接焊缝 | 底板对接 | 6-GA62-D4 | 36+36 | 0~2.1 | 2.1 | 2024.10.12 | 不合格 | F1 | SL+2.6 | 23~26 | 280 | 500 | -2 | 380 | 2024.10.13
6-GA63 | 对接焊缝 | 底板对接 | 6-GA63-D1 | 36+36 | 0~2.1 | 2.1 | 2024.10.12 | 合格
6-GA63 | 对接焊缝 | 底板对接 | 6-GA63-D2 | 20+36 | 0~2.1 | 2.1 | 2024.10.12 | 合格
6-GA63 | 对接焊缝 | 底板对接 | 6-GA63-D3 | 20+20 | 0~2.1 | 2.1 | 2024.10.12 | 合格
6-GA63 | 对接焊缝 | 底板对接 | 6-GA63-D4 | 20+20 | 0~2.1 | 2.1 | 2024.10.12 | 合格
6-GA63 | 对接焊缝 | 底板对接 | 6-GA63-D5 | 20+20 | 0~2.26 | 2.26 | 2024.10.12 | 合格
6-GA11 | 对接焊缝 | 腹板对接 | 6-GA11-F1 | 20+20 | 0~1.68 | 1.68 | 2024.10.10 | 合格
6-GA11 | 对接焊缝 | 腹板对接 | 6-GA11-F2 | 20+20 | 0~2.35 | 2.35 | 2024.10.10 | 合格
6-GA11 | 对接焊缝 | 腹板对接 | 6-GA11-F3 | 16+20 | 0~2.45 | 2.45 | 2024.10.10 | 合格
6-GA11 | 对接焊缝 | 腹板对接 | 6-GA11-F4 | 16+16 | 0~2.45 | 2.45 | 2024.10.10 | 合格
6-GA11 | 对接焊缝 | 腹板对接 | 6-GA11-F5 | 20+20 | 0~1.68 | 1.68 | 2024.10.10 | 合格
6-GA11 | 对接焊缝 | 腹板对接 | 6-GA11-F6 | 20+20 | 0~2.35 | 2.35 | 2024.10.10 | 合格
6-GA11 | 对接焊缝 | 腹板对接 | 6-GA11-F7 | 16+20 | 0~2.45 | 2.45 | 2024.10.10 | 合格
6-GA11 | 对接焊缝 | 腹板对接 | 6-GA11-F8 | 16+16 | 0~2.45 | 2.45 | 2024.10.10 | 合格
6-GA13 | 对接焊缝 | 腹板对接 | 6-GA13-F1 | 16+20 | 0~2.45 | 2.45 | 2024.10.10 | 合格
6-GA13 | 对接焊缝 | 腹板对接 | 6-GA13-F2 | 20+20 | 0~2.35 | 2.35 | 2024.10.10 | 合格
6-GA13 | 对接焊缝 | 腹板对接 | 6-GA13-F3 | 20+20 | 0~1.68 | 1.68 | 2024.10.10 | 合格
6-GA13 | 对接焊缝 | 腹板对接 | 6-GA13-F4 | 16+20 | 0~2.45 | 2.45 | 2024.10.10 | 合格
6-GA13 | 对接焊缝 | 腹板对接 | 6-GA13-F5 | 20+20 | 0~2.35 | 2.35 | 2024.10.10 | 合格
6-GA13 | 对接焊缝 | 腹板对接 | 6-GA13-F6 | 20+20 | 0~1.68 | 1.68 | 2024.10.10 | 合格
6-GA21 | 对接焊缝 | 腹板对接 | 6-GA21-F1 | 20+20 | 0~1.68 | 1.68 | 2024.10.10 | 合格
6-GA21 | 对接焊缝 | 腹板对接 | 6-GA21-F2 | 20+20 | 0~2.35 | 2.35 | 2024.10.10 | 合格
6-GA21 | 对接焊缝 | 腹板对接 | 6-GA21-F3 | 16+20 | 0~2.45 | 2.45 | 2024.10.10 | 合格
6-GA21 | 对接焊缝 | 腹板对接 | 6-GA21-F4 | 16+16 | 0~2.45 | 2.45 | 2024.10.10 | 合格
6-GA21 | 对接焊缝 | 腹板对接 | 6-GA21-F5 | 20+20 | 0~1.68 | 1.68 | 2024.10.10 | 合格
6-GA21 | 对接焊缝 | 腹板对接 | 6-GA21-F6 | 20+20 | 0~2.35 | 2.35 | 2024.10.10 | 合格
6-GA21 | 对接焊缝 | 腹板对接 | 6-GA21-F7 | 16+20 | 0~2.45 | 2.45 | 2024.10.10 | 合格
6-GA21 | 对接焊缝 | 腹板对接 | 6-GA21-F8 | 16+16 | 0~2.45 | 2.45 | 2024.10.10 | 合格
6-GA23 | 对接焊缝 | 腹板对接 | 6-GA23-F1 | 16+20 | 0~2.45 | 2.45 | 2024.10.10 | 合格
6-GA23 | 对接焊缝 | 腹板对接 | 6-GA23-F2 | 20+20 | 0~2.35 | 2.35 | 2024.10.10 | 合格
6-GA23 | 对接焊缝 | 腹板对接 | 6-GA23-F3 | 20+20 | 0~1.68 | 1.68 | 2024.10.10 | 合格
6-GA23 | 对接焊缝 | 腹板对接 | 6-GA23-F4 | 16+20 | 0~2.45 | 2.45 | 2024.10.10 | 合格
6-GA23 | 对接焊缝 | 腹板对接 | 6-GA23-F5 | 20+20 | 0~2.35 | 2.35 | 2024.10.10 | 合格
6-GA23 | 对接焊缝 | 腹板对接 | 6-GA23-F6 | 20+20 | 0~1.68 | 1.68 | 2024.10.10 | 合格
6-GA31 | 对接焊缝 | 腹板对接 | 6-GA31-F1 | 20+20 | 0~1.68 | 1.68 | 2024.10.11 | 合格
6-GA31 | 对接焊缝 | 腹板对接 | 6-GA31-F2 | 20+20 | 0~2.35 | 2.35 | 2024.10.11 | 合格
6-GA31 | 对接焊缝 | 腹板对接 | 6-GA31-F3 | 16+20 | 0~2.45 | 2.45 | 2024.10.11 | 合格
6-GA31 | 对接焊缝 | 腹板对接 | 6-GA31-F4 | 16+16 | 0~2.45 | 2.45 | 2024.10.11 | 合格
6-GA31 | 对接焊缝 | 腹板对接 | 6-GA31-F5 | 20+20 | 0~1.68 | 1.68 | 2024.10.11 | 合格
6-GA31 | 对接焊缝 | 腹板对接 | 6-GA31-F6 | 20+20 | 0~2.35 | 2.35 | 2024.10.11 | 合格
6-GA31 | 对接焊缝 | 腹板对接 | 6-GA31-F7 | 16+20 | 0~2.45 | 2.45 | 2024.10.11 | 合格
6-GA31 | 对接焊缝 | 腹板对接 | 6-GA31-F8 | 16+16 | 0~2.45 | 2.45 | 2024.10.11 | 合格
6-GA33 | 对接焊缝 | 腹板对接 | 6-GA33-F1 | 16+20 | 0~2.45 | 2.45 | 2024.10.11 | 合格
6-GA33 | 对接焊缝 | 腹板对接 | 6-GA33-F2 | 20+20 | 0~2.35 | 2.35 | 2024.10.11 | 合格
6-GA33 | 对接焊缝 | 腹板对接 | 6-GA33-F3 | 20+20 | 0~1.68 | 1.68 | 2024.10.11 | 合格
6-GA33 | 对接焊缝 | 腹板对接 | 6-GA33-F4 | 16+20 | 0~2.45 | 2.45 | 2024.10.11 | 合格
6-GA33 | 对接焊缝 | 腹板对接 | 6-GA33-F5 | 20+20 | 0~2.35 | 2.35 | 2024.10.11 | 合格
6-GA33 | 对接焊缝 | 腹板对接 | 6-GA33-F6 | 20+20 | 0~1.68 | 1.68 | 2024.10.11 | 合格
6-GA41 | 对接焊缝 | 腹板对接 | 6-GA41-F1 | 20+20 | 0~1.68 | 1.68 | 2024.10.11 | 合格
6-GA41 | 对接焊缝 | 腹板对接 | 6-GA41-F2 | 20+20 | 0~2.35 | 2.35 | 2024.10.11 | 合格
6-GA41 | 对接焊缝 | 腹板对接 | 6-GA41-F3 | 16+20 | 0~2.45 | 2.45 | 2024.10.11 | 合格
6-GA41 | 对接焊缝 | 腹板对接 | 6-GA41-F4 | 16+16 | 0~2.45 | 2.45 | 2024.10.11 | 合格
6-GA41 | 对接焊缝 | 腹板对接 | 6-GA41-F5 | 20+20 | 0~1.68 | 1.68 | 2024.10.11 | 合格
6-GA41 | 对接焊缝 | 腹板对接 | 6-GA41-F6 | 20+20 | 0~2.35 | 2.35 | 2024.10.11 | 合格
6-GA41 | 对接焊缝 | 腹板对接 | 6-GA41-F7 | 16+20 | 0~2.45 | 2.45 | 2024.10.11 | 合格
6-GA41 | 对接焊缝 | 腹板对接 | 6-GA41-F8 | 16+16 | 0~2.45 | 2.45 | 2024.10.11 | 不合格 | F1 | SL+2.6 | 5~8 | 110 | 0 | +1 | 160 | 2024.10.12
6-GA43 | 对接焊缝 | 腹板对接 | 6-GA43-F1 | 16+20 | 0~2.45 | 2.45 | 2024.10.11 | 合格
6-GA43 | 对接焊缝 | 腹板对接 | 6-GA43-F2 | 20+20 | 0~2.35 | 2.35 | 2024.10.11 | 合格
6-GA43 | 对接焊缝 | 腹板对接 | 6-GA43-F3 | 20+20 | 0~1.68 | 1.68 | 2024.10.11 | 合格
6-GA43 | 对接焊缝 | 腹板对接 | 6-GA43-F4 | 16+20 | 0~2.45 | 2.45 | 2024.10.11 | 合格
6-GA43 | 对接焊缝 | 腹板对接 | 6-GA43-F5 | 20+20 | 0~2.35 | 2.35 | 2024.10.11 | 合格
6-GA43 | 对接焊缝 | 腹板对接 | 6-GA43-F6 | 20+20 | 0~1.68 | 1.68 | 2024.10.11 | 合格
6-GA51 | 对接焊缝 | 腹板对接 | 6-GA51-F1 | 20+20 | 0~1.68 | 1.68 | 2024.10.12 | 合格
6-GA51 | 对接焊缝 | 腹板对接 | 6-GA51-F2 | 20+20 | 0~2.35 | 2.35 | 2024.10.12 | 合格
6-GA51 | 对接焊缝 | 腹板对接 | 6-GA51-F3 | 16+20 | 0~2.45 | 2.45 | 2024.10.12 | 合格
6-GA51 | 对接焊缝 | 腹板对接 | 6-GA51-F4 | 16+16 | 0~2.45 | 2.45 | 2024.10.12 | 合格
6-GA51 | 对接焊缝 | 腹板对接 | 6-GA51-F5 | 20+20 | 0~1.68 | 1.68 | 2024.10.12 | 合格
6-GA51 | 对接焊缝 | 腹板对接 | 6-GA51-F6 | 20+20 | 0~2.35 | 2.35 | 2024.10.12 | 合格
6-GA51 | 对接焊缝 | 腹板对接 | 6-GA51-F7 | 16+20 | 0~2.45 | 2.45 | 2024.10.12 | 合格
6-GA51 | 对接焊缝 | 腹板对接 | 6-GA51-F8 | 16+16 | 0~2.45 | 2.45 | 2024.10.12 | 合格
6-GA53 | 对接焊缝 | 腹板对接 | 6-GA53-F1 | 16+20 | 0~2.45 | 2.45 | 2024.10.12 | 合格
6-GA53 | 对接焊缝 | 腹板对接 | 6-GA53-F2 | 20+20 | 0~2.35 | 2.35 | 2024.10.12 | 合格
6-GA53 | 对接焊缝 | 腹板对接 | 6-GA53-F3 | 20+20 | 0~1.68 | 1.68 | 2024.10.12 | 合格
6-GA53 | 对接焊缝 | 腹板对接 | 6-GA53-F4 | 16+20 | 0~2.45 | 2.45 | 2024.10.12 | 合格
6-GA53 | 对接焊缝 | 腹板对接 | 6-GA53-F5 | 20+20 | 0~2.35 | 2.35 | 2024.10.12 | 合格
6-GA53 | 对接焊缝 | 腹板对接 | 6-GA53-F6 | 20+20 | 0~1.68 | 1.68 | 2024.10.12 | 合格
6-GA61 | 对接焊缝 | 腹板对接 | 6-GA61-F1 | 20+20 | 0~1.68 | 1.68 | 2024.10.12 | 合格
6-GA61 | 对接焊缝 | 腹板对接 | 6-GA61-F2 | 20+20 | 0~2.35 | 2.35 | 2024.10.12 | 合格
6-GA61 | 对接焊缝 | 腹板对接 | 6-GA61-F3 | 16+20 | 0~2.45 | 2.45 | 2024.10.12 | 合格
6-GA61 | 对接焊缝 | 腹板对接 | 6-GA61-F4 | 16+16 | 0~2.45 | 2.45 | 2024.10.12 | 合格
6-GA61 | 对接焊缝 | 腹板对接 | 6-GA61-F5 | 20+20 | 0~1.68 | 1.68 | 2024.10.12 | 合格
6-GA61 | 对接焊缝 | 腹板对接 | 6-GA61-F6 | 20+20 | 0~2.35 | 2.35 | 2024.10.12 | 合格
6-GA61 | 对接焊缝 | 腹板对接 | 6-GA61-F7 | 16+20 | 0~2.45 | 2.45 | 2024.10.12 | 合格
6-GA61 | 对接焊缝 | 腹板对接 | 6-GA61-F8 | 16+16 | 0~2.45 | 2.45 | 2024.10.12 | 合格
6-GA63 | 对接焊缝 | 腹板对接 | 6-GA63-F1 | 16+20 | 0~2.45 | 2.45 | 2024.10.12 | 合格
6-GA63 | 对接焊缝 | 腹板对接 | 6-GA63-F2 | 20+20 | 0~2.35 | 2.35 | 2024.10.12 | 合格
6-GA63 | 对接焊缝 | 腹板对接 | 6-GA63-F3 | 20+20 | 0~1.68 | 1.68 | 2024.10.12 | 合格
6-GA63 | 对接焊缝 | 腹板对接 | 6-GA63-F4 | 16+20 | 0~2.45 | 2.45 | 2024.10.12 | 合格
6-GA63 | 对接焊缝 | 腹板对接 | 6-GA63-F5 | 20+20 | 0~2.35 | 2.35 | 2024.10.12 | 合格
6-GA63 | 对接焊缝 | 腹板对接 | 6-GA63-F6 | 20+20 | 0~1.68 | 1.68 | 2024.10.12 | 合格
6-GA11 | 对接焊缝 | 隔板上翼缘与顶板对接 | 6-GA11-W5 | 20+24 | 0~1.18 | 1.18 | 2024.10.10 | 合格
6-GA11 | 对接焊缝 | 隔板上翼缘与顶板对接 | 6-GA11-W6 | 20+24 | 0~1.18 | 1.18 | 2024.10.10 | 合格
6-GA11 | 对接焊缝 | 牛腿下翼板与底板对接 | 6-GA11-W20 | 16+20 | 0~0.5 | 0.5 | 2024.10.10 | 不合格 | F1 | SL+2.2 | 9~11 | 100 | 0 | +1 | 150 | 2024.10.11
6-GA11 | 对接焊缝 | 隔板上翼缘与顶板对接 | 6-GA11-W21 | 16+24 | 0~0.5 | 0.5 | 2024.10.10 | 合格
6-GA11 | 对接焊缝 | 隔板上翼缘与顶板对接 | 6-GA11-W22 | 16+24 | 0~0.5 | 0.5 | 2024.10.10 | 合格
6-GA11 | 对接焊缝 | 牛腿下翼板与底板对接 | 6-GA11-W23 | 16+20 | 0~0.5 | 0.5 | 2024.10.10 | 合格
6-GA11 | 对接焊缝 | 隔板上翼缘与顶板对接 | 6-GA11-W24 | 16+24 | 0~0.5 | 0.5 | 2024.10.10 | 合格
6-GA11 | 对接焊缝 | 隔板上翼缘与顶板对接 | 6-GA11-W25 | 16+24 | 0~0.5 | 0.5 | 2024.10.10 | 合格
6-GA11 | 对接焊缝 | 牛腿下翼板与底板对接 | 6-GA11-W26 | 16+36 | 0~0.5 | 0.5 | 2024.10.10 | 合格
6-GA11 | 对接焊缝 | 隔板上翼缘与顶板对接 | 6-GA11-W27 | 16+24 | 0~0.5 | 0.5 | 2024.10.10 | 合格
6-GA11 | 对接焊缝 | 隔板上翼缘与顶板对接 | 6-GA11-W28 | 16+24 | 0~0.5 | 0.5 | 2024.10.10 | 合格
6-GA11 | 对接焊缝 | 牛腿下翼板与底板对接 | 6-GA11-W29 | 16+36 | 0~0.5 | 0.5 | 2024.10.10 | 合格
6-GA11 | 对接焊缝 | 隔板上翼缘与顶板对接 | 6-GA11-W34 | 16+24 | 0~0.5 | 0.5 | 2024.10.10 | 合格
6-GA11 | 对接焊缝 | 隔板上翼缘与顶板对接 | 6-GA11-W35 | 16+24 | 0~0.5 | 0.5 | 2024.10.10 | 合格
6-GA12 | 对接焊缝 | 隔板上翼缘与顶板对接 | 6-GA12-W5 | 16+24 | 0~0.5 | 0.5 | 2024.10.10 | 合格
6-GA12 | 对接焊缝 | 隔板上翼缘与顶板对接 | 6-GA12-W6 | 16+24 | 0~0.5 | 0.5 | 2024.10.10 | 合格
6-GA12 | 对接焊缝 | 牛腿下翼板与底板对接 | 6-GA12-W7 | 16+36 | 0~0.5 | 0.5 | 2024.10.10 | 合格
6-GA12 | 对接焊缝 | 隔板上翼缘与顶板对接 | 6-GA12-W12 | 16+24 | 0~0.5 | 0.5 | 2024.10.10 | 合格
6-GA12 | 对接焊缝 | 隔板上翼缘与顶板对接 | 6-GA12-W13 | 16+24 | 0~0.5 | 0.5 | 2024.10.10 | 合格
6-GA12 | 对接焊缝 | 牛腿下翼板与底板对接 | 6-GA12-W14 | 16+36 | 0~0.5 | 0.5 | 2024.10.10 | 合格
6-GA12 | 对接焊缝 | 隔板上翼缘与顶板对接 | 6-GA12-W15 | 16+24 | 0~0.5 | 0.5 | 2024.10.10 | 合格
6-GA12 | 对接焊缝 | 隔板上翼缘与顶板对接 | 6-GA12-W16 | 16+24 | 0~0.5 | 0.5 | 2024.10.10 | 合格
6-GA12 | 对接焊缝 | 牛腿下翼板与底板对接 | 6-GA12-W17 | 16+36 | 0~0.5 | 0.5 | 2024.10.10 | 合格
6-GA12 | 对接焊缝 | 隔板上翼缘与顶板对接 | 6-GA12-W22 | 16+24 | 0~0.5 | 0.5 | 2024.10.10 | 合格
6-GA12 | 对接焊缝 | 隔板上翼缘与顶板对接 | 6-GA12-W23 | 16+24 | 0~0.5 | 0.5 | 2024.10.10 | 合格
6-GA12 | 对接焊缝 | 隔板上翼缘与顶板对接 | 6-GA12-W24 | 16+24 | 0~0.5 | 0.5 | 2024.10.10 | 合格
6-GA12 | 对接焊缝 | 隔板上翼缘与顶板对接 | 6-GA12-W25 | 16+24 | 0~0.5 | 0.5 | 2024.10.10 | 合格
6-GA13 | 对接焊缝 | 隔板上翼缘与顶板对接 | 6-GA13-W5 | 20+24 | 0~1.18 | 1.18 | 2024.10.10 | 合格
6-GA13 | 对接焊缝 | 隔板上翼缘与顶板对接 | 6-GA13-W6 | 20+24 | 0~1.18 | 1.18 | 2024.10.10 | 合格
6-GA13 | 对接焊缝 | 隔板上翼缘与顶板对接 | 6-GA13-W11 | 16+24 | 0~0.5 | 0.5 | 2024.10.10 | 合格
6-GA13 | 对接焊缝 | 隔板上翼缘与顶板对接 | 6-GA13-W12 | 16+24 | 0~0.5 | 0.5 | 2024.10.10 | 合格
6-GA13 | 对接焊缝 | 牛腿下翼板与底板对接 | 6-GA13-W13 | 16+36 | 0~0.5 | 0.5 | 2024.10.10 | 合格
6-GA13 | 对接焊缝 | 隔板上翼缘与顶板对接 | 6-GA13-W14 | 16+24 | 0~0.5 | 0.5 | 2024.10.10 | 合格
6-GA13 | 对接焊缝 | 隔板上翼缘与顶板对接 | 6-GA13-W15 | 16+24 | 0~0.5 | 0.5 | 2024.10.10 | 合格
6-GA13 | 对接焊缝 | 牛腿下翼板与底板对接 | 6-GA13-W16 | 16+20 | 0~0.5 | 0.5 | 2024.10.10 | 合格
6-GA13 | 对接焊缝 | 牛腿下翼板与底板对接 | 6-GA13-W30 | 16+20 | 0~0.5 | 0.5 | 2024.10.10 | 合格
6-GA13 | 对接焊缝 | 隔板上翼缘与顶板对接 | 6-GA13-W31 | 16+24 | 0~0.5 | 0.5 | 2024.10.10 | 合格
6-GA13 | 对接焊缝 | 隔板上翼缘与顶板对接 | 6-GA13-W32 | 16+24 | 0~0.5 | 0.5 | 2024.10.10 | 合格
6-GA21 | 对接焊缝 | 隔板上翼缘与顶板对接 | 6-GA21-W5 | 20+24 | 0~1.18 | 1.18 | 2024.10.10 | 合格
6-GA21 | 对接焊缝 | 隔板上翼缘与顶板对接 | 6-GA21-W6 | 20+24 | 0~1.18 | 1.18 | 2024.10.10 | 合格
6-GA21 | 对接焊缝 | 牛腿下翼板与底板对接 | 6-GA21-W8 | 16+20 | 0~0.5 | 0.5 | 2024.10.10 | 合格
6-GA21 | 对接焊缝 | 牛腿下翼板与底板对接 | 6-GA21-W21 | 16+20 | 0~0.5 | 0.5 | 2024.10.10 | 合格
6-GA21 | 对接焊缝 | 隔板上翼缘与顶板对接 | 6-GA21-W22 | 16+24 | 0~0.5 | 0.5 | 2024.10.10 | 合格
6-GA21 | 对接焊缝 | 隔板上翼缘与顶板对接 | 6-GA21-W23 | 16+24 | 0~0.5 | 0.5 | 2024.10.10 | 合格
6-GA21 | 对接焊缝 | 牛腿下翼板与底板对接 | 6-GA21-W24 | 16+20 | 0~0.5 | 0.5 | 2024.10.10 | 合格
6-GA21 | 对接焊缝 | 牛腿下翼板与底板对接 | 6-GA21-W25 | 16+20 | 0~0.5 | 0.5 | 2024.10.10 | 合格
6-GA21 | 对接焊缝 | 隔板上翼缘与顶板对接 | 6-GA21-W26 | 16+24 | 0~0.5 | 0.5 | 2024.10.10 | 合格
6-GA21 | 对接焊缝 | 隔板上翼缘与顶板对接 | 6-GA21-W27 | 16+24 | 0~0.5 | 0.5 | 2024.10.10 | 合格
6-GA21 | 对接焊缝 | 牛腿下翼板与底板对接 | 6-GA21-W28 | 16+36 | 0~0.5 | 0.5 | 2024.10.10 | 合格
6-GA21 | 对接焊缝 | 牛腿下翼板与底板对接 | 6-GA21-W29 | 16+36 | 0~0.5 | 0.5 | 2024.10.10 | 合格
6-GA21 | 对接焊缝 | 隔板上翼缘与顶板对接 | 6-GA21-W30 | 16+24 | 0~0.5 | 0.5 | 2024.10.10 | 合格
6-GA21 | 对接焊缝 | 隔板上翼缘与顶板对接 | 6-GA21-W31 | 16+24 | 0~0.5 | 0.5 | 2024.10.10 | 合格
6-GA21 | 对接焊缝 | 牛腿下翼板与底板对接 | 6-GA21-W32 | 16+36 | 0~0.5 | 0.5 | 2024.10.10 | 合格
6-GA21 | 对接焊缝 | 牛腿下翼板与底板对接 | 6-GA21-W33 | 16+36 | 0~0.5 | 0.5 | 2024.10.10 | 合格
6-GA21 | 对接焊缝 | 隔板上翼缘与顶板对接 | 6-GA21-W38 | 16+24 | 0~0.5 | 0.5 | 2024.10.10 | 合格
6-GA21 | 对接焊缝 | 隔板上翼缘与顶板对接 | 6-GA21-W39 | 16+24 | 0~0.5 | 0.5 | 2024.10.10 | 合格
6-GA22 | 对接焊缝 | 隔板上翼缘与顶板对接 | 6-GA22-W5 | 16+24 | 0~0.5 | 0.5 | 2024.10.10 | 合格
6-GA22 | 对接焊缝 | 隔板上翼缘与顶板对接 | 6-GA22-W6 | 16+24 | 0~0.5 | 0.5 | 2024.10.10 | 合格
6-GA22 | 对接焊缝 | 牛腿下翼板与底板对接 | 6-GA22-W7 | 16+36 | 0~0.5 | 0.5 | 2024.10.10 | 合格
6-GA22 | 对接焊缝 | 牛腿下翼板与底板对接 | 6-GA22-W8 | 16+36 | 0~0.5 | 0.5 | 2024.10.10 | 合格
6-GA22 | 对接焊缝 | 隔板上翼缘与顶板对接 | 6-GA22-W13 | 16+24 | 0~0.5 | 0.5 | 2024.10.10 | 合格
6-GA22 | 对接焊缝 | 隔板上翼缘与顶板对接 | 6-GA22-W14 | 16+24 | 0~0.5 | 0.5 | 2024.10.10 | 合格
6-GA22 | 对接焊缝 | 牛腿下翼板与底板对接 | 6-GA22-W15 | 16+36 | 0~0.5 | 0.5 | 2024.10.10 | 合格
6-GA22 | 对接焊缝 | 牛腿下翼板与底板对接 | 6-GA22-W16 | 16+36 | 0~0.5 | 0.5 | 2024.10.10 | 合格
6-GA22 | 对接焊缝 | 隔板上翼缘与顶板对接 | 6-GA22-W17 | 16+24 | 0~0.5 | 0.5 | 2024.10.10 | 合格
6-GA22 | 对接焊缝 | 隔板上翼缘与顶板对接 | 6-GA22-W18 | 16+24 | 0~0.5 | 0.5 | 2024.10.10 | 合格
6-GA22 | 对接焊缝 | 牛腿下翼板与底板对接 | 6-GA22-W19 | 16+36 | 0~0.5 | 0.5 | 2024.10.10 | 合格
6-GA22 | 对接焊缝 | 牛腿下翼板与底板对接 | 6-GA22-W20 | 16+36 | 0~0.5 | 0.5 | 2024.10.10 | 合格
6-GA22 | 对接焊缝 | 隔板上翼缘与顶板对接 | 6-GA22-W25 | 16+24 | 0~0.5 | 0.5 | 2024.10.10 | 合格
6-GA22 | 对接焊缝 | 隔板上翼缘与顶板对接 | 6-GA22-W26 | 16+24 | 0~0.5 | 0.5 | 2024.10.10 | 合格
6-GA22 | 对接焊缝 | 隔板上翼缘与顶板对接 | 6-GA22-W27 | 16+24 | 0~0.5 | 0.5 | 2024.10.10 | 合格
6-GA22 | 对接焊缝 | 隔板上翼缘与顶板对接 | 6-GA22-W28 | 16+24 | 0~0.5 | 0.5 | 2024.10.10 | 合格
6-GA23 | 对接焊缝 | 隔板上翼缘与顶板对接 | 6-GA23-W5 | 20+24 | 0~1.18 | 1.18 | 2024.10.10 | 合格
6-GA23 | 对接焊缝 | 隔板上翼缘与顶板对接 | 6-GA23-W6 | 20+24 | 0~1.18 | 1.18 | 2024.10.10 | 合格
6-GA23 | 对接焊缝 | 隔板上翼缘与顶板对接 | 6-GA23-W11 | 16+24 | 0~0.5 | 0.5 | 2024.10.10 | 合格
6-GA23 | 对接焊缝 | 隔板上翼缘与顶板对接 | 6-GA23-W12 | 16+24 | 0~0.5 | 0.5 | 2024.10.10 | 合格
6-GA23 | 对接焊缝 | 牛腿下翼板与底板对接 | 6-GA23-W13 | 16+36 | 0~0.5 | 0.5 | 2024.10.10 | 合格
6-GA23 | 对接焊缝 | 牛腿下翼板与底板对接 | 6-GA23-W14 | 16+36 | 0~0.5 | 0.5 | 2024.10.10 | 合格
6-GA23 | 对接焊缝 | 隔板上翼缘与顶板对接 | 6-GA23-W15 | 16+24 | 0~0.5 | 0.5 | 2024.10.10 | 合格
6-GA23 | 对接焊缝 | 隔板上翼缘与顶板对接 | 6-GA23-W16 | 16+24 | 0~0.5 | 0.5 | 2024.10.10 | 合格
6-GA23 | 对接焊缝 | 牛腿下翼板与底板对接 | 6-GA23-W17 | 16+20 | 0~0.5 | 0.5 | 2024.10.10 | 合格
6-GA23 | 对接焊缝 | 牛腿下翼板与底板对接 | 6-GA23-W18 | 16+20 | 0~0.5 | 0.5 | 2024.10.10 | 合格
6-GA23 | 对接焊缝 | 牛腿下翼板与底板对接 | 6-GA23-W20 | 16+20 | 0~0.5 | 0.5 | 2024.10.10 | 合格
6-GA23 | 对接焊缝 | 牛腿下翼板与底板对接 | 6-GA23-W33 | 16+20 | 0~0.5 | 0.5 | 2024.10.10 | 合格
6-GA23 | 对接焊缝 | 隔板上翼缘与顶板对接 | 6-GA23-W34 | 16+24 | 0~0.5 | 0.5 | 2024.10.10 | 合格
6-GA23 | 对接焊缝 | 隔板上翼缘与顶板对接 | 6-GA23-W35 | 16+24 | 0~0.5 | 0.5 | 2024.10.10 | 合格
6-GA31 | 对接焊缝 | 隔板上翼缘与顶板对接 | 6-GA31-W5 | 20+24 | 0~1.18 | 1.18 | 2024.10.11 | 合格
6-GA31 | 对接焊缝 | 隔板上翼缘与顶板对接 | 6-GA31-W6 | 20+24 | 0~1.18 | 1.18 | 2024.10.11 | 合格
6-GA31 | 对接焊缝 | 牛腿下翼板与底板对接 | 6-GA31-W8 | 16+20 | 0~0.5 | 0.5 | 2024.10.11 | 合格
6-GA31 | 对接焊缝 | 牛腿下翼板与底板对接 | 6-GA31-W21 | 16+20 | 0~0.5 | 0.5 | 2024.10.11 | 合格
6-GA31 | 对接焊缝 | 隔板上翼缘与顶板对接 | 6-GA31-W22 | 16+24 | 0~0.5 | 0.5 | 2024.10.11 | 合格
6-GA31 | 对接焊缝 | 隔板上翼缘与顶板对接 | 6-GA31-W23 | 16+24 | 0~0.5 | 0.5 | 2024.10.11 | 合格
6-GA31 | 对接焊缝 | 牛腿下翼板与底板对接 | 6-GA31-W24 | 16+20 | 0~0.5 | 0.5 | 2024.10.11 | 合格
6-GA31 | 对接焊缝 | 牛腿下翼板与底板对接 | 6-GA31-W25 | 16+20 | 0~0.5 | 0.5 | 2024.10.11 | 合格
6-GA31 | 对接焊缝 | 隔板上翼缘与顶板对接 | 6-GA31-W26 | 16+24 | 0~0.5 | 0.5 | 2024.10.11 | 合格
6-GA31 | 对接焊缝 | 隔板上翼缘与顶板对接 | 6-GA31-W27 | 16+24 | 0~0.5 | 0.5 | 2024.10.11 | 合格
6-GA31 | 对接焊缝 | 牛腿下翼板与底板对接 | 6-GA31-W28 | 16+36 | 0~0.5 | 0.5 | 2024.10.11 | 合格
6-GA31 | 对接焊缝 | 牛腿下翼板与底板对接 | 6-GA31-W29 | 16+36 | 0~0.5 | 0.5 | 2024.10.11 | 合格
6-GA31 | 对接焊缝 | 隔板上翼缘与顶板对接 | 6-GA31-W30 | 16+24 | 0~0.5 | 0.5 | 2024.10.11 | 合格
6-GA31 | 对接焊缝 | 隔板上翼缘与顶板对接 | 6-GA31-W31 | 16+24 | 0~0.5 | 0.5 | 2024.10.11 | 合格
6-GA31 | 对接焊缝 | 牛腿下翼板与底板对接 | 6-GA31-W32 | 16+36 | 0~0.5 | 0.5 | 2024.10.11 | 不合格 | F1 | SL+2.4 | 9~12 | 120 | 0 | -2 | 170 | 2024.10.11
6-GA31 | 对接焊缝 | 牛腿下翼板与底板对接 | 6-GA31-W33 | 16+36 | 0~0.5 | 0.5 | 2024.10.11 | 合格
6-GA31 | 对接焊缝 | 隔板上翼缘与顶板对接 | 6-GA31-W38 | 16+24 | 0~0.5 | 0.5 | 2024.10.11 | 合格
6-GA31 | 对接焊缝 | 隔板上翼缘与顶板对接 | 6-GA31-W39 | 16+24 | 0~0.5 | 0.5 | 2024.10.11 | 合格
6-GA32 | 对接焊缝 | 隔板上翼缘与顶板对接 | 6-GA32-W5 | 16+24 | 0~0.5 | 0.5 | 2024.10.11 | 合格
6-GA32 | 对接焊缝 | 隔板上翼缘与顶板对接 | 6-GA32-W6 | 16+24 | 0~0.5 | 0.5 | 2024.10.11 | 合格
6-GA32 | 对接焊缝 | 牛腿下翼板与底板对接 | 6-GA32-W7 | 16+36 | 0~0.5 | 0.5 | 2024.10.11 | 合格
6-GA32 | 对接焊缝 | 牛腿下翼板与底板对接 | 6-GA32-W8 | 16+36 | 0~0.5 | 0.5 | 2024.10.11 | 合格
6-GA32 | 对接焊缝 | 隔板上翼缘与顶板对接 | 6-GA32-W13 | 16+24 | 0~0.5 | 0.5 | 2024.10.11 | 合格
6-GA32 | 对接焊缝 | 隔板上翼缘与顶板对接 | 6-GA32-W14 | 16+24 | 0~0.5 | 0.5 | 2024.10.11 | 合格
6-GA32 | 对接焊缝 | 牛腿下翼板与底板对接 | 6-GA32-W15 | 16+36 | 0~0.5 | 0.5 | 2024.10.11 | 合格
6-GA32 | 对接焊缝 | 牛腿下翼板与底板对接 | 6-GA32-W16 | 16+36 | 0~0.5 | 0.5 | 2024.10.11 | 合格
6-GA32 | 对接焊缝 | 隔板上翼缘与顶板对接 | 6-GA32-W17 | 16+24 | 0~0.5 | 0.5 | 2024.10.11 | 合格
6-GA32 | 对接焊缝 | 隔板上翼缘与顶板对接 | 6-GA32-W18 | 16+24 | 0~0.5 | 0.5 | 2024.10.11 | 合格
6-GA32 | 对接焊缝 | 牛腿下翼板与底板对接 | 6-GA32-W19 | 16+36 | 0~0.5 | 0.5 | 2024.10.11 | 合格
6-GA32 | 对接焊缝 | 牛腿下翼板与底板对接 | 6-GA32-W20 | 16+36 | 0~0.5 | 0.5 | 2024.10.11 | 合格
6-GA32 | 对接焊缝 | 隔板上翼缘与顶板对接 | 6-GA32-W25 | 16+24 | 0~0.5 | 0.5 | 2024.10.11 | 合格
6-GA32 | 对接焊缝 | 隔板上翼缘与顶板对接 | 6-GA32-W26 | 16+24 | 0~0.5 | 0.5 | 2024.10.11 | 合格
6-GA32 | 对接焊缝 | 隔板上翼缘与顶板对接 | 6-GA32-W27 | 16+24 | 0~0.5 | 0.5 | 2024.10.11 | 合格
6-GA32 | 对接焊缝 | 隔板上翼缘与顶板对接 | 6-GA32-W28 | 16+24 | 0~0.5 | 0.5 | 2024.10.11 | 合格
6-GA33 | 对接焊缝 | 隔板上翼缘与顶板对接 | 6-GA33-W5 | 20+24 | 0~1.18 | 1.18 | 2024.10.11 | 合格
6-GA33 | 对接焊缝 | 隔板上翼缘与顶板对接 | 6-GA33-W6 | 20+24 | 0~1.18 | 1.18 | 2024.10.11 | 合格
6-GA33 | 对接焊缝 | 隔板上翼缘与顶板对接 | 6-GA33-W11 | 16+24 | 0~0.5 | 0.5 | 2024.10.11 | 合格
6-GA33 | 对接焊缝 | 隔板上翼缘与顶板对接 | 6-GA33-W12 | 16+24 | 0~0.5 | 0.5 | 2024.10.11 | 合格
6-GA33 | 对接焊缝 | 牛腿下翼板与底板对接 | 6-GA33-W13 | 16+36 | 0~0.5 | 0.5 | 2024.10.11 | 合格
6-GA33 | 对接焊缝 | 牛腿下翼板与底板对接 | 6-GA33-W14 | 16+36 | 0~0.5 | 0.5 | 2024.10.11 | 合格
6-GA33 | 对接焊缝 | 隔板上翼缘与顶板对接 | 6-GA33-W15 | 16+24 | 0~0.5 | 0.5 | 2024.10.11 | 合格
6-GA33 | 对接焊缝 | 隔板上翼缘与顶板对接 | 6-GA33-W16 | 16+24 | 0~0.5 | 0.5 | 2024.10.11 | 合格
6-GA33 | 对接焊缝 | 牛腿下翼板与底板对接 | 6-GA33-W17 | 16+20 | 0~0.5 | 0.5 | 2024.10.11 | 合格
6-GA33 | 对接焊缝 | 牛腿下翼板与底板对接 | 6-GA33-W18 | 16+20 | 0~0.5 | 0.5 | 2024.10.11 | 合格
6-GA33 | 对接焊缝 | 牛腿下翼板与底板对接 | 6-GA33-W20 | 16+20 | 0~0.5 | 0.5 | 2024.10.11 | 合格
6-GA33 | 对接焊缝 | 牛腿下翼板与底板对接 | 6-GA33-W33 | 16+20 | 0~0.5 | 0.5 | 2024.10.11 | 合格
6-GA33 | 对接焊缝 | 隔板上翼缘与顶板对接 | 6-GA33-W34 | 16+24 | 0~0.5 | 0.5 | 2024.10.11 | 合格
6-GA33 | 对接焊缝 | 隔板上翼缘与顶板对接 | 6-GA33-W35 | 16+24 | 0~0.5 | 0.5 | 2024.10.11 | 合格
6-GA41 | 对接焊缝 | 隔板上翼缘与顶板对接 | 6-GA41-W5 | 20+24 | 0~1.18 | 1.18 | 2024.10.11 | 不合格 | F1 | SL+3.0 | 13~14 | 160 | 900 | -2 | 260 | 2024.10.12
6-GA41 | 对接焊缝 | 隔板上翼缘与顶板对接 | 6-GA41-W6 | 20+24 | 0~1.18 | 1.18 | 2024.10.11 | 合格
6-GA41 | 对接焊缝 | 牛腿下翼板与底板对接 | 6-GA41-W8 | 16+20 | 0~0.5 | 0.5 | 2024.10.11 | 合格
6-GA41 | 对接焊缝 | 牛腿下翼板与底板对接 | 6-GA41-W21 | 16+20 | 0~0.5 | 0.5 | 2024.10.11 | 合格
6-GA41 | 对接焊缝 | 隔板上翼缘与顶板对接 | 6-GA41-W22 | 16+24 | 0~0.5 | 0.5 | 2024.10.11 | 合格
6-GA41 | 对接焊缝 | 隔板上翼缘与顶板对接 | 6-GA41-W23 | 16+24 | 0~0.5 | 0.5 | 2024.10.11 | 合格
6-GA41 | 对接焊缝 | 牛腿下翼板与底板对接 | 6-GA41-W24 | 16+20 | 0~0.5 | 0.5 | 2024.10.11 | 合格
6-GA41 | 对接焊缝 | 牛腿下翼板与底板对接 | 6-GA41-W25 | 16+20 | 0~0.5 | 0.5 | 2024.10.11 | 合格
6-GA41 | 对接焊缝 | 隔板上翼缘与顶板对接 | 6-GA41-W26 | 16+24 | 0~0.5 | 0.5 | 2024.10.11 | 合格
6-GA41 | 对接焊缝 | 隔板上翼缘与顶板对接 | 6-GA41-W27 | 16+24 | 0~0.5 | 0.5 | 2024.10.11 | 合格
6-GA41 | 对接焊缝 | 牛腿下翼板与底板对接 | 6-GA41-W28 | 16+36 | 0~0.5 | 0.5 | 2024.10.11 | 合格
6-GA41 | 对接焊缝 | 牛腿下翼板与底板对接 | 6-GA41-W29 | 16+36 | 0~0.5 | 0.5 | 2024.10.11 | 合格
6-GA41 | 对接焊缝 | 隔板上翼缘与顶板对接 | 6-GA41-W30 | 16+24 | 0~0.5 | 0.5 | 2024.10.11 | 合格
6-GA41 | 对接焊缝 | 隔板上翼缘与顶板对接 | 6-GA41-W31 | 16+24 | 0~0.5 | 0.5 | 2024.10.11 | 合格
6-GA41 | 对接焊缝 | 牛腿下翼板与底板对接 | 6-GA41-W32 | 16+36 | 0~0.5 | 0.5 | 2024.10.11 | 合格
6-GA41 | 对接焊缝 | 牛腿下翼板与底板对接 | 6-GA41-W33 | 16+36 | 0~0.5 | 0.5 | 2024.10.11 | 合格
6-GA41 | 对接焊缝 | 隔板上翼缘与顶板对接 | 6-GA41-W38 | 16+24 | 0~0.5 | 0.5 | 2024.10.11 | 合格
6-GA41 | 对接焊缝 | 隔板上翼缘与顶板对接 | 6-GA41-W39 | 16+24 | 0~0.5 | 0.5 | 2024.10.11 | 合格
6-GA42 | 对接焊缝 | 隔板上翼缘与顶板对接 | 6-GA42-W5 | 16+24 | 0~0.5 | 0.5 | 2024.10.11 | 合格
6-GA42 | 对接焊缝 | 隔板上翼缘与顶板对接 | 6-GA42-W6 | 16+24 | 0~0.5 | 0.5 | 2024.10.11 | 合格
6-GA42 | 对接焊缝 | 牛腿下翼板与底板对接 | 6-GA42-W7 | 16+36 | 0~0.5 | 0.5 | 2024.10.11 | 合格
6-GA42 | 对接焊缝 | 牛腿下翼板与底板对接 | 6-GA42-W8 | 16+36 | 0~0.5 | 0.5 | 2024.10.11 | 合格
6-GA42 | 对接焊缝 | 隔板上翼缘与顶板对接 | 6-GA42-W13 | 16+24 | 0~0.5 | 0.5 | 2024.10.11 | 合格
6-GA42 | 对接焊缝 | 隔板上翼缘与顶板对接 | 6-GA42-W14 | 16+24 | 0~0.5 | 0.5 | 2024.10.11 | 合格
6-GA42 | 对接焊缝 | 牛腿下翼板与底板对接 | 6-GA42-W15 | 16+36 | 0~0.5 | 0.5 | 2024.10.11 | 合格
6-GA42 | 对接焊缝 | 牛腿下翼板与底板对接 | 6-GA42-W16 | 16+36 | 0~0.5 | 0.5 | 2024.10.11 | 合格
6-GA42 | 对接焊缝 | 隔板上翼缘与顶板对接 | 6-GA42-W17 | 16+24 | 0~0.5 | 0.5 | 2024.10.11 | 合格
6-GA42 | 对接焊缝 | 隔板上翼缘与顶板对接 | 6-GA42-W18 | 16+24 | 0~0.5 | 0.5 | 2024.10.11 | 合格
6-GA42 | 对接焊缝 | 牛腿下翼板与底板对接 | 6-GA42-W19 | 16+36 | 0~0.5 | 0.5 | 2024.10.11 | 合格
6-GA42 | 对接焊缝 | 牛腿下翼板与底板对接 | 6-GA42-W20 | 16+36 | 0~0.5 | 0.5 | 2024.10.11 | 合格
6-GA42 | 对接焊缝 | 隔板上翼缘与顶板对接 | 6-GA42-W25 | 16+24 | 0~0.5 | 0.5 | 2024.10.11 | 合格
6-GA42 | 对接焊缝 | 隔板上翼缘与顶板对接 | 6-GA42-W26 | 16+24 | 0~0.5 | 0.5 | 2024.10.11 | 合格
6-GA42 | 对接焊缝 | 隔板上翼缘与顶板对接 | 6-GA42-W27 | 16+24 | 0~0.5 | 0.5 | 2024.10.11 | 合格
6-GA42 | 对接焊缝 | 隔板上翼缘与顶板对接 | 6-GA42-W28 | 16+24 | 0~0.5 | 0.5 | 2024.10.11 | 合格
6-GA43 | 对接焊缝 | 隔板上翼缘与顶板对接 | 6-GA43-W5 | 20+24 | 0~1.18 | 1.18 | 2024.10.11 | 合格
6-GA43 | 对接焊缝 | 隔板上翼缘与顶板对接 | 6-GA43-W6 | 20+24 | 0~1.18 | 1.18 | 2024.10.11 | 合格
6-GA43 | 对接焊缝 | 隔板上翼缘与顶板对接 | 6-GA43-W11 | 16+24 | 0~0.5 | 0.5 | 2024.10.11 | 合格
6-GA43 | 对接焊缝 | 隔板上翼缘与顶板对接 | 6-GA43-W12 | 16+24 | 0~0.5 | 0.5 | 2024.10.11 | 合格
6-GA43 | 对接焊缝 | 牛腿下翼板与底板对接 | 6-GA43-W13 | 16+36 | 0~0.5 | 0.5 | 2024.10.11 | 合格
6-GA43 | 对接焊缝 | 牛腿下翼板与底板对接 | 6-GA43-W14 | 16+36 | 0~0.5 | 0.5 | 2024.10.11 | 不合格 | F1 | SL+2.5 | 11~12 | 140 | 100 | -2 | 240 | 2024.10.12
6-GA43 | 对接焊缝 | 隔板上翼缘与顶板对接 | 6-GA43-W15 | 16+24 | 0~0.5 | 0.5 | 2024.10.11 | 合格
6-GA43 | 对接焊缝 | 隔板上翼缘与顶板对接 | 6-GA43-W16 | 16+24 | 0~0.5 | 0.5 | 2024.10.11 | 合格
6-GA43 | 对接焊缝 | 牛腿下翼板与底板对接 | 6-GA43-W17 | 16+20 | 0~0.5 | 0.5 | 2024.10.11 | 合格
6-GA43 | 对接焊缝 | 牛腿下翼板与底板对接 | 6-GA43-W18 | 16+20 | 0~0.5 | 0.5 | 2024.10.11 | 合格
6-GA43 | 对接焊缝 | 牛腿下翼板与底板对接 | 6-GA43-W20 | 16+20 | 0~0.5 | 0.5 | 2024.10.11 | 合格
6-GA43 | 对接焊缝 | 牛腿下翼板与底板对接 | 6-GA43-W33 | 16+20 | 0~0.5 | 0.5 | 2024.10.11 | 合格
6-GA43 | 对接焊缝 | 隔板上翼缘与顶板对接 | 6-GA43-W34 | 16+24 | 0~0.5 | 0.5 | 2024.10.11 | 合格
6-GA43 | 对接焊缝 | 隔板上翼缘与顶板对接 | 6-GA43-W35 | 16+24 | 0~0.5 | 0.5 | 2024.10.11 | 合格
6-GA51 | 对接焊缝 | 隔板上翼缘与顶板对接 | 6-GA51-W5 | 20+24 | 0~1.18 | 1.18 | 2024.10.12 | 合格
6-GA51 | 对接焊缝 | 隔板上翼缘与顶板对接 | 6-GA51-W6 | 20+24 | 0~1.18 | 1.18 | 2024.10.12 | 合格
6-GA51 | 对接焊缝 | 牛腿下翼板与底板对接 | 6-GA51-W8 | 16+20 | 0~0.5 | 0.5 | 2024.10.12 | 合格
6-GA51 | 对接焊缝 | 牛腿下翼板与底板对接 | 6-GA51-W21 | 16+20 | 0~0.5 | 0.5 | 2024.10.12 | 合格
6-GA51 | 对接焊缝 | 隔板上翼缘与顶板对接 | 6-GA51-W22 | 16+24 | 0~0.5 | 0.5 | 2024.10.12 | 合格
6-GA51 | 对接焊缝 | 隔板上翼缘与顶板对接 | 6-GA51-W23 | 16+24 | 0~0.5 | 0.5 | 2024.10.12 | 合格
6-GA51 | 对接焊缝 | 牛腿下翼板与底板对接 | 6-GA51-W24 | 16+20 | 0~0.5 | 0.5 | 2024.10.12 | 合格
6-GA51 | 对接焊缝 | 牛腿下翼板与底板对接 | 6-GA51-W25 | 16+20 | 0~0.5 | 0.5 | 2024.10.12 | 合格
6-GA51 | 对接焊缝 | 隔板上翼缘与顶板对接 | 6-GA51-W26 | 16+24 | 0~0.5 | 0.5 | 2024.10.12 | 合格
6-GA51 | 对接焊缝 | 隔板上翼缘与顶板对接 | 6-GA51-W27 | 16+24 | 0~0.5 | 0.5 | 2024.10.12 | 合格
6-GA51 | 对接焊缝 | 牛腿下翼板与底板对接 | 6-GA51-W28 | 16+36 | 0~0.5 | 0.5 | 2024.10.12 | 合格
6-GA51 | 对接焊缝 | 牛腿下翼板与底板对接 | 6-GA51-W29 | 16+36 | 0~0.5 | 0.5 | 2024.10.12 | 合格
6-GA51 | 对接焊缝 | 隔板上翼缘与顶板对接 | 6-GA51-W30 | 16+24 | 0~0.5 | 0.5 | 2024.10.12 | 合格
6-GA51 | 对接焊缝 | 隔板上翼缘与顶板对接 | 6-GA51-W31 | 16+24 | 0~0.5 | 0.5 | 2024.10.12 | 合格
6-GA51 | 对接焊缝 | 牛腿下翼板与底板对接 | 6-GA51-W32 | 16+36 | 0~0.5 | 0.5 | 2024.10.12 | 合格
6-GA51 | 对接焊缝 | 牛腿下翼板与底板对接 | 6-GA51-W33 | 16+36 | 0~0.5 | 0.5 | 2024.10.12 | 合格
6-GA51 | 对接焊缝 | 隔板上翼缘与顶板对接 | 6-GA51-W38 | 16+24 | 0~0.5 | 0.5 | 2024.10.12 | 合格
6-GA51 | 对接焊缝 | 隔板上翼缘与顶板对接 | 6-GA51-W39 | 16+24 | 0~0.5 | 0.5 | 2024.10.12 | 合格
6-GA52 | 对接焊缝 | 隔板上翼缘与顶板对接 | 6-GA52-W5 | 16+24 | 0~0.5 | 0.5 | 2024.10.12 | 合格
6-GA52 | 对接焊缝 | 隔板上翼缘与顶板对接 | 6-GA52-W6 | 16+24 | 0~0.5 | 0.5 | 2024.10.12 | 合格
6-GA52 | 对接焊缝 | 牛腿下翼板与底板对接 | 6-GA52-W7 | 16+36 | 0~0.5 | 0.5 | 2024.10.12 | 合格
6-GA52 | 对接焊缝 | 牛腿下翼板与底板对接 | 6-GA52-W8 | 16+36 | 0~0.5 | 0.5 | 2024.10.12 | 合格
6-GA52 | 对接焊缝 | 隔板上翼缘与顶板对接 | 6-GA52-W13 | 16+24 | 0~0.5 | 0.5 | 2024.10.12 | 合格
6-GA52 | 对接焊缝 | 隔板上翼缘与顶板对接 | 6-GA52-W14 | 16+24 | 0~0.5 | 0.5 | 2024.10.12 | 合格
6-GA52 | 对接焊缝 | 牛腿下翼板与底板对接 | 6-GA52-W15 | 16+36 | 0~0.5 | 0.5 | 2024.10.12 | 合格
6-GA52 | 对接焊缝 | 牛腿下翼板与底板对接 | 6-GA52-W16 | 16+36 | 0~0.5 | 0.5 | 2024.10.12 | 合格
6-GA52 | 对接焊缝 | 隔板上翼缘与顶板对接 | 6-GA52-W17 | 16+24 | 0~0.5 | 0.5 | 2024.10.12 | 合格
6-GA52 | 对接焊缝 | 隔板上翼缘与顶板对接 | 6-GA52-W18 | 16+24 | 0~0.5 | 0.5 | 2024.10.12 | 合格
6-GA52 | 对接焊缝 | 牛腿下翼板与底板对接 | 6-GA52-W19 | 16+36 | 0~0.5 | 0.5 | 2024.10.12 | 合格
6-GA52 | 对接焊缝 | 牛腿下翼板与底板对接 | 6-GA52-W20 | 16+36 | 0~0.5 | 0.5 | 2024.10.12 | 合格
6-GA52 | 对接焊缝 | 隔板上翼缘与顶板对接 | 6-GA52-W25 | 16+24 | 0~0.5 | 0.5 | 2024.10.12 | 合格
6-GA52 | 对接焊缝 | 隔板上翼缘与顶板对接 | 6-GA52-W26 | 16+24 | 0~0.5 | 0.5 | 2024.10.12 | 合格
6-GA52 | 对接焊缝 | 隔板上翼缘与顶板对接 | 6-GA52-W27 | 16+24 | 0~0.5 | 0.5 | 2024.10.12 | 合格
6-GA52 | 对接焊缝 | 隔板上翼缘与顶板对接 | 6-GA52-W28 | 16+24 | 0~0.5 | 0.5 | 2024.10.12 | 合格
6-GA53 | 对接焊缝 | 隔板上翼缘与顶板对接 | 6-GA53-W5 | 20+24 | 0~1.18 | 1.18 | 2024.10.12 | 不合格 | F1 | SL+3.6 | 14~16 | 200 | 400 | +2 | 300 | 2024.10.13
6-GA53 | 对接焊缝 | 隔板上翼缘与顶板对接 | 6-GA53-W6 | 20+24 | 0~1.18 | 1.18 | 2024.10.12 | 合格
6-GA53 | 对接焊缝 | 隔板上翼缘与顶板对接 | 6-GA53-W11 | 16+24 | 0~0.5 | 0.5 | 2024.10.12 | 合格
6-GA53 | 对接焊缝 | 隔板上翼缘与顶板对接 | 6-GA53-W12 | 16+24 | 0~0.5 | 0.5 | 2024.10.12 | 合格
6-GA53 | 对接焊缝 | 牛腿下翼板与底板对接 | 6-GA53-W13 | 16+36 | 0~0.5 | 0.5 | 2024.10.12 | 合格
6-GA53 | 对接焊缝 | 牛腿下翼板与底板对接 | 6-GA53-W14 | 16+36 | 0~0.5 | 0.5 | 2024.10.12 | 合格
6-GA53 | 对接焊缝 | 隔板上翼缘与顶板对接 | 6-GA53-W15 | 16+24 | 0~0.5 | 0.5 | 2024.10.12 | 合格
6-GA53 | 对接焊缝 | 隔板上翼缘与顶板对接 | 6-GA53-W16 | 16+24 | 0~0.5 | 0.5 | 2024.10.12 | 合格
6-GA53 | 对接焊缝 | 牛腿下翼板与底板对接 | 6-GA53-W17 | 16+20 | 0~0.5 | 0.5 | 2024.10.12 | 合格
6-GA53 | 对接焊缝 | 牛腿下翼板与底板对接 | 6-GA53-W18 | 16+20 | 0~0.5 | 0.5 | 2024.10.12 | 合格
6-GA53 | 对接焊缝 | 牛腿下翼板与底板对接 | 6-GA53-W20 | 16+20 | 0~0.5 | 0.5 | 2024.10.12 | 合格
6-GA53 | 对接焊缝 | 牛腿下翼板与底板对接 | 6-GA53-W33 | 16+20 | 0~0.5 | 0.5 | 2024.10.12 | 合格
6-GA53 | 对接焊缝 | 隔板上翼缘与顶板对接 | 6-GA53-W34 | 16+24 | 0~0.5 | 0.5 | 2024.10.12 | 合格
6-GA53 | 对接焊缝 | 隔板上翼缘与顶板对接 | 6-GA53-W35 | 16+24 | 0~0.5 | 0.5 | 2024.10.12 | 合格
6-GA61 | 对接焊缝 | 隔板上翼缘与顶板对接 | 6-GA61-W5 | 20+24 | 0~1.18 | 1.18 | 2024.10.12 | 合格
6-GA61 | 对接焊缝 | 隔板上翼缘与顶板对接 | 6-GA61-W6 | 20+24 | 0~1.18 | 1.18 | 2024.10.12 | 合格
6-GA61 | 对接焊缝 | 牛腿下翼板与底板对接 | 6-GA61-W8 | 16+20 | 0~0.5 | 0.5 | 2024.10.12 | 合格
6-GA61 | 对接焊缝 | 隔板上翼缘与顶板对接 | 6-GA61-W21 | 16+24 | 0~0.5 | 0.5 | 2024.10.12 | 合格
6-GA61 | 对接焊缝 | 隔板上翼缘与顶板对接 | 6-GA61-W22 | 16+24 | 0~0.5 | 0.5 | 2024.10.12 | 合格
6-GA61 | 对接焊缝 | 牛腿下翼板与底板对接 | 6-GA61-W23 | 16+20 | 0~0.5 | 0.5 | 2024.10.12 | 合格
6-GA61 | 对接焊缝 | 隔板上翼缘与顶板对接 | 6-GA61-W24 | 16+24 | 0~0.5 | 0.5 | 2024.10.12 | 合格
6-GA61 | 对接焊缝 | 隔板上翼缘与顶板对接 | 6-GA61-W25 | 16+24 | 0~0.5 | 0.5 | 2024.10.12 | 合格
6-GA61 | 对接焊缝 | 牛腿下翼板与底板对接 | 6-GA61-W26 | 16+36 | 0~0.5 | 0.5 | 2024.10.12 | 合格
6-GA61 | 对接焊缝 | 隔板上翼缘与顶板对接 | 6-GA61-W27 | 16+24 | 0~0.5 | 0.5 | 2024.10.12 | 合格
6-GA61 | 对接焊缝 | 隔板上翼缘与顶板对接 | 6-GA61-W28 | 16+24 | 0~0.5 | 0.5 | 2024.10.12 | 合格
6-GA61 | 对接焊缝 | 牛腿下翼板与底板对接 | 6-GA61-W29 | 16+36 | 0~0.5 | 0.5 | 2024.10.12 | 合格
6-GA61 | 对接焊缝 | 隔板上翼缘与顶板对接 | 6-GA61-W34 | 16+24 | 0~0.5 | 0.5 | 2024.10.12 | 合格
6-GA61 | 对接焊缝 | 隔板上翼缘与顶板对接 | 6-GA61-W35 | 16+24 | 0~0.5 | 0.5 | 2024.10.12 | 合格
6-GA62 | 对接焊缝 | 隔板上翼缘与顶板对接 | 6-GA62-W5 | 16+24 | 0~0.5 | 0.5 | 2024.10.12 | 合格
6-GA62 | 对接焊缝 | 隔板上翼缘与顶板对接 | 6-GA62-W6 | 16+24 | 0~0.5 | 0.5 | 2024.10.12 | 合格
6-GA62 | 对接焊缝 | 牛腿下翼板与底板对接 | 6-GA62-W7 | 16+36 | 0~0.5 | 0.5 | 2024.10.12 | 合格
6-GA62 | 对接焊缝 | 隔板上翼缘与顶板对接 | 6-GA62-W12 | 16+24 | 0~0.5 | 0.5 | 2024.10.12 | 合格
6-GA62 | 对接焊缝 | 隔板上翼缘与顶板对接 | 6-GA62-W13 | 16+24 | 0~0.5 | 0.5 | 2024.10.12 | 合格
6-GA62 | 对接焊缝 | 牛腿下翼板与底板对接 | 6-GA62-W14 | 16+36 | 0~0.5 | 0.5 | 2024.10.12 | 合格
6-GA62 | 对接焊缝 | 隔板上翼缘与顶板对接 | 6-GA62-W15 | 16+24 | 0~0.5 | 0.5 | 2024.10.12 | 合格
6-GA62 | 对接焊缝 | 隔板上翼缘与顶板对接 | 6-GA62-W16 | 16+24 | 0~0.5 | 0.5 | 2024.10.12 | 合格
6-GA62 | 对接焊缝 | 牛腿下翼板与底板对接 | 6-GA62-W17 | 16+36 | 0~0.5 | 0.5 | 2024.10.12 | 合格
6-GA62 | 对接焊缝 | 隔板上翼缘与顶板对接 | 6-GA62-W22 | 16+24 | 0~0.5 | 0.5 | 2024.10.12 | 合格
6-GA62 | 对接焊缝 | 隔板上翼缘与顶板对接 | 6-GA62-W23 | 16+24 | 0~0.5 | 0.5 | 2024.10.12 | 合格
6-GA62 | 对接焊缝 | 隔板上翼缘与顶板对接 | 6-GA62-W24 | 16+24 | 0~0.5 | 0.5 | 2024.10.12 | 合格
6-GA62 | 对接焊缝 | 隔板上翼缘与顶板对接 | 6-GA62-W25 | 16+24 | 0~0.5 | 0.5 | 2024.10.12 | 合格
6-GA63 | 对接焊缝 | 隔板上翼缘与顶板对接 | 6-GA63-W5 | 20+24 | 0~1.18 | 1.18 | 2024.10.12 | 合格
6-GA63 | 对接焊缝 | 隔板上翼缘与顶板对接 | 6-GA63-W6 | 20+24 | 0~1.18 | 1.18 | 2024.10.12 | 合格
6-GA63 | 对接焊缝 | 隔板上翼缘与顶板对接 | 6-GA63-W11 | 16+24 | 0~0.5 | 0.5 | 2024.10.12 | 合格
6-GA63 | 对接焊缝 | 隔板上翼缘与顶板对接 | 6-GA63-W12 | 16+24 | 0~0.5 | 0.5 | 2024.10.12 | 合格
6-GA63 | 对接焊缝 | 牛腿下翼板与底板对接 | 6-GA63-W13 | 16+36 | 0~0.5 | 0.5 | 2024.10.12 | 合格
6-GA63 | 对接焊缝 | 隔板上翼缘与顶板对接 | 6-GA63-W14 | 16+24 | 0~0.5 | 0.5 | 2024.10.12 | 合格
6-GA63 | 对接焊缝 | 隔板上翼缘与顶板对接 | 6-GA63-W15 | 16+24 | 0~0.5 | 0.5 | 2024.10.12 | 合格
6-GA63 | 对接焊缝 | 牛腿下翼板与底板对接 | 6-GA63-W16 | 16+20 | 0~0.5 | 0.5 | 2024.10.12 | 合格
6-GA63 | 对接焊缝 | 牛腿下翼板与底板对接 | 6-GA63-W18 | 16+20 | 0~0.5 | 0.5 | 2024.10.12 | 合格
6-GA63 | 对接焊缝 | 隔板上翼缘与顶板对接 | 6-GA63-W31 | 16+24 | 0~0.5 | 0.5 | 2024.10.12 | 合格
6-GA63 | 对接焊缝 | 隔板上翼缘与顶板对接 | 6-GA63-W32 | 16+24 | 0~0.5 | 0.5 | 2024.10.12 | 合格
6-GA11 | 熔透角焊缝 | 腹板与顶板熔透角焊缝 | 6-GA11-W1 | 16⊥20 | 0~23.2 | 23.2 | 2024.10.13 | 合格
6-GA11 | 熔透角焊缝 | 腹板与底板熔透角焊缝 | 6-GA11-W2 | 16⊥20 | 0~23.37 | 23.37 | 2024.10.13 | 合格
6-GA11 | 熔透角焊缝 | 腹板与顶板熔透角焊缝 | 6-GA11-W3 | 16⊥20 | 0~23.2 | 23.2 | 2024.10.13 | 合格
6-GA11 | 熔透角焊缝 | 腹板与底板熔透角焊缝 | 6-GA11-W4 | 16⊥20 | 0~23.37 | 23.37 | 2024.10.13 | 合格
6-GA11 | 熔透角焊缝 | 隔板与底板熔透角焊缝 | 6-GA11-W7 | 20⊥20 | 0~2.21 | 2.21 | 2024.10.13 | 不合格 | F1 | SL+2.9 | 14~16 | 160 | 0 | -1 | 210 | 2024.10.14
6-GA11 | 熔透角焊缝 | 加劲板与底板熔透角焊缝 | 6-GA11-W8 | 24⊥24 | 0~0.35 | 0.35 | 2024.10.13 | 合格
6-GA11 | 熔透角焊缝 | 加劲板与底板熔透角焊缝 | 6-GA11-W9 | 24⊥24 | 0~0.35 | 0.35 | 2024.10.13 | 合格
6-GA11 | 熔透角焊缝 | 加劲板与底板熔透角焊缝 | 6-GA11-W10 | 24⊥24 | 0~0.35 | 0.35 | 2024.10.13 | 合格
6-GA11 | 熔透角焊缝 | 加劲板与底板熔透角焊缝 | 6-GA11-W11 | 24⊥24 | 0~0.35 | 0.35 | 2024.10.13 | 合格
6-GA11 | 熔透角焊缝 | 加劲板与底板熔透角焊缝 | 6-GA11-W12 | 28⊥28 | 0~0.35 | 0.35 | 2024.10.13 | 合格
6-GA11 | 熔透角焊缝 | 加劲板与底板熔透角焊缝 | 6-GA11-W13 | 28⊥28 | 0~0.35 | 0.35 | 2024.10.13 | 合格
6-GA11 | 熔透角焊缝 | 加劲板与底板熔透角焊缝 | 6-GA11-W14 | 28⊥28 | 0~0.35 | 0.35 | 2024.10.13 | 合格
6-GA11 | 熔透角焊缝 | 加劲板与底板熔透角焊缝 | 6-GA11-W15 | 28⊥28 | 0~0.35 | 0.35 | 2024.10.13 | 合格
6-GA11 | 熔透角焊缝 | 加劲板与底板熔透角焊缝 | 6-GA11-W16 | 24⊥24 | 0~0.35 | 0.35 | 2024.10.13 | 合格
6-GA11 | 熔透角焊缝 | 加劲板与底板熔透角焊缝 | 6-GA11-W17 | 24⊥24 | 0~0.35 | 0.35 | 2024.10.13 | 合格
6-GA11 | 熔透角焊缝 | 加劲板与底板熔透角焊缝 | 6-GA11-W18 | 24⊥24 | 0~0.35 | 0.35 | 2024.10.13 | 合格
6-GA11 | 熔透角焊缝 | 加劲板与底板熔透角焊缝 | 6-GA11-W19 | 24⊥24 | 0~0.35 | 0.35 | 2024.10.13 | 合格
6-GA11 | 熔透角焊缝 | 加劲板与底板熔透角焊缝 | 6-GA11-W30 | 20⊥20 | 0~0.15 | 0.15 | 2024.10.13 | 合格
6-GA11 | 熔透角焊缝 | 加劲板与底板熔透角焊缝 | 6-GA11-W31 | 20⊥20 | 0~0.15 | 0.15 | 2024.10.13 | 合格
6-GA11 | 熔透角焊缝 | 加劲板与底板熔透角焊缝 | 6-GA11-W32 | 20⊥20 | 0~0.15 | 0.15 | 2024.10.13 | 合格
6-GA11 | 熔透角焊缝 | 加劲板与底板熔透角焊缝 | 6-GA11-W33 | 20⊥20 | 0~0.15 | 0.15 | 2024.10.13 | 合格
6-GA12 | 熔透角焊缝 | 腹板与顶板熔透角焊缝 | 6-GA12-W1 | 16⊥16 | 0~13.95 | 13.95 | 2024.10.13 | 合格
6-GA12 | 熔透角焊缝 | 腹板与底板熔透角焊缝 | 6-GA12-W2 | 16⊥16 | 0~13.95 | 13.95 | 2024.10.13 | 合格
6-GA12 | 熔透角焊缝 | 腹板与顶板熔透角焊缝 | 6-GA12-W3 | 16⊥16 | 0~13.95 | 13.95 | 2024.10.13 | 合格
6-GA12 | 熔透角焊缝 | 腹板与底板熔透角焊缝 | 6-GA12-W4 | 16⊥16 | 0~13.95 | 13.95 | 2024.10.13 | 合格
6-GA12 | 熔透角焊缝 | 加劲板与底板熔透角焊缝 | 6-GA12-W8 | 20⊥20 | 0~0.15 | 0.15 | 2024.10.13 | 合格
6-GA12 | 熔透角焊缝 | 加劲板与底板熔透角焊缝 | 6-GA12-W9 | 20⊥20 | 0~0.15 | 0.15 | 2024.10.13 | 合格
6-GA12 | 熔透角焊缝 | 加劲板与底板熔透角焊缝 | 6-GA12-W10 | 20⊥20 | 0~0.15 | 0.15 | 2024.10.13 | 合格
6-GA12 | 熔透角焊缝 | 加劲板与底板熔透角焊缝 | 6-GA12-W11 | 20⊥20 | 0~0.15 | 0.15 | 2024.10.13 | 合格
6-GA12 | 熔透角焊缝 | 加劲板与底板熔透角焊缝 | 6-GA12-W18 | 20⊥20 | 0~0.15 | 0.15 | 2024.10.13 | 合格
6-GA12 | 熔透角焊缝 | 加劲板与底板熔透角焊缝 | 6-GA12-W19 | 20⊥20 | 0~0.15 | 0.15 | 2024.10.13 | 合格
6-GA12 | 熔透角焊缝 | 加劲板与底板熔透角焊缝 | 6-GA12-W20 | 20⊥20 | 0~0.15 | 0.15 | 2024.10.13 | 合格
6-GA12 | 熔透角焊缝 | 加劲板与底板熔透角焊缝 | 6-GA12-W21 | 20⊥20 | 0~0.15 | 0.15 | 2024.10.13 | 合格
6-GA13 | 熔透角焊缝 | 腹板与顶板熔透角焊缝 | 6-GA13-W1 | 16⊥20 | 0~16.3 | 16.3 | 2024.10.13 | 合格
6-GA13 | 熔透角焊缝 | 腹板与底板熔透角焊缝 | 6-GA13-W2 | 16⊥20 | 0~16.47 | 16.47 | 2024.10.13 | 合格
6-GA13 | 熔透角焊缝 | 腹板与顶板熔透角焊缝 | 6-GA13-W3 | 16⊥20 | 0~16.3 | 16.3 | 2024.10.13 | 合格
6-GA13 | 熔透角焊缝 | 腹板与底板熔透角焊缝 | 6-GA13-W4 | 16⊥20 | 0~16.47 | 16.47 | 2024.10.13 | 合格
6-GA13 | 熔透角焊缝 | 加劲板与底板熔透角焊缝 | 6-GA13-W7 | 20⊥20 | 0~0.15 | 0.15 | 2024.10.13 | 合格
6-GA13 | 熔透角焊缝 | 加劲板与底板熔透角焊缝 | 6-GA13-W8 | 20⊥20 | 0~0.15 | 0.15 | 2024.10.13 | 合格
6-GA13 | 熔透角焊缝 | 加劲板与底板熔透角焊缝 | 6-GA13-W9 | 20⊥20 | 0~0.15 | 0.15 | 2024.10.13 | 合格
6-GA13 | 熔透角焊缝 | 加劲板与底板熔透角焊缝 | 6-GA13-W10 | 20⊥20 | 0~0.15 | 0.15 | 2024.10.13 | 合格
6-GA13 | 熔透角焊缝 | 隔板与底板熔透角焊缝 | 6-GA13-W17 | 20⊥20 | 0~2.21 | 2.21 | 2024.10.13 | 合格
6-GA13 | 熔透角焊缝 | 加劲板与底板熔透角焊缝 | 6-GA13-W18 | 24⊥24 | 0~0.35 | 0.35 | 2024.10.13 | 合格
6-GA13 | 熔透角焊缝 | 加劲板与底板熔透角焊缝 | 6-GA13-W19 | 24⊥24 | 0~0.35 | 0.35 | 2024.10.13 | 合格
6-GA13 | 熔透角焊缝 | 加劲板与底板熔透角焊缝 | 6-GA13-W20 | 24⊥24 | 0~0.35 | 0.35 | 2024.10.13 | 合格
6-GA13 | 熔透角焊缝 | 加劲板与底板熔透角焊缝 | 6-GA13-W21 | 24⊥24 | 0~0.35 | 0.35 | 2024.10.13 | 合格
6-GA13 | 熔透角焊缝 | 加劲板与底板熔透角焊缝 | 6-GA13-W22 | 28⊥28 | 0~0.35 | 0.35 | 2024.10.13 | 不合格 | F1 | SL+3.5 | 19~20 | 100 | 0 | -1 | 150 | 2024.10.14
6-GA13 | 熔透角焊缝 | 加劲板与底板熔透角焊缝 | 6-GA13-W23 | 28⊥28 | 0~0.35 | 0.35 | 2024.10.13 | 合格
6-GA13 | 熔透角焊缝 | 加劲板与底板熔透角焊缝 | 6-GA13-W24 | 28⊥28 | 0~0.35 | 0.35 | 2024.10.13 | 合格
6-GA13 | 熔透角焊缝 | 加劲板与底板熔透角焊缝 | 6-GA13-W25 | 28⊥28 | 0~0.35 | 0.35 | 2024.10.13 | 合格
6-GA13 | 熔透角焊缝 | 加劲板与底板熔透角焊缝 | 6-GA13-W26 | 24⊥24 | 0~0.35 | 0.35 | 2024.10.13 | 合格
6-GA13 | 熔透角焊缝 | 加劲板与底板熔透角焊缝 | 6-GA13-W27 | 24⊥24 | 0~0.35 | 0.35 | 2024.10.13 | 合格
6-GA13 | 熔透角焊缝 | 加劲板与底板熔透角焊缝 | 6-GA13-W28 | 24⊥24 | 0~0.35 | 0.35 | 2024.10.13 | 合格
6-GA13 | 熔透角焊缝 | 加劲板与底板熔透角焊缝 | 6-GA13-W29 | 24⊥24 | 0~0.35 | 0.35 | 2024.10.13 | 合格
6-GA21 | 熔透角焊缝 | 腹板与顶板熔透角焊缝 | 6-GA21-W1 | 16⊥20 | 0~23.26 | 23.26 | 2024.10.14 | 合格
6-GA21 | 熔透角焊缝 | 腹板与底板熔透角焊缝 | 6-GA21-W2 | 16⊥20 | 0~23.43 | 23.43 | 2024.10.14 | 合格
6-GA21 | 熔透角焊缝 | 腹板与顶板熔透角焊缝 | 6-GA21-W3 | 16⊥20 | 0~23.26 | 23.26 | 2024.10.14 | 合格
6-GA21 | 熔透角焊缝 | 腹板与底板熔透角焊缝 | 6-GA21-W4 | 16⊥20 | 0~23.43 | 23.43 | 2024.10.14 | 合格
6-GA21 | 熔透角焊缝 | 隔板与底板熔透角焊缝 | 6-GA21-W7 | 20⊥20 | 0~2.21 | 2.21 | 2024.10.14 | 合格
6-GA21 | 熔透角焊缝 | 加劲板与底板熔透角焊缝 | 6-GA21-W9 | 24⊥24 | 0~0.35 | 0.35 | 2024.10.14 | 合格
6-GA21 | 熔透角焊缝 | 加劲板与底板熔透角焊缝 | 6-GA21-W10 | 24⊥24 | 0~0.35 | 0.35 | 2024.10.14 | 合格
6-GA21 | 熔透角焊缝 | 加劲板与底板熔透角焊缝 | 6-GA21-W11 | 24⊥24 | 0~0.35 | 0.35 | 2024.10.14 | 合格
6-GA21 | 熔透角焊缝 | 加劲板与底板熔透角焊缝 | 6-GA21-W12 | 24⊥24 | 0~0.35 | 0.35 | 2024.10.14 | 合格
6-GA21 | 熔透角焊缝 | 加劲板与底板熔透角焊缝 | 6-GA21-W13 | 28⊥28 | 0~0.35 | 0.35 | 2024.10.14 | 合格
6-GA21 | 熔透角焊缝 | 加劲板与底板熔透角焊缝 | 6-GA21-W14 | 28⊥28 | 0~0.35 | 0.35 | 2024.10.14 | 合格
6-GA21 | 熔透角焊缝 | 加劲板与底板熔透角焊缝 | 6-GA21-W15 | 28⊥28 | 0~0.35 | 0.35 | 2024.10.14 | 合格
6-GA21 | 熔透角焊缝 | 加劲板与底板熔透角焊缝 | 6-GA21-W16 | 28⊥28 | 0~0.35 | 0.35 | 2024.10.14 | 合格
6-GA21 | 熔透角焊缝 | 加劲板与底板熔透角焊缝 | 6-GA21-W17 | 24⊥24 | 0~0.35 | 0.35 | 2024.10.14 | 合格
6-GA21 | 熔透角焊缝 | 加劲板与底板熔透角焊缝 | 6-GA21-W18 | 24⊥24 | 0~0.35 | 0.35 | 2024.10.14 | 合格
6-GA21 | 熔透角焊缝 | 加劲板与底板熔透角焊缝 | 6-GA21-W19 | 24⊥24 | 0~0.35 | 0.35 | 2024.10.14 | 合格
6-GA21 | 熔透角焊缝 | 加劲板与底板熔透角焊缝 | 6-GA21-W20 | 24⊥24 | 0~0.35 | 0.35 | 2024.10.14 | 合格
6-GA21 | 熔透角焊缝 | 加劲板与底板熔透角焊缝 | 6-GA21-W34 | 20⊥20 | 0~0.15 | 0.15 | 2024.10.14 | 合格
6-GA21 | 熔透角焊缝 | 加劲板与底板熔透角焊缝 | 6-GA21-W35 | 20⊥20 | 0~0.15 | 0.15 | 2024.10.14 | 合格
6-GA21 | 熔透角焊缝 | 加劲板与底板熔透角焊缝 | 6-GA21-W36 | 20⊥20 | 0~0.15 | 0.15 | 2024.10.14 | 合格
6-GA21 | 熔透角焊缝 | 加劲板与底板熔透角焊缝 | 6-GA21-W37 | 20⊥20 | 0~0.15 | 0.15 | 2024.10.14 | 合格
6-GA22 | 熔透角焊缝 | 腹板与顶板熔透角焊缝 | 6-GA22-W1 | 16⊥16 | 0~13.97 | 13.97 | 2024.10.14 | 合格
6-GA22 | 熔透角焊缝 | 腹板与底板熔透角焊缝 | 6-GA22-W2 | 16⊥16 | 0~13.97 | 13.97 | 2024.10.14 | 不合格 | F1 | SL+2.4 | 13 | 190 | 3200 | -1 | 290 | 2024.10.15
6-GA22 | 熔透角焊缝 | 腹板与顶板熔透角焊缝 | 6-GA22-W3 | 16⊥16 | 0~13.97 | 13.97 | 2024.10.14 | 合格
6-GA22 | 熔透角焊缝 | 腹板与底板熔透角焊缝 | 6-GA22-W4 | 16⊥16 | 0~13.97 | 13.97 | 2024.10.14 | 合格
6-GA22 | 熔透角焊缝 | 加劲板与底板熔透角焊缝 | 6-GA22-W9 | 20⊥20 | 0~0.15 | 0.15 | 2024.10.14 | 合格
6-GA22 | 熔透角焊缝 | 加劲板与底板熔透角焊缝 | 6-GA22-W10 | 20⊥20 | 0~0.15 | 0.15 | 2024.10.14 | 合格
6-GA22 | 熔透角焊缝 | 加劲板与底板熔透角焊缝 | 6-GA22-W11 | 20⊥20 | 0~0.15 | 0.15 | 2024.10.14 | 合格
6-GA22 | 熔透角焊缝 | 加劲板与底板熔透角焊缝 | 6-GA22-W12 | 20⊥20 | 0~0.15 | 0.15 | 2024.10.14 | 合格
6-GA22 | 熔透角焊缝 | 加劲板与底板熔透角焊缝 | 6-GA22-W21 | 20⊥20 | 0~0.15 | 0.15 | 2024.10.14 | 合格
6-GA22 | 熔透角焊缝 | 加劲板与底板熔透角焊缝 | 6-GA22-W22 | 20⊥20 | 0~0.15 | 0.15 | 2024.10.14 | 合格
6-GA22 | 熔透角焊缝 | 加劲板与底板熔透角焊缝 | 6-GA22-W23 | 20⊥20 | 0~0.15 | 0.15 | 2024.10.14 | 合格
6-GA22 | 熔透角焊缝 | 加劲板与底板熔透角焊缝 | 6-GA22-W24 | 20⊥20 | 0~0.15 | 0.15 | 2024.10.14 | 合格
6-GA23 | 熔透角焊缝 | 腹板与顶板熔透角焊缝 | 6-GA23-W1 | 16⊥20 | 0~16.32 | 16.32 | 2024.10.14 | 合格
6-GA23 | 熔透角焊缝 | 腹板与底板熔透角焊缝 | 6-GA23-W2 | 16⊥20 | 0~16.49 | 16.49 | 2024.10.14 | 合格
6-GA23 | 熔透角焊缝 | 腹板与顶板熔透角焊缝 | 6-GA23-W3 | 16⊥20 | 0~16.32 | 16.32 | 2024.10.14 | 合格
6-GA23 | 熔透角焊缝 | 腹板与底板熔透角焊缝 | 6-GA23-W4 | 16⊥20 | 0~16.49 | 16.49 | 2024.10.14 | 合格
6-GA23 | 熔透角焊缝 | 加劲板与底板熔透角焊缝 | 6-GA23-W7 | 20⊥20 | 0~0.15 | 0.15 | 2024.10.14 | 合格
6-GA23 | 熔透角焊缝 | 加劲板与底板熔透角焊缝 | 6-GA23-W8 | 20⊥20 | 0~0.15 | 0.15 | 2024.10.14 | 合格
6-GA23 | 熔透角焊缝 | 加劲板与底板熔透角焊缝 | 6-GA23-W9 | 20⊥20 | 0~0.15 | 0.15 | 2024.10.14 | 合格
6-GA23 | 熔透角焊缝 | 加劲板与底板熔透角焊缝 | 6-GA23-W10 | 20⊥20 | 0~0.15 | 0.15 | 2024.10.14 | 合格
6-GA23 | 熔透角焊缝 | 隔板与底板熔透角焊缝 | 6-GA23-W19 | 20⊥20 | 0~2.21 | 2.21 | 2024.10.14 | 合格
6-GA23 | 熔透角焊缝 | 加劲板与底板熔透角焊缝 | 6-GA23-W21 | 24⊥24 | 0~0.35 | 0.35 | 2024.10.14 | 合格
6-GA23 | 熔透角焊缝 | 加劲板与底板熔透角焊缝 | 6-GA23-W22 | 24⊥24 | 0~0.35 | 0.35 | 2024.10.14 | 合格
6-GA23 | 熔透角焊缝 | 加劲板与底板熔透角焊缝 | 6-GA23-W23 | 24⊥24 | 0~0.35 | 0.35 | 2024.10.14 | 合格
6-GA23 | 熔透角焊缝 | 加劲板与底板熔透角焊缝 | 6-GA23-W24 | 24⊥24 | 0~0.35 | 0.35 | 2024.10.14 | 合格
6-GA23 | 熔透角焊缝 | 加劲板与底板熔透角焊缝 | 6-GA23-W25 | 28⊥28 | 0~0.35 | 0.35 | 2024.10.14 | 合格
6-GA23 | 熔透角焊缝 | 加劲板与底板熔透角焊缝 | 6-GA23-W26 | 28⊥28 | 0~0.35 | 0.35 | 2024.10.14 | 合格
6-GA23 | 熔透角焊缝 | 加劲板与底板熔透角焊缝 | 6-GA23-W27 | 28⊥28 | 0~0.35 | 0.35 | 2024.10.14 | 合格
6-GA23 | 熔透角焊缝 | 加劲板与底板熔透角焊缝 | 6-GA23-W28 | 28⊥28 | 0~0.35 | 0.35 | 2024.10.14 | 合格
6-GA23 | 熔透角焊缝 | 加劲板与底板熔透角焊缝 | 6-GA23-W29 | 24⊥24 | 0~0.35 | 0.35 | 2024.10.14 | 合格
6-GA23 | 熔透角焊缝 | 加劲板与底板熔透角焊缝 | 6-GA23-W30 | 24⊥24 | 0~0.35 | 0.35 | 2024.10.14 | 合格
6-GA23 | 熔透角焊缝 | 加劲板与底板熔透角焊缝 | 6-GA23-W31 | 24⊥24 | 0~0.35 | 0.35 | 2024.10.14 | 合格
6-GA23 | 熔透角焊缝 | 加劲板与底板熔透角焊缝 | 6-GA23-W32 | 24⊥24 | 0~0.35 | 0.35 | 2024.10.14 | 合格
6-GA31 | 熔透角焊缝 | 腹板与顶板熔透角焊缝 | 6-GA31-W1 | 16⊥20 | 0~23.26 | 23.26 | 2024.10.15 | 不合格 | F1 | SL+3.8 | 8~10 | 170 | 1600 | -1 | 270 | 2024.10.16
6-GA31 | 熔透角焊缝 | 腹板与底板熔透角焊缝 | 6-GA31-W2 | 16⊥20 | 0~23.43 | 23.43 | 2024.10.15 | 合格
6-GA31 | 熔透角焊缝 | 腹板与顶板熔透角焊缝 | 6-GA31-W3 | 16⊥20 | 0~23.26 | 23.26 | 2024.10.15 | 合格
6-GA31 | 熔透角焊缝 | 腹板与底板熔透角焊缝 | 6-GA31-W4 | 16⊥20 | 0~23.43 | 23.43 | 2024.10.15 | 合格
6-GA31 | 熔透角焊缝 | 隔板与底板熔透角焊缝 | 6-GA31-W7 | 20⊥20 | 0~2.21 | 2.21 | 2024.10.15 | 合格
6-GA31 | 熔透角焊缝 | 加劲板与底板熔透角焊缝 | 6-GA31-W9 | 24⊥24 | 0~0.35 | 0.35 | 2024.10.15 | 合格
6-GA31 | 熔透角焊缝 | 加劲板与底板熔透角焊缝 | 6-GA31-W10 | 24⊥24 | 0~0.35 | 0.35 | 2024.10.15 | 合格
6-GA31 | 熔透角焊缝 | 加劲板与底板熔透角焊缝 | 6-GA31-W11 | 24⊥24 | 0~0.35 | 0.35 | 2024.10.15 | 合格
6-GA31 | 熔透角焊缝 | 加劲板与底板熔透角焊缝 | 6-GA31-W12 | 24⊥24 | 0~0.35 | 0.35 | 2024.10.15 | 合格
6-GA31 | 熔透角焊缝 | 加劲板与底板熔透角焊缝 | 6-GA31-W13 | 28⊥28 | 0~0.35 | 0.35 | 2024.10.15 | 合格
6-GA31 | 熔透角焊缝 | 加劲板与底板熔透角焊缝 | 6-GA31-W14 | 28⊥28 | 0~0.35 | 0.35 | 2024.10.15 | 合格
6-GA31 | 熔透角焊缝 | 加劲板与底板熔透角焊缝 | 6-GA31-W15 | 28⊥28 | 0~0.35 | 0.35 | 2024.10.15 | 合格
6-GA31 | 熔透角焊缝 | 加劲板与底板熔透角焊缝 | 6-GA31-W16 | 28⊥28 | 0~0.35 | 0.35 | 2024.10.15 | 合格
6-GA31 | 熔透角焊缝 | 加劲板与底板熔透角焊缝 | 6-GA31-W17 | 24⊥24 | 0~0.35 | 0.35 | 2024.10.15 | 合格
6-GA31 | 熔透角焊缝 | 加劲板与底板熔透角焊缝 | 6-GA31-W18 | 24⊥24 | 0~0.35 | 0.35 | 2024.10.15 | 合格
6-GA31 | 熔透角焊缝 | 加劲板与底板熔透角焊缝 | 6-GA31-W19 | 24⊥24 | 0~0.35 | 0.35 | 2024.10.15 | 合格
6-GA31 | 熔透角焊缝 | 加劲板与底板熔透角焊缝 | 6-GA31-W20 | 24⊥24 | 0~0.35 | 0.35 | 2024.10.15 | 合格
6-GA31 | 熔透角焊缝 | 加劲板与底板熔透角焊缝 | 6-GA31-W34 | 20⊥20 | 0~0.15 | 0.15 | 2024.10.15 | 合格
6-GA31 | 熔透角焊缝 | 加劲板与底板熔透角焊缝 | 6-GA31-W35 | 20⊥20 | 0~0.15 | 0.15 | 2024.10.15 | 合格
6-GA31 | 熔透角焊缝 | 加劲板与底板熔透角焊缝 | 6-GA31-W36 | 20⊥20 | 0~0.15 | 0.15 | 2024.10.15 | 合格
6-GA31 | 熔透角焊缝 | 加劲板与底板熔透角焊缝 | 6-GA31-W37 | 20⊥20 | 0~0.15 | 0.15 | 2024.10.15 | 合格
6-GA32 | 熔透角焊缝 | 腹板与顶板熔透角焊缝 | 6-GA32-W1 | 16⊥16 | 0~13.99 | 13.99 | 2024.10.15 | 合格
6-GA32 | 熔透角焊缝 | 腹板与底板熔透角焊缝 | 6-GA32-W2 | 16⊥16 | 0~13.99 | 13.99 | 2024.10.15 | 合格
6-GA32 | 熔透角焊缝 | 腹板与顶板熔透角焊缝 | 6-GA32-W3 | 16⊥16 | 0~13.99 | 13.99 | 2024.10.15 | 不合格 | F1 | SL+3.4 | 8~10 | 110 | 0 | -1 | 160 | 2024.10.16
6-GA32 | 熔透角焊缝 | 腹板与底板熔透角焊缝 | 6-GA32-W4 | 16⊥16 | 0~13.99 | 13.99 | 2024.10.15 | 合格
6-GA32 | 熔透角焊缝 | 加劲板与底板熔透角焊缝 | 6-GA32-W9 | 20⊥20 | 0~0.15 | 0.15 | 2024.10.15 | 合格
6-GA32 | 熔透角焊缝 | 加劲板与底板熔透角焊缝 | 6-GA32-W10 | 20⊥20 | 0~0.15 | 0.15 | 2024.10.15 | 合格
6-GA32 | 熔透角焊缝 | 加劲板与底板熔透角焊缝 | 6-GA32-W11 | 20⊥20 | 0~0.15 | 0.15 | 2024.10.15 | 合格
6-GA32 | 熔透角焊缝 | 加劲板与底板熔透角焊缝 | 6-GA32-W12 | 20⊥20 | 0~0.15 | 0.15 | 2024.10.15 | 合格
6-GA32 | 熔透角焊缝 | 加劲板与底板熔透角焊缝 | 6-GA32-W21 | 20⊥20 | 0~0.15 | 0.15 | 2024.10.15 | 合格
6-GA32 | 熔透角焊缝 | 加劲板与底板熔透角焊缝 | 6-GA32-W22 | 20⊥20 | 0~0.15 | 0.15 | 2024.10.15 | 合格
6-GA32 | 熔透角焊缝 | 加劲板与底板熔透角焊缝 | 6-GA32-W23 | 20⊥20 | 0~0.15 | 0.15 | 2024.10.15 | 合格
6-GA32 | 熔透角焊缝 | 加劲板与底板熔透角焊缝 | 6-GA32-W24 | 20⊥20 | 0~0.15 | 0.15 | 2024.10.15 | 合格
6-GA33 | 熔透角焊缝 | 腹板与顶板熔透角焊缝 | 6-GA33-W1 | 16⊥20 | 0~16.34 | 16.34 | 2024.10.15 | 合格
6-GA33 | 熔透角焊缝 | 腹板与底板熔透角焊缝 | 6-GA33-W2 | 16⊥20 | 0~16.51 | 16.51 | 2024.10.15 | 合格
6-GA33 | 熔透角焊缝 | 腹板与顶板熔透角焊缝 | 6-GA33-W3 | 16⊥20 | 0~16.34 | 16.34 | 2024.10.15 | 合格
6-GA33 | 熔透角焊缝 | 腹板与底板熔透角焊缝 | 6-GA33-W4 | 16⊥20 | 0~16.51 | 16.51 | 2024.10.15 | 合格
6-GA33 | 熔透角焊缝 | 加劲板与底板熔透角焊缝 | 6-GA33-W7 | 20⊥20 | 0~0.15 | 0.15 | 2024.10.15 | 合格
6-GA33 | 熔透角焊缝 | 加劲板与底板熔透角焊缝 | 6-GA33-W8 | 20⊥20 | 0~0.15 | 0.15 | 2024.10.15 | 合格
6-GA33 | 熔透角焊缝 | 加劲板与底板熔透角焊缝 | 6-GA33-W9 | 20⊥20 | 0~0.15 | 0.15 | 2024.10.15 | 合格
6-GA33 | 熔透角焊缝 | 加劲板与底板熔透角焊缝 | 6-GA33-W10 | 20⊥20 | 0~0.15 | 0.15 | 2024.10.15 | 合格
6-GA33 | 熔透角焊缝 | 隔板与底板熔透角焊缝 | 6-GA33-W19 | 20⊥20 | 0~2.21 | 2.21 | 2024.10.15 | 合格
6-GA33 | 熔透角焊缝 | 加劲板与底板熔透角焊缝 | 6-GA33-W21 | 24⊥24 | 0~0.35 | 0.35 | 2024.10.15 | 合格
6-GA33 | 熔透角焊缝 | 加劲板与底板熔透角焊缝 | 6-GA33-W22 | 24⊥24 | 0~0.35 | 0.35 | 2024.10.15 | 合格
6-GA33 | 熔透角焊缝 | 加劲板与底板熔透角焊缝 | 6-GA33-W23 | 24⊥24 | 0~0.35 | 0.35 | 2024.10.15 | 合格
6-GA33 | 熔透角焊缝 | 加劲板与底板熔透角焊缝 | 6-GA33-W24 | 24⊥24 | 0~0.35 | 0.35 | 2024.10.15 | 合格
6-GA33 | 熔透角焊缝 | 加劲板与底板熔透角焊缝 | 6-GA33-W25 | 28⊥28 | 0~0.35 | 0.35 | 2024.10.15 | 合格
6-GA33 | 熔透角焊缝 | 加劲板与底板熔透角焊缝 | 6-GA33-W26 | 28⊥28 | 0~0.35 | 0.35 | 2024.10.15 | 合格
6-GA33 | 熔透角焊缝 | 加劲板与底板熔透角焊缝 | 6-GA33-W27 | 28⊥28 | 0~0.35 | 0.35 | 2024.10.15 | 合格
6-GA33 | 熔透角焊缝 | 加劲板与底板熔透角焊缝 | 6-GA33-W28 | 28⊥28 | 0~0.35 | 0.35 | 2024.10.15 | 合格
6-GA33 | 熔透角焊缝 | 加劲板与底板熔透角焊缝 | 6-GA33-W29 | 24⊥24 | 0~0.35 | 0.35 | 2024.10.15 | 合格
6-GA33 | 熔透角焊缝 | 加劲板与底板熔透角焊缝 | 6-GA33-W30 | 24⊥24 | 0~0.35 | 0.35 | 2024.10.15 | 合格
6-GA33 | 熔透角焊缝 | 加劲板与底板熔透角焊缝 | 6-GA33-W31 | 24⊥24 | 0~0.35 | 0.35 | 2024.10.15 | 合格
6-GA33 | 熔透角焊缝 | 加劲板与底板熔透角焊缝 | 6-GA33-W32 | 24⊥24 | 0~0.35 | 0.35 | 2024.10.15 | 合格
6-GA41 | 熔透角焊缝 | 腹板与顶板熔透角焊缝 | 6-GA41-W1 | 16⊥20 | 0~23.32 | 23.32 | 2024.10.16 | 合格
6-GA41 | 熔透角焊缝 | 腹板与底板熔透角焊缝 | 6-GA41-W2 | 16⊥20 | 0~23.49 | 23.49 | 2024.10.16 | 不合格 | F1 | SL+3.4 | 11 | 260 | 3300 | -2 | 360 | 2024.10.17
6-GA41 | 熔透角焊缝 | 腹板与顶板熔透角焊缝 | 6-GA41-W3 | 16⊥20 | 0~23.32 | 23.32 | 2024.10.16 | 合格
6-GA41 | 熔透角焊缝 | 腹板与底板熔透角焊缝 | 6-GA41-W4 | 16⊥20 | 0~23.49 | 23.49 | 2024.10.16 | 合格
6-GA41 | 熔透角焊缝 | 隔板与底板熔透角焊缝 | 6-GA41-W7 | 20⊥20 | 0~2.21 | 2.21 | 2024.10.16 | 合格
6-GA41 | 熔透角焊缝 | 加劲板与底板熔透角焊缝 | 6-GA41-W9 | 24⊥24 | 0~0.35 | 0.35 | 2024.10.16 | 合格
6-GA41 | 熔透角焊缝 | 加劲板与底板熔透角焊缝 | 6-GA41-W10 | 24⊥24 | 0~0.35 | 0.35 | 2024.10.16 | 合格
6-GA41 | 熔透角焊缝 | 加劲板与底板熔透角焊缝 | 6-GA41-W11 | 24⊥24 | 0~0.35 | 0.35 | 2024.10.16 | 合格
6-GA41 | 熔透角焊缝 | 加劲板与底板熔透角焊缝 | 6-GA41-W12 | 24⊥24 | 0~0.35 | 0.35 | 2024.10.16 | 合格
6-GA41 | 熔透角焊缝 | 加劲板与底板熔透角焊缝 | 6-GA41-W13 | 28⊥28 | 0~0.35 | 0.35 | 2024.10.16 | 合格
6-GA41 | 熔透角焊缝 | 加劲板与底板熔透角焊缝 | 6-GA41-W14 | 28⊥28 | 0~0.35 | 0.35 | 2024.10.16 | 合格
6-GA41 | 熔透角焊缝 | 加劲板与底板熔透角焊缝 | 6-GA41-W15 | 28⊥28 | 0~0.35 | 0.35 | 2024.10.16 | 合格
6-GA41 | 熔透角焊缝 | 加劲板与底板熔透角焊缝 | 6-GA41-W16 | 28⊥28 | 0~0.35 | 0.35 | 2024.10.16 | 合格
6-GA41 | 熔透角焊缝 | 加劲板与底板熔透角焊缝 | 6-GA41-W17 | 24⊥24 | 0~0.35 | 0.35 | 2024.10.16 | 合格
6-GA41 | 熔透角焊缝 | 加劲板与底板熔透角焊缝 | 6-GA41-W18 | 24⊥24 | 0~0.35 | 0.35 | 2024.10.16 | 合格
6-GA41 | 熔透角焊缝 | 加劲板与底板熔透角焊缝 | 6-GA41-W19 | 24⊥24 | 0~0.35 | 0.35 | 2024.10.16 | 合格
6-GA41 | 熔透角焊缝 | 加劲板与底板熔透角焊缝 | 6-GA41-W20 | 24⊥24 | 0~0.35 | 0.35 | 2024.10.16 | 合格
6-GA41 | 熔透角焊缝 | 加劲板与底板熔透角焊缝 | 6-GA41-W34 | 20⊥20 | 0~0.15 | 0.15 | 2024.10.16 | 合格
6-GA41 | 熔透角焊缝 | 加劲板与底板熔透角焊缝 | 6-GA41-W35 | 20⊥20 | 0~0.15 | 0.15 | 2024.10.16 | 合格
6-GA41 | 熔透角焊缝 | 加劲板与底板熔透角焊缝 | 6-GA41-W36 | 20⊥20 | 0~0.15 | 0.15 | 2024.10.16 | 合格
6-GA41 | 熔透角焊缝 | 加劲板与底板熔透角焊缝 | 6-GA41-W37 | 20⊥20 | 0~0.15 | 0.15 | 2024.10.16 | 合格
6-GA42 | 熔透角焊缝 | 腹板与顶板熔透角焊缝 | 6-GA42-W1 | 16⊥16 | 0~14 | 14 | 2024.10.16 | 合格
6-GA42 | 熔透角焊缝 | 腹板与底板熔透角焊缝 | 6-GA42-W2 | 16⊥16 | 0~14 | 14 | 2024.10.16 | 合格
6-GA42 | 熔透角焊缝 | 腹板与顶板熔透角焊缝 | 6-GA42-W3 | 16⊥16 | 0~14 | 14 | 2024.10.16 | 合格
6-GA42 | 熔透角焊缝 | 腹板与底板熔透角焊缝 | 6-GA42-W4 | 16⊥16 | 0~14 | 14 | 2024.10.16 | 合格
6-GA42 | 熔透角焊缝 | 加劲板与底板熔透角焊缝 | 6-GA42-W9 | 20⊥20 | 0~0.15 | 0.15 | 2024.10.16 | 合格
6-GA42 | 熔透角焊缝 | 加劲板与底板熔透角焊缝 | 6-GA42-W10 | 20⊥20 | 0~0.15 | 0.15 | 2024.10.16 | 合格
6-GA42 | 熔透角焊缝 | 加劲板与底板熔透角焊缝 | 6-GA42-W11 | 20⊥20 | 0~0.15 | 0.15 | 2024.10.16 | 合格
6-GA42 | 熔透角焊缝 | 加劲板与底板熔透角焊缝 | 6-GA42-W12 | 20⊥20 | 0~0.15 | 0.15 | 2024.10.16 | 合格
6-GA42 | 熔透角焊缝 | 加劲板与底板熔透角焊缝 | 6-GA42-W21 | 20⊥20 | 0~0.15 | 0.15 | 2024.10.16 | 合格
6-GA42 | 熔透角焊缝 | 加劲板与底板熔透角焊缝 | 6-GA42-W22 | 20⊥20 | 0~0.15 | 0.15 | 2024.10.16 | 合格
6-GA42 | 熔透角焊缝 | 加劲板与底板熔透角焊缝 | 6-GA42-W23 | 20⊥20 | 0~0.15 | 0.15 | 2024.10.16 | 合格
6-GA42 | 熔透角焊缝 | 加劲板与底板熔透角焊缝 | 6-GA42-W24 | 20⊥20 | 0~0.15 | 0.15 | 2024.10.16 | 合格
6-GA43 | 熔透角焊缝 | 腹板与顶板熔透角焊缝 | 6-GA43-W1 | 16⊥20 | 0~16.36 | 16.36 | 2024.10.16 | 合格
6-GA43 | 熔透角焊缝 | 腹板与底板熔透角焊缝 | 6-GA43-W2 | 16⊥20 | 0~16.53 | 16.53 | 2024.10.16 | 合格
6-GA43 | 熔透角焊缝 | 腹板与顶板熔透角焊缝 | 6-GA43-W3 | 16⊥20 | 0~16.36 | 16.36 | 2024.10.16 | 合格
6-GA43 | 熔透角焊缝 | 腹板与底板熔透角焊缝 | 6-GA43-W4 | 16⊥20 | 0~16.53 | 16.53 | 2024.10.16 | 合格
6-GA43 | 熔透角焊缝 | 加劲板与底板熔透角焊缝 | 6-GA43-W7 | 20⊥20 | 0~0.15 | 0.15 | 2024.10.16 | 合格
6-GA43 | 熔透角焊缝 | 加劲板与底板熔透角焊缝 | 6-GA43-W8 | 20⊥20 | 0~0.15 | 0.15 | 2024.10.16 | 合格
6-GA43 | 熔透角焊缝 | 加劲板与底板熔透角焊缝 | 6-GA43-W9 | 20⊥20 | 0~0.15 | 0.15 | 2024.10.16 | 合格
6-GA43 | 熔透角焊缝 | 加劲板与底板熔透角焊缝 | 6-GA43-W10 | 20⊥20 | 0~0.15 | 0.15 | 2024.10.16 | 合格
6-GA43 | 熔透角焊缝 | 隔板与底板熔透角焊缝 | 6-GA43-W19 | 20⊥20 | 0~2.21 | 2.21 | 2024.10.16 | 不合格 | F1 | SL+2.8 | 13~15 | 310 | 900 | -2 | 410 | 2024.10.18
6-GA43 | 熔透角焊缝 | 加劲板与底板熔透角焊缝 | 6-GA43-W21 | 24⊥24 | 0~0.35 | 0.35 | 2024.10.16 | 合格
6-GA43 | 熔透角焊缝 | 加劲板与底板熔透角焊缝 | 6-GA43-W22 | 24⊥24 | 0~0.35 | 0.35 | 2024.10.16 | 合格
6-GA43 | 熔透角焊缝 | 加劲板与底板熔透角焊缝 | 6-GA43-W23 | 24⊥24 | 0~0.35 | 0.35 | 2024.10.16 | 合格
6-GA43 | 熔透角焊缝 | 加劲板与底板熔透角焊缝 | 6-GA43-W24 | 24⊥24 | 0~0.35 | 0.35 | 2024.10.16 | 合格
6-GA43 | 熔透角焊缝 | 加劲板与底板熔透角焊缝 | 6-GA43-W25 | 28⊥28 | 0~0.35 | 0.35 | 2024.10.16 | 合格
6-GA43 | 熔透角焊缝 | 加劲板与底板熔透角焊缝 | 6-GA43-W26 | 28⊥28 | 0~0.35 | 0.35 | 2024.10.16 | 合格
6-GA43 | 熔透角焊缝 | 加劲板与底板熔透角焊缝 | 6-GA43-W27 | 28⊥28 | 0~0.35 | 0.35 | 2024.10.16 | 合格
6-GA43 | 熔透角焊缝 | 加劲板与底板熔透角焊缝 | 6-GA43-W28 | 28⊥28 | 0~0.35 | 0.35 | 2024.10.16 | 合格
6-GA43 | 熔透角焊缝 | 加劲板与底板熔透角焊缝 | 6-GA43-W29 | 24⊥24 | 0~0.35 | 0.35 | 2024.10.16 | 合格
6-GA43 | 熔透角焊缝 | 加劲板与底板熔透角焊缝 | 6-GA43-W30 | 24⊥24 | 0~0.35 | 0.35 | 2024.10.16 | 合格
6-GA43 | 熔透角焊缝 | 加劲板与底板熔透角焊缝 | 6-GA43-W31 | 24⊥24 | 0~0.35 | 0.35 | 2024.10.16 | 合格
6-GA43 | 熔透角焊缝 | 加劲板与底板熔透角焊缝 | 6-GA43-W32 | 24⊥24 | 0~0.35 | 0.35 | 2024.10.16 | 合格
6-GA51 | 熔透角焊缝 | 腹板与顶板熔透角焊缝 | 6-GA51-W1 | 16⊥20 | 0~23.35 | 23.35 | 2024.10.17 | 合格
6-GA51 | 熔透角焊缝 | 腹板与底板熔透角焊缝 | 6-GA51-W2 | 16⊥20 | 0~23.52 | 23.52 | 2024.10.17 | 合格
6-GA51 | 熔透角焊缝 | 腹板与顶板熔透角焊缝 | 6-GA51-W3 | 16⊥20 | 0~23.35 | 23.35 | 2024.10.17 | 合格
6-GA51 | 熔透角焊缝 | 腹板与底板熔透角焊缝 | 6-GA51-W4 | 16⊥20 | 0~23.52 | 23.52 | 2024.10.17 | 合格
6-GA51 | 熔透角焊缝 | 隔板与底板熔透角焊缝 | 6-GA51-W7 | 20⊥20 | 0~2.21 | 2.21 | 2024.10.17 | 合格
6-GA51 | 熔透角焊缝 | 加劲板与底板熔透角焊缝 | 6-GA51-W9 | 24⊥24 | 0~0.35 | 0.35 | 2024.10.17 | 合格
6-GA51 | 熔透角焊缝 | 加劲板与底板熔透角焊缝 | 6-GA51-W10 | 24⊥24 | 0~0.35 | 0.35 | 2024.10.17 | 合格
6-GA51 | 熔透角焊缝 | 加劲板与底板熔透角焊缝 | 6-GA51-W11 | 24⊥24 | 0~0.35 | 0.35 | 2024.10.17 | 合格
6-GA51 | 熔透角焊缝 | 加劲板与底板熔透角焊缝 | 6-GA51-W12 | 24⊥24 | 0~0.35 | 0.35 | 2024.10.17 | 合格
6-GA51 | 熔透角焊缝 | 加劲板与底板熔透角焊缝 | 6-GA51-W13 | 28⊥28 | 0~0.35 | 0.35 | 2024.10.17 | 合格
6-GA51 | 熔透角焊缝 | 加劲板与底板熔透角焊缝 | 6-GA51-W14 | 28⊥28 | 0~0.35 | 0.35 | 2024.10.17 | 合格
6-GA51 | 熔透角焊缝 | 加劲板与底板熔透角焊缝 | 6-GA51-W15 | 28⊥28 | 0~0.35 | 0.35 | 2024.10.17 | 合格
6-GA51 | 熔透角焊缝 | 加劲板与底板熔透角焊缝 | 6-GA51-W16 | 28⊥28 | 0~0.35 | 0.35 | 2024.10.17 | 合格
6-GA51 | 熔透角焊缝 | 加劲板与底板熔透角焊缝 | 6-GA51-W17 | 24⊥24 | 0~0.35 | 0.35 | 2024.10.17 | 合格
6-GA51 | 熔透角焊缝 | 加劲板与底板熔透角焊缝 | 6-GA51-W18 | 24⊥24 | 0~0.35 | 0.35 | 2024.10.17 | 合格
6-GA51 | 熔透角焊缝 | 加劲板与底板熔透角焊缝 | 6-GA51-W19 | 24⊥24 | 0~0.35 | 0.35 | 2024.10.17 | 合格
6-GA51 | 熔透角焊缝 | 加劲板与底板熔透角焊缝 | 6-GA51-W20 | 24⊥24 | 0~0.35 | 0.35 | 2024.10.17 | 合格
6-GA51 | 熔透角焊缝 | 加劲板与底板熔透角焊缝 | 6-GA51-W34 | 20⊥20 | 0~0.15 | 0.15 | 2024.10.17 | 合格
6-GA51 | 熔透角焊缝 | 加劲板与底板熔透角焊缝 | 6-GA51-W35 | 20⊥20 | 0~0.15 | 0.15 | 2024.10.17 | 合格
6-GA51 | 熔透角焊缝 | 加劲板与底板熔透角焊缝 | 6-GA51-W36 | 20⊥20 | 0~0.15 | 0.15 | 2024.10.17 | 合格
6-GA51 | 熔透角焊缝 | 加劲板与底板熔透角焊缝 | 6-GA51-W37 | 20⊥20 | 0~0.15 | 0.15 | 2024.10.17 | 合格
6-GA52 | 熔透角焊缝 | 腹板与顶板熔透角焊缝 | 6-GA52-W1 | 16⊥16 | 0~13.99 | 13.99 | 2024.10.17 | 合格
6-GA52 | 熔透角焊缝 | 腹板与底板熔透角焊缝 | 6-GA52-W2 | 16⊥16 | 0~13.99 | 13.99 | 2024.10.17 | 合格
6-GA52 | 熔透角焊缝 | 腹板与顶板熔透角焊缝 | 6-GA52-W3 | 16⊥16 | 0~13.99 | 13.99 | 2024.10.17 | 合格
6-GA52 | 熔透角焊缝 | 腹板与底板熔透角焊缝 | 6-GA52-W4 | 16⊥16 | 0~13.99 | 13.99 | 2024.10.17 | 合格
6-GA52 | 熔透角焊缝 | 加劲板与底板熔透角焊缝 | 6-GA52-W9 | 20⊥20 | 0~0.15 | 0.15 | 2024.10.17 | 合格
6-GA52 | 熔透角焊缝 | 加劲板与底板熔透角焊缝 | 6-GA52-W10 | 20⊥20 | 0~0.15 | 0.15 | 2024.10.17 | 合格
6-GA52 | 熔透角焊缝 | 加劲板与底板熔透角焊缝 | 6-GA52-W11 | 20⊥20 | 0~0.15 | 0.15 | 2024.10.17 | 合格
6-GA52 | 熔透角焊缝 | 加劲板与底板熔透角焊缝 | 6-GA52-W12 | 20⊥20 | 0~0.15 | 0.15 | 2024.10.17 | 不合格 | F1 | SL+2.3 | 9~12 | 130 | 0 | -1 | 180 | 2024.10.18
6-GA52 | 熔透角焊缝 | 加劲板与底板熔透角焊缝 | 6-GA52-W21 | 20⊥20 | 0~0.15 | 0.15 | 2024.10.17 | 合格
6-GA52 | 熔透角焊缝 | 加劲板与底板熔透角焊缝 | 6-GA52-W22 | 20⊥20 | 0~0.15 | 0.15 | 2024.10.17 | 合格
6-GA52 | 熔透角焊缝 | 加劲板与底板熔透角焊缝 | 6-GA52-W23 | 20⊥20 | 0~0.15 | 0.15 | 2024.10.17 | 合格
6-GA52 | 熔透角焊缝 | 加劲板与底板熔透角焊缝 | 6-GA52-W24 | 20⊥20 | 0~0.15 | 0.15 | 2024.10.17 | 合格
6-GA53 | 熔透角焊缝 | 腹板与顶板熔透角焊缝 | 6-GA53-W1 | 16⊥20 | 0~16.38 | 16.38 | 2024.10.17 | 合格
6-GA53 | 熔透角焊缝 | 腹板与底板熔透角焊缝 | 6-GA53-W2 | 16⊥20 | 0~16.55 | 16.55 | 2024.10.17 | 合格
6-GA53 | 熔透角焊缝 | 腹板与顶板熔透角焊缝 | 6-GA53-W3 | 16⊥20 | 0~16.38 | 16.38 | 2024.10.17 | 合格
6-GA53 | 熔透角焊缝 | 腹板与底板熔透角焊缝 | 6-GA53-W4 | 16⊥20 | 0~16.55 | 16.55 | 2024.10.17 | 合格
6-GA53 | 熔透角焊缝 | 加劲板与底板熔透角焊缝 | 6-GA53-W7 | 20⊥20 | 0~0.15 | 0.15 | 2024.10.17 | 合格
6-GA53 | 熔透角焊缝 | 加劲板与底板熔透角焊缝 | 6-GA53-W8 | 20⊥20 | 0~0.15 | 0.15 | 2024.10.17 | 合格
6-GA53 | 熔透角焊缝 | 加劲板与底板熔透角焊缝 | 6-GA53-W9 | 20⊥20 | 0~0.15 | 0.15 | 2024.10.17 | 合格
6-GA53 | 熔透角焊缝 | 加劲板与底板熔透角焊缝 | 6-GA53-W10 | 20⊥20 | 0~0.15 | 0.15 | 2024.10.17 | 合格
6-GA53 | 熔透角焊缝 | 隔板与底板熔透角焊缝 | 6-GA53-W19 | 20⊥20 | 0~2.21 | 2.21 | 2024.10.17 | 合格
6-GA53 | 熔透角焊缝 | 加劲板与底板熔透角焊缝 | 6-GA53-W21 | 24⊥24 | 0~0.35 | 0.35 | 2024.10.17 | 合格
6-GA53 | 熔透角焊缝 | 加劲板与底板熔透角焊缝 | 6-GA53-W22 | 24⊥24 | 0~0.35 | 0.35 | 2024.10.17 | 合格
6-GA53 | 熔透角焊缝 | 加劲板与底板熔透角焊缝 | 6-GA53-W23 | 24⊥24 | 0~0.35 | 0.35 | 2024.10.17 | 合格
6-GA53 | 熔透角焊缝 | 加劲板与底板熔透角焊缝 | 6-GA53-W24 | 24⊥24 | 0~0.35 | 0.35 | 2024.10.17 | 合格
6-GA53 | 熔透角焊缝 | 加劲板与底板熔透角焊缝 | 6-GA53-W25 | 28⊥28 | 0~0.35 | 0.35 | 2024.10.17 | 合格
6-GA53 | 熔透角焊缝 | 加劲板与底板熔透角焊缝 | 6-GA53-W26 | 28⊥28 | 0~0.35 | 0.35 | 2024.10.17 | 合格
6-GA53 | 熔透角焊缝 | 加劲板与底板熔透角焊缝 | 6-GA53-W27 | 28⊥28 | 0~0.35 | 0.35 | 2024.10.17 | 合格
6-GA53 | 熔透角焊缝 | 加劲板与底板熔透角焊缝 | 6-GA53-W28 | 28⊥28 | 0~0.35 | 0.35 | 2024.10.17 | 合格
6-GA53 | 熔透角焊缝 | 加劲板与底板熔透角焊缝 | 6-GA53-W29 | 24⊥24 | 0~0.35 | 0.35 | 2024.10.17 | 合格
6-GA53 | 熔透角焊缝 | 加劲板与底板熔透角焊缝 | 6-GA53-W30 | 24⊥24 | 0~0.35 | 0.35 | 2024.10.17 | 合格
6-GA53 | 熔透角焊缝 | 加劲板与底板熔透角焊缝 | 6-GA53-W31 | 24⊥24 | 0~0.35 | 0.35 | 2024.10.17 | 合格
6-GA53 | 熔透角焊缝 | 加劲板与底板熔透角焊缝 | 6-GA53-W32 | 24⊥24 | 0~0.35 | 0.35 | 2024.10.17 | 合格
6-GA61 | 熔透角焊缝 | 腹板与顶板熔透角焊缝 | 6-GA61-W1 | 16⊥20 | 0~23.38 | 23.38 | 2024.10.18 | 合格
6-GA61 | 熔透角焊缝 | 腹板与底板熔透角焊缝 | 6-GA61-W2 | 16⊥20 | 0~23.55 | 23.55 | 2024.10.18 | 合格
6-GA61 | 熔透角焊缝 | 腹板与顶板熔透角焊缝 | 6-GA61-W3 | 16⊥20 | 0~23.38 | 23.38 | 2024.10.18 | 合格
6-GA61 | 熔透角焊缝 | 腹板与底板熔透角焊缝 | 6-GA61-W4 | 16⊥20 | 0~23.55 | 23.55 | 2024.10.18 | 不合格 | F1 | SL+2.7 | 9~12 | 240 | 7000 | -2 | 340 | 2024.10.19
6-GA61 | 熔透角焊缝 | 隔板与底板熔透角焊缝 | 6-GA61-W7 | 20⊥20 | 0~2.21 | 2.21 | 2024.10.18 | 合格
6-GA61 | 熔透角焊缝 | 加劲板与底板熔透角焊缝 | 6-GA61-W9 | 24⊥24 | 0~0.35 | 0.35 | 2024.10.18 | 合格
6-GA61 | 熔透角焊缝 | 加劲板与底板熔透角焊缝 | 6-GA61-W10 | 24⊥24 | 0~0.35 | 0.35 | 2024.10.18 | 合格
6-GA61 | 熔透角焊缝 | 加劲板与底板熔透角焊缝 | 6-GA61-W11 | 24⊥24 | 0~0.35 | 0.35 | 2024.10.18 | 合格
6-GA61 | 熔透角焊缝 | 加劲板与底板熔透角焊缝 | 6-GA61-W12 | 24⊥24 | 0~0.35 | 0.35 | 2024.10.18 | 合格
6-GA61 | 熔透角焊缝 | 加劲板与底板熔透角焊缝 | 6-GA61-W13 | 28⊥28 | 0~0.35 | 0.35 | 2024.10.18 | 合格
6-GA61 | 熔透角焊缝 | 加劲板与底板熔透角焊缝 | 6-GA61-W14 | 28⊥28 | 0~0.35 | 0.35 | 2024.10.18 | 合格
6-GA61 | 熔透角焊缝 | 加劲板与底板熔透角焊缝 | 6-GA61-W15 | 28⊥28 | 0~0.35 | 0.35 | 2024.10.18 | 合格
6-GA61 | 熔透角焊缝 | 加劲板与底板熔透角焊缝 | 6-GA61-W16 | 28⊥28 | 0~0.35 | 0.35 | 2024.10.18 | 合格
6-GA61 | 熔透角焊缝 | 加劲板与底板熔透角焊缝 | 6-GA61-W17 | 24⊥24 | 0~0.35 | 0.35 | 2024.10.18 | 合格
6-GA61 | 熔透角焊缝 | 加劲板与底板熔透角焊缝 | 6-GA61-W18 | 24⊥24 | 0~0.35 | 0.35 | 2024.10.18 | 合格
6-GA61 | 熔透角焊缝 | 加劲板与底板熔透角焊缝 | 6-GA61-W19 | 24⊥24 | 0~0.35 | 0.35 | 2024.10.18 | 合格
6-GA61 | 熔透角焊缝 | 加劲板与底板熔透角焊缝 | 6-GA61-W20 | 24⊥24 | 0~0.35 | 0.35 | 2024.10.18 | 合格
6-GA61 | 熔透角焊缝 | 加劲板与底板熔透角焊缝 | 6-GA61-W30 | 20⊥20 | 0~0.15 | 0.15 | 2024.10.18 | 合格
6-GA61 | 熔透角焊缝 | 加劲板与底板熔透角焊缝 | 6-GA61-W31 | 20⊥20 | 0~0.15 | 0.15 | 2024.10.18 | 合格
6-GA61 | 熔透角焊缝 | 加劲板与底板熔透角焊缝 | 6-GA61-W32 | 20⊥20 | 0~0.15 | 0.15 | 2024.10.18 | 合格
6-GA61 | 熔透角焊缝 | 加劲板与底板熔透角焊缝 | 6-GA61-W33 | 20⊥20 | 0~0.15 | 0.15 | 2024.10.18 | 合格
6-GA62 | 熔透角焊缝 | 腹板与顶板熔透角焊缝 | 6-GA62-W1 | 16⊥16 | 0~14.04 | 14.04 | 2024.10.18 | 合格
6-GA62 | 熔透角焊缝 | 腹板与底板熔透角焊缝 | 6-GA62-W2 | 16⊥16 | 0~14.04 | 14.04 | 2024.10.18 | 合格
6-GA62 | 熔透角焊缝 | 腹板与顶板熔透角焊缝 | 6-GA62-W3 | 16⊥16 | 0~14.04 | 14.04 | 2024.10.18 | 合格
6-GA62 | 熔透角焊缝 | 腹板与底板熔透角焊缝 | 6-GA62-W4 | 16⊥16 | 0~14.04 | 14.04 | 2024.10.18 | 合格
6-GA62 | 熔透角焊缝 | 加劲板与底板熔透角焊缝 | 6-GA62-W8 | 20⊥20 | 0~0.15 | 0.15 | 2024.10.18 | 合格
6-GA62 | 熔透角焊缝 | 加劲板与底板熔透角焊缝 | 6-GA62-W9 | 20⊥20 | 0~0.15 | 0.15 | 2024.10.18 | 合格
6-GA62 | 熔透角焊缝 | 加劲板与底板熔透角焊缝 | 6-GA62-W10 | 20⊥20 | 0~0.15 | 0.15 | 2024.10.18 | 合格
6-GA62 | 熔透角焊缝 | 加劲板与底板熔透角焊缝 | 6-GA62-W11 | 20⊥20 | 0~0.15 | 0.15 | 2024.10.18 | 合格
6-GA62 | 熔透角焊缝 | 加劲板与底板熔透角焊缝 | 6-GA62-W18 | 20⊥20 | 0~0.15 | 0.15 | 2024.10.18 | 合格
6-GA62 | 熔透角焊缝 | 加劲板与底板熔透角焊缝 | 6-GA62-W19 | 20⊥20 | 0~0.15 | 0.15 | 2024.10.18 | 合格
6-GA62 | 熔透角焊缝 | 加劲板与底板熔透角焊缝 | 6-GA62-W20 | 20⊥20 | 0~0.15 | 0.15 | 2024.10.18 | 合格
6-GA62 | 熔透角焊缝 | 加劲板与底板熔透角焊缝 | 6-GA62-W21 | 20⊥20 | 0~0.15 | 0.15 | 2024.10.18 | 合格
6-GA63 | 熔透角焊缝 | 腹板与顶板熔透角焊缝 | 6-GA63-W1 | 16⊥20 | 0~16.4 | 16.4 | 2024.10.18 | 合格
6-GA63 | 熔透角焊缝 | 腹板与底板熔透角焊缝 | 6-GA63-W2 | 16⊥20 | 0~16.57 | 16.57 | 2024.10.18 | 合格
6-GA63 | 熔透角焊缝 | 腹板与顶板熔透角焊缝 | 6-GA63-W3 | 16⊥20 | 0~16.4 | 16.4 | 2024.10.18 | 合格
6-GA63 | 熔透角焊缝 | 腹板与底板熔透角焊缝 | 6-GA63-W4 | 16⊥20 | 0~16.57 | 16.57 | 2024.10.18 | 合格
6-GA63 | 熔透角焊缝 | 加劲板与底板熔透角焊缝 | 6-GA63-W7 | 20⊥20 | 0~0.15 | 0.15 | 2024.10.18 | 合格
6-GA63 | 熔透角焊缝 | 加劲板与底板熔透角焊缝 | 6-GA63-W8 | 20⊥20 | 0~0.15 | 0.15 | 2024.10.18 | 合格
6-GA63 | 熔透角焊缝 | 加劲板与底板熔透角焊缝 | 6-GA63-W9 | 20⊥20 | 0~0.15 | 0.15 | 2024.10.18 | 合格
6-GA63 | 熔透角焊缝 | 加劲板与底板熔透角焊缝 | 6-GA63-W10 | 20⊥20 | 0~0.15 | 0.15 | 2024.10.18 | 合格
6-GA63 | 熔透角焊缝 | 隔板与底板熔透角焊缝 | 6-GA63-W17 | 20⊥20 | 0~2.21 | 2.21 | 2024.10.18 | 合格
6-GA63 | 熔透角焊缝 | 加劲板与底板熔透角焊缝 | 6-GA63-W19 | 24⊥24 | 0~0.35 | 0.35 | 2024.10.18 | 合格
6-GA63 | 熔透角焊缝 | 加劲板与底板熔透角焊缝 | 6-GA63-W20 | 24⊥24 | 0~0.35 | 0.35 | 2024.10.18 | 合格
6-GA63 | 熔透角焊缝 | 加劲板与底板熔透角焊缝 | 6-GA63-W21 | 24⊥24 | 0~0.35 | 0.35 | 2024.10.18 | 合格
6-GA63 | 熔透角焊缝 | 加劲板与底板熔透角焊缝 | 6-GA63-W22 | 24⊥24 | 0~0.35 | 0.35 | 2024.10.18 | 合格
6-GA63 | 熔透角焊缝 | 加劲板与底板熔透角焊缝 | 6-GA63-W23 | 28⊥28 | 0~0.35 | 0.35 | 2024.10.18 | 合格
6-GA63 | 熔透角焊缝 | 加劲板与底板熔透角焊缝 | 6-GA63-W24 | 28⊥28 | 0~0.35 | 0.35 | 2024.10.18 | 合格
6-GA63 | 熔透角焊缝 | 加劲板与底板熔透角焊缝 | 6-GA63-W25 | 28⊥28 | 0~0.35 | 0.35 | 2024.10.18 | 合格
6-GA63 | 熔透角焊缝 | 加劲板与底板熔透角焊缝 | 6-GA63-W26 | 28⊥28 | 0~0.35 | 0.35 | 2024.10.18 | 合格
6-GA63 | 熔透角焊缝 | 加劲板与底板熔透角焊缝 | 6-GA63-W27 | 24⊥24 | 0~0.35 | 0.35 | 2024.10.18 | 合格
6-GA63 | 熔透角焊缝 | 加劲板与底板熔透角焊缝 | 6-GA63-W28 | 24⊥24 | 0~0.35 | 0.35 | 2024.10.18 | 不合格 | F1 | SL+2.7 | 11~13 | 130 | 100 | -2 | 230 | 2024.10.19
6-GA63 | 熔透角焊缝 | 加劲板与底板熔透角焊缝 | 6-GA63-W29 | 24⊥24 | 0~0.35 | 0.35 | 2024.10.18 | 合格
6-GA63 | 熔透角焊缝 | 加劲板与底板熔透角焊缝 | 6-GA63-W30 | 24⊥24 | 0~0.35 | 0.35 | 2024.10.18 | 合格
6-GA11 | 对接焊缝 | 隔板对接 | 6-GA11-G1 | 16+16 | 0~0.45 | 0.45 | 2024.10.10 | 合格
6-GA11 | 对接焊缝 | 隔板对接 | 6-GA11-G2 | 16+16 | 0~0.45 | 0.45 | 2024.10.10 | 合格
6-GA11 | 对接焊缝 | 隔板对接 | 6-GA11-G3 | 16+16 | 0~0.45 | 0.45 | 2024.10.10 | 合格
6-GA11 | 对接焊缝 | 隔板对接 | 6-GA11-G4 | 16+16 | 0~0.45 | 0.45 | 2024.10.10 | 合格
6-GA12 | 对接焊缝 | 隔板对接 | 6-GA12-G1 | 12+12 | 0~2.47 | 2.47 | 2024.10.10 | 合格
6-GA13 | 对接焊缝 | 隔板对接 | 6-GA13-G1 | 16+16 | 0~0.45 | 0.45 | 2024.10.10 | 合格
6-GA13 | 对接焊缝 | 隔板对接 | 6-GA13-G2 | 16+16 | 0~0.45 | 0.45 | 2024.10.10 | 合格
6-GA13 | 对接焊缝 | 隔板对接 | 6-GA13-G3 | 16+16 | 0~0.45 | 0.45 | 2024.10.10 | 合格
6-GA13 | 对接焊缝 | 隔板对接 | 6-GA13-G4 | 16+16 | 0~0.45 | 0.45 | 2024.10.10 | 合格
6-GA13 | 对接焊缝 | 隔板对接 | 6-GA13-G5 | 12+12 | 0~2.47 | 2.47 | 2024.10.10 | 合格
6-GA13 | 对接焊缝 | 隔板对接 | 6-GA13-G6 | 12+12 | 0~2.47 | 2.47 | 2024.10.10 | 合格
6-GA21 | 对接焊缝 | 隔板对接 | 6-GA21-G1 | 16+16 | 0~0.45 | 0.45 | 2024.10.10 | 合格
6-GA21 | 对接焊缝 | 隔板对接 | 6-GA21-G2 | 16+16 | 0~0.45 | 0.45 | 2024.10.10 | 合格
6-GA21 | 对接焊缝 | 隔板对接 | 6-GA21-G3 | 16+16 | 0~0.45 | 0.45 | 2024.10.10 | 合格
6-GA21 | 对接焊缝 | 隔板对接 | 6-GA21-G4 | 16+16 | 0~0.45 | 0.45 | 2024.10.10 | 合格
6-GA23 | 对接焊缝 | 隔板对接 | 6-GA23-G1 | 16+16 | 0~0.45 | 0.45 | 2024.10.10 | 合格
6-GA23 | 对接焊缝 | 隔板对接 | 6-GA23-G2 | 16+16 | 0~0.45 | 0.45 | 2024.10.10 | 合格
6-GA23 | 对接焊缝 | 隔板对接 | 6-GA23-G3 | 16+16 | 0~0.45 | 0.45 | 2024.10.10 | 合格
6-GA23 | 对接焊缝 | 隔板对接 | 6-GA23-G4 | 16+16 | 0~0.45 | 0.45 | 2024.10.10 | 合格
6-GA23 | 对接焊缝 | 隔板对接 | 6-GA23-G5 | 12+12 | 0~2.47 | 2.47 | 2024.10.10 | 合格
6-GA23 | 对接焊缝 | 隔板对接 | 6-GA23-G6 | 12+12 | 0~2.47 | 2.47 | 2024.10.10 | 合格
6-GA23 | 对接焊缝 | 隔板对接 | 6-GA23-G7 | 12+12 | 0~1.61 | 1.61 | 2024.10.10 | 合格
6-GA31 | 对接焊缝 | 隔板对接 | 6-GA31-G1 | 16+16 | 0~0.45 | 0.45 | 2024.10.11 | 不合格 | F1 | SL+2.7 | 10~11 | 100 | 0 | +2 | 150 | 2024.10.12
6-GA31 | 对接焊缝 | 隔板对接 | 6-GA31-G2 | 16+16 | 0~0.45 | 0.45 | 2024.10.11 | 合格
6-GA31 | 对接焊缝 | 隔板对接 | 6-GA31-G3 | 16+16 | 0~0.45 | 0.45 | 2024.10.11 | 合格
6-GA31 | 对接焊缝 | 隔板对接 | 6-GA31-G4 | 16+16 | 0~0.45 | 0.45 | 2024.10.11 | 合格
6-GA31 | 对接焊缝 | 隔板对接 | 6-GA31-G5 | 12+12 | 0~1.61 | 1.61 | 2024.10.11 | 合格
6-GA31 | 对接焊缝 | 隔板对接 | 6-GA31-G6 | 12+12 | 0~1.61 | 1.61 | 2024.10.11 | 合格
6-GA31 | 对接焊缝 | 隔板对接 | 6-GA31-G7 | 12+12 | 0~2.47 | 2.47 | 2024.10.11 | 合格
6-GA32 | 对接焊缝 | 隔板对接 | 6-GA32-G1 | 12+12 | 0~2.47 | 2.47 | 2024.10.11 | 合格
6-GA32 | 对接焊缝 | 隔板对接 | 6-GA32-G2 | 12+12 | 0~2.47 | 2.47 | 2024.10.11 | 合格
6-GA32 | 对接焊缝 | 隔板对接 | 6-GA32-G3 | 12+12 | 0~2.47 | 2.47 | 2024.10.11 | 合格
6-GA33 | 对接焊缝 | 隔板对接 | 6-GA33-G1 | 16+16 | 0~0.45 | 0.45 | 2024.10.11 | 合格
6-GA33 | 对接焊缝 | 隔板对接 | 6-GA33-G2 | 16+16 | 0~0.45 | 0.45 | 2024.10.11 | 合格
6-GA33 | 对接焊缝 | 隔板对接 | 6-GA33-G3 | 16+16 | 0~0.45 | 0.45 | 2024.10.11 | 合格
6-GA33 | 对接焊缝 | 隔板对接 | 6-GA33-G4 | 16+16 | 0~0.45 | 0.45 | 2024.10.11 | 合格
6-GA41 | 对接焊缝 | 隔板对接 | 6-GA41-G1 | 16+16 | 0~0.45 | 0.45 | 2024.10.11 | 合格
6-GA41 | 对接焊缝 | 隔板对接 | 6-GA41-G2 | 16+16 | 0~0.45 | 0.45 | 2024.10.11 | 合格
6-GA41 | 对接焊缝 | 隔板对接 | 6-GA41-G3 | 16+16 | 0~0.45 | 0.45 | 2024.10.11 | 合格
6-GA41 | 对接焊缝 | 隔板对接 | 6-GA41-G4 | 16+16 | 0~0.45 | 0.45 | 2024.10.11 | 合格
6-GA43 | 对接焊缝 | 隔板对接 | 6-GA43-G1 | 16+16 | 0~0.45 | 0.45 | 2024.10.11 | 合格
6-GA43 | 对接焊缝 | 隔板对接 | 6-GA43-G2 | 16+16 | 0~0.45 | 0.45 | 2024.10.11 | 合格
6-GA43 | 对接焊缝 | 隔板对接 | 6-GA43-G3 | 16+16 | 0~0.45 | 0.45 | 2024.10.11 | 合格
6-GA43 | 对接焊缝 | 隔板对接 | 6-GA43-G4 | 16+16 | 0~0.45 | 0.45 | 2024.10.11 | 合格
6-GA51 | 对接焊缝 | 隔板对接 | 6-GA51-G1 | 16+16 | 0~0.45 | 0.45 | 2024.10.12 | 合格
6-GA51 | 对接焊缝 | 隔板对接 | 6-GA51-G2 | 16+16 | 0~0.45 | 0.45 | 2024.10.12 | 合格
6-GA51 | 对接焊缝 | 隔板对接 | 6-GA51-G3 | 16+16 | 0~0.45 | 0.45 | 2024.10.12 | 合格
6-GA51 | 对接焊缝 | 隔板对接 | 6-GA51-G4 | 16+16 | 0~0.45 | 0.45 | 2024.10.12 | 合格
6-GA51 | 对接焊缝 | 隔板对接 | 6-GA51-G5 | 12+12 | 0~1.61 | 1.61 | 2024.10.12 | 合格
6-GA52 | 对接焊缝 | 隔板对接 | 6-GA52-G1 | 12+12 | 0~2.47 | 2.47 | 2024.10.12 | 合格
6-GA52 | 对接焊缝 | 隔板对接 | 6-GA52-G2 | 12+12 | 0~2.47 | 2.47 | 2024.10.12 | 合格
6-GA52 | 对接焊缝 | 隔板对接 | 6-GA52-G3 | 12+12 | 0~2.47 | 2.47 | 2024.10.12 | 合格
6-GA53 | 对接焊缝 | 隔板对接 | 6-GA53-G1 | 16+16 | 0~0.45 | 0.45 | 2024.10.12 | 合格
6-GA53 | 对接焊缝 | 隔板对接 | 6-GA53-G2 | 16+16 | 0~0.45 | 0.45 | 2024.10.12 | 合格
6-GA53 | 对接焊缝 | 隔板对接 | 6-GA53-G3 | 16+16 | 0~0.45 | 0.45 | 2024.10.12 | 合格
6-GA53 | 对接焊缝 | 隔板对接 | 6-GA53-G4 | 16+16 | 0~0.45 | 0.45 | 2024.10.12 | 合格
6-GA53 | 对接焊缝 | 隔板对接 | 6-GA53-G5 | 12+12 | 0~1.61 | 1.61 | 2024.10.12 | 不合格 | F1 | SL+3.1 | 6~7 | 70 | 0 | +2 | 130 | 2024.10.13
6-GA61 | 对接焊缝 | 隔板对接 | 6-GA61-G1 | 16+16 | 0~0.45 | 0.45 | 2024.10.12 | 合格
6-GA61 | 对接焊缝 | 隔板对接 | 6-GA61-G2 | 16+16 | 0~0.45 | 0.45 | 2024.10.12 | 合格
6-GA61 | 对接焊缝 | 隔板对接 | 6-GA61-G3 | 16+16 | 0~0.45 | 0.45 | 2024.10.12 | 合格
6-GA61 | 对接焊缝 | 隔板对接 | 6-GA61-G4 | 16+16 | 0~0.45 | 0.45 | 2024.10.12 | 合格
6-GA61 | 对接焊缝 | 隔板对接 | 6-GA61-G5 | 12+12 | 0~2.47 | 2.47 | 2024.10.12 | 合格
6-GA61 | 对接焊缝 | 隔板对接 | 6-GA61-G6 | 12+12 | 0~2.47 | 2.47 | 2024.10.12 | 合格
6-GA61 | 对接焊缝 | 隔板对接 | 6-GA61-G7 | 12+12 | 0~2.47 | 2.47 | 2024.10.12 | 合格
6-GA62 | 对接焊缝 | 隔板对接 | 6-GA62-G1 | 12+12 | 0~2.47 | 2.47 | 2024.10.12 | 合格
6-GA62 | 对接焊缝 | 隔板对接 | 6-GA62-G2 | 12+12 | 0~2.47 | 2.47 | 2024.10.12 | 合格
6-GA62 | 对接焊缝 | 隔板对接 | 6-GA62-G3 | 12+12 | 0~2.47 | 2.47 | 2024.10.12 | 合格
6-GA63 | 对接焊缝 | 隔板对接 | 6-GA63-G1 | 16+16 | 0~0.45 | 0.45 | 2024.10.12 | 合格
6-GA63 | 对接焊缝 | 隔板对接 | 6-GA63-G2 | 16+16 | 0~0.45 | 0.45 | 2024.10.12 | 合格
6-GA63 | 对接焊缝 | 隔板对接 | 6-GA63-G3 | 16+16 | 0~0.45 | 0.45 | 2024.10.12 | 合格
6-GA63 | 对接焊缝 | 隔板对接 | 6-GA63-G4 | 16+16 | 0~0.45 | 0.45 | 2024.10.12 | 合格
6-GA63 | 对接焊缝 | 隔板对接 | 6-GA63-G5 | 12+12 | 0~2.47 | 2.47 | 2024.10.12 | 合格
6-GA63 | 对接焊缝 | 隔板对接 | 6-GA63-G6 | 12+12 | 0~2.47 | 2.47 | 2024.10.12 | 合格
6-GA63 | 对接焊缝 | 隔板对接 | 6-GA63-G7 | 12+12 | 0~1.61 | 1.61 | 2024.10.12 | 合格