## 超声总体信息
报告编号 | ZJC002-24-UT-123
工程名称 | 腾龙路智慧快速路二期工程（规划润园路-黄河西路）、机场路快速化改造收尾工程施工项目TLDD-SG7标段
委托单位 | 江苏省交通工程集团有限公司
材质 | Q345qD
坡口形式 | V型
检测时机 | 焊后24小时
焊接方式 | CO2气体保护焊
检测比例 | 100%
热处理状态 | TMCP
工件温度 | 10℃
表面状态 | 打磨光滑
仪器型号/编号 | 超声波探伤仪 SZ-C40
探头规格 | 5P10X12 70° 2.5P13X13 60°
耦合剂 | 化学浆糊
表面补偿 | 4dB
对比试块 | RB-2
标准试块 | CSK-IA
检测灵敏度 | Φ3×40
检验标准 | GB/T 11345-2023 检验等级 B
全熔透验收标准 | GB/T 29712-2023 验收等级 2
熔深验收标准 | GB/T 29712-2023 验收等级 3
母材检测结果 | 无影响横波检测缺陷

## 超声原始记录
构件名称 | 焊缝类型 | 焊缝名称 | 焊缝编号 | 板厚(mm) | 检测部位(m) | 检测总长度(m) | 检测日期 | 结论 | 缺陷编号 | 缺陷当量（dB） | H（mm） | L（mm） | X（mm） | Y（mm） | 返修长度(mm) | 复探日期
7-GA1 | 对接焊缝 | 顶板对接焊缝 | 7-GA1-T1 | 18+18 | 0~0.537 | 0.537 | 2024.11.11 | 合格
7-GA1 | 对接焊缝 | 顶板对接焊缝 | 7-GA1-T1 | 18+18 | 0~26.5 | 26.5 | 2024.11.11 | 合格
7-GA1 | 对接焊缝 | 顶板对接焊缝 | 7-GA1-T2 | 18+18 | 0~2 | 2 | 2024.11.11 | 合格
7-GA1 | 对接焊缝 | 顶板对接焊缝 | 7-GA1-T3 | 18+18 | 0~2 | 2 | 2024.11.11 | 合格
7-GA1 | 对接焊缝 | 顶板对接焊缝 | 7-GA1-T4 | 18+18 | 0~2 | 2 | 2024.11.11 | 合格
7-GA1 | 对接焊缝 | 顶板对接焊缝 | 7-GA1-T5 | 18+18 | 0~2 | 2 | 2024.11.11 | 合格
7-GA51 | 对接焊缝 | 顶板对接焊缝 | 7-GA51-T1 | 18+18 | 0~3.17 | 3.17 | 2024.11.18 | 合格
7-GA52 | 对接焊缝 | 顶板对接焊缝 | 7-GA52-T1 | 18+18 | 0~3.17 | 3.17 | 2024.11.18 | 不合格 | F1 | SL+2.3 | 13~14 | 120 | 0 | -1 | 170 | 2024.11.19
7-GA53 | 对接焊缝 | 顶板对接焊缝 | 7-GA53-T1 | 18+18 | 0~3.17 | 3.17 | 2024.11.18 | 合格
7-GA6 | 对接焊缝 | 顶板对接焊缝 | 7-GA6-T1 | 18+18 | 0~17.2 | 17.2 | 2024.11.17 | 合格
7-GA6 | 对接焊缝 | 顶板对接焊缝 | 7-GA6-T2 | 18+18 | 0~2.2 | 2.2 | 2024.11.17 | 合格
7-GA6 | 对接焊缝 | 顶板对接焊缝 | 7-GA6-T3 | 18+18 | 0~2.1 | 2.1 | 2024.11.17 | 合格
7-GA8 | 对接焊缝 | 顶板对接焊缝 | 7-GA8-T1 | 18+18 | 0~17.7 | 17.7 | 2024.11.24 | 合格
7-GA8 | 对接焊缝 | 顶板对接焊缝 | 7-GA8-T2 | 18+18 | 0~2.1 | 2.1 | 2024.11.24 | 合格
7-GA8 | 对接焊缝 | 顶板对接焊缝 | 7-GA8-T3 | 18+18 | 0~3 | 3 | 2024.11.24 | 合格
7-GA3 | 对接焊缝 | 顶板对接焊缝 | 7-GA3-T1 | 18+18 | 0~22.4 | 22.4 | 2024.11.13 | 合格
7-GA3 | 对接焊缝 | 顶板对接焊缝 | 7-GA3-T2 | 18+18 | 0~2.2 | 2.2 | 2024.11.13 | 合格
7-GA3 | 对接焊缝 | 顶板对接焊缝 | 7-GA3-T3 | 18+18 | 0~2.8 | 2.8 | 2024.11.13 | 合格
7-GA3 | 对接焊缝 | 顶板对接焊缝 | 7-GA3-T4 | 18+18 | 0~5.2 | 5.2 | 2024.11.13 | 合格
7-GA4 | 对接焊缝 | 顶板对接焊缝 | 7-GA4-T1 | 18+18 | 0~17.7 | 17.7 | 2024.11.17 | 合格
7-GA4 | 对接焊缝 | 顶板对接焊缝 | 7-GA4-T2 | 18+18 | 0~2.2 | 2.2 | 2024.11.17 | 合格
7-GA4 | 对接焊缝 | 顶板对接焊缝 | 7-GA4-T3 | 18+18 | 0~2.8 | 2.8 | 2024.11.17 | 不合格 | F1 | SL+2.4 | 13~14 | 90 | 0 | -1 | 140 | 2024.11.18
7-GA5 | 对接焊缝 | 顶板对接焊缝 | 7-GA5-T1 | 18+18 | 0~22.4 | 22.4 | 2024.11.15 | 合格
7-GA5 | 对接焊缝 | 顶板对接焊缝 | 7-GA5-T2 | 18+18 | 0~2.2 | 2.2 | 2024.11.15 | 合格
7-GA5 | 对接焊缝 | 顶板对接焊缝 | 7-GA5-T3 | 18+18 | 0~2.1 | 2.1 | 2024.11.15 | 合格
7-GA5 | 对接焊缝 | 顶板对接焊缝 | 7-GA5-T4 | 18+18 | 0~4.3 | 4.3 | 2024.11.15 | 合格
7-GA7 | 对接焊缝 | 顶板对接焊缝 | 7-GA7-T1 | 18+18 | 0~22.4 | 22.4 | 2024.11.14 | 合格
7-GA7 | 对接焊缝 | 顶板对接焊缝 | 7-GA7-T2 | 18+18 | 0~2.2 | 2.2 | 2024.11.14 | 合格
7-GA7 | 对接焊缝 | 顶板对接焊缝 | 7-GA7-T3 | 18+18 | 0~2.9 | 2.9 | 2024.11.14 | 合格
7-GA7 | 对接焊缝 | 顶板对接焊缝 | 7-GA7-T4 | 18+18 | 0~5.1 | 5.1 | 2024.11.14 | 合格
7-GA9 | 对接焊缝 | 顶板对接焊缝 | 7-GA9-T1 | 18+18 | 0~22.4 | 22.4 | 2024.11.16 | 合格
7-GA9 | 对接焊缝 | 顶板对接焊缝 | 7-GA9-T2 | 18+18 | 0~3.3 | 3.3 | 2024.11.16 | 合格
7-GA9 | 对接焊缝 | 顶板对接焊缝 | 7-GA9-T3 | 18+18 | 0~2.2 | 2.2 | 2024.11.16 | 合格
7-GA9 | 对接焊缝 | 顶板对接焊缝 | 7-GA9-T4 | 18+18 | 0~5.5 | 5.5 | 2024.11.16 | 合格
7-GA10 | 对接焊缝 | 顶板对接焊缝 | 7-GA10-T1 | 18+18 | 0~17.3 | 17.3 | 2024.11.24 | 合格
7-GA10 | 对接焊缝 | 顶板对接焊缝 | 7-GA10-T2 | 18+18 | 0~3.3 | 3.3 | 2024.11.24 | 合格
7-GA10 | 对接焊缝 | 顶板对接焊缝 | 7-GA10-T3 | 18+18 | 0~2.2 | 2.2 | 2024.11.24 | 合格
7-GA71 | 对接焊缝 | 顶板对接焊缝 | 7-GA71-T1 | 18+18 | 0~3.17 | 3.17 | 2024.11.20 | 合格
7-GA72 | 对接焊缝 | 顶板对接焊缝 | 7-GA72-T1 | 18+18 | 0~3.17 | 3.17 | 2024.11.20 | 合格
7-GA73 | 对接焊缝 | 顶板对接焊缝 | 7-GA73-T1 | 18+18 | 0~3.17 | 3.17 | 2024.11.20 | 合格
7-GA2 | 对接焊缝 | 顶板对接焊缝 | 7-GA2-T1 | 18+18 | 0~26.5 | 26.5 | 2024.11.25 | 合格
7-GA2 | 对接焊缝 | 顶板对接焊缝 | 7-GA2-T2 | 18+18 | 0~2 | 2 | 2024.11.25 | 合格
7-GA2 | 对接焊缝 | 顶板对接焊缝 | 7-GA2-T3 | 18+18 | 0~2 | 2 | 2024.11.25 | 合格
7-GA2 | 对接焊缝 | 顶板对接焊缝 | 7-GA2-T4 | 18+18 | 0~2.6 | 2.6 | 2024.11.25 | 合格
7-GA2 | 对接焊缝 | 顶板对接焊缝 | 7-GA2-T5 | 18+18 | 0~2.6 | 2.6 | 2024.11.25 | 合格
7-GA54 | 对接焊缝 | 顶板对接焊缝 | 7-GA54-T1 | 18+18 | 0~3.17 | 3.17 | 2024.11.18 | 合格
7-GA55 | 对接焊缝 | 顶板对接焊缝 | 7-GA55-T1 | 18+18 | 0~3.17 | 3.17 | 2024.11.18 | 合格
7-GA56 | 对接焊缝 | 顶板对接焊缝 | 7-GA56-T1 | 18+18 | 0~3.17 | 3.17 | 2024.11.18 | 合格
7-GA57 | 对接焊缝 | 顶板对接焊缝 | 7-GA57-T1 | 18+18 | 0~3.17 | 3.17 | 2024.11.18 | 合格
7-GA12 | 对接焊缝 | 顶板对接焊缝 | 7-GA12-T1 | 18+18 | 0~24 | 24 | 2024.11.18 | 合格
7-GA12 | 对接焊缝 | 顶板对接焊缝 | 7-GA12-T2 | 18+18 | 0~2.2 | 2.2 | 2024.11.18 | 合格
7-GA12 | 对接焊缝 | 顶板对接焊缝 | 7-GA12-T3 | 18+18 | 0~2.8 | 2.8 | 2024.11.18 | 合格
7-GA12 | 对接焊缝 | 顶板对接焊缝 | 7-GA12-T4 | 18+18 | 0~5 | 5 | 2024.11.18 | 合格
7-GA13 | 对接焊缝 | 顶板对接焊缝 | 7-GA13-T1 | 18+18 | 0~24 | 24 | 2024.11.19 | 合格
7-GA13 | 对接焊缝 | 顶板对接焊缝 | 7-GA13-T2 | 18+18 | 0~2.2 | 2.2 | 2024.11.19 | 合格
7-GA13 | 对接焊缝 | 顶板对接焊缝 | 7-GA13-T3 | 18+18 | 0~2.8 | 2.8 | 2024.11.19 | 合格
7-GA11 | 对接焊缝 | 顶板对接焊缝 | 7-GA11-T1 | 18+18 | 0~26.5 | 26.5 | 2024.12.01 | 不合格 | F1 | SL+4.2 | 9~10 | 180 | 2500 | 1 | 280 | 2024.12.02
7-GA11 | 对接焊缝 | 顶板对接焊缝 | 7-GA11-T2 | 18+18 | 0~2.1 | 2.1 | 2024.12.01 | 合格
7-GA11 | 对接焊缝 | 顶板对接焊缝 | 7-GA11-T3 | 18+18 | 0~2.1 | 2.1 | 2024.12.01 | 合格
7-GA11 | 对接焊缝 | 顶板对接焊缝 | 7-GA11-T4 | 18+18 | 0~2.6 | 2.6 | 2024.12.01 | 合格
7-GA11 | 对接焊缝 | 顶板对接焊缝 | 7-GA11-T5 | 18+18 | 0~2.6 | 2.6 | 2024.12.01 | 合格
7-GA14 | 对接焊缝 | 顶板对接焊缝 | 7-GA14-T1 | 18+18 | 0~23.8 | 23.8 | 2024.11.19 | 合格
7-GA14 | 对接焊缝 | 顶板对接焊缝 | 7-GA14-T2 | 18+18 | 0~2.2 | 2.2 | 2024.11.19 | 合格
7-GA14 | 对接焊缝 | 顶板对接焊缝 | 7-GA14-T3 | 18+18 | 0~2.2 | 2.2 | 2024.11.19 | 合格
7-GA14 | 对接焊缝 | 顶板对接焊缝 | 7-GA14-T4 | 18+18 | 0~4.399 | 4.399 | 2024.11.19 | 合格
7-GA15 | 对接焊缝 | 顶板对接焊缝 | 7-GA15-T1 | 18+18 | 0~17.5 | 17.5 | 2024.11.20 | 合格
7-GA15 | 对接焊缝 | 顶板对接焊缝 | 7-GA15-T2 | 18+18 | 0~2.2 | 2.2 | 2024.11.20 | 合格
7-GA15 | 对接焊缝 | 顶板对接焊缝 | 7-GA15-T3 | 18+18 | 0~2.2 | 2.2 | 2024.11.20 | 合格
7-GA15 | 对接焊缝 | 顶板对接焊缝 | 7-GA15-T1 | 18+18 | 0~24 | 24 | 2024.11.20 | 合格
7-GA15 | 对接焊缝 | 顶板对接焊缝 | 7-GA15-T2 | 18+18 | 0~2.2 | 2.2 | 2024.11.20 | 合格
7-GA15 | 对接焊缝 | 顶板对接焊缝 | 7-GA15-T3 | 18+18 | 0~2.9 | 2.9 | 2024.11.20 | 合格
7-GA15 | 对接焊缝 | 顶板对接焊缝 | 7-GA15-T4 | 18+18 | 0~5.178 | 5.178 | 2024.11.20 | 合格
7-GA17 | 对接焊缝 | 顶板对接焊缝 | 7-GA17-T1 | 18+18 | 0~20 | 20 | 2024.11.21 | 合格
7-GA17 | 对接焊缝 | 顶板对接焊缝 | 7-GA17-T2 | 18+18 | 0~2.2 | 2.2 | 2024.11.21 | 合格
7-GA17 | 对接焊缝 | 顶板对接焊缝 | 7-GA17-T3 | 18+18 | 0~2.9 | 2.9 | 2024.11.21 | 合格
7-GA74 | 对接焊缝 | 顶板对接焊缝 | 7-GA74-T1 | 18+18 | 0~3.17 | 3.17 | 2024.11.20 | 不合格 | F1 | SL+3.7 | 11 | 110 | 1100 | -2 | 210 | 2024.11.21
7-GA75 | 对接焊缝 | 顶板对接焊缝 | 7-GA75-T1 | 18+18 | 0~3.17 | 3.17 | 2024.11.20 | 合格
7-GA76 | 对接焊缝 | 顶板对接焊缝 | 7-GA76-T1 | 18+18 | 0~3.17 | 3.17 | 2024.11.20 | 合格
7-GA77 | 对接焊缝 | 顶板对接焊缝 | 7-GA77-T1 | 18+18 | 0~3.17 | 3.17 | 2024.11.20 | 合格
7-GA42 | 对接焊缝 | 顶板对接焊缝 | 7-GA42-T1 | 18+18 | 0~0.536 | 0.536 | 2024.12.15 | 合格
7-GA18 | 对接焊缝 | 顶板对接焊缝 | 7-GA18-T1 | 18+18 | 0~23.6 | 23.6 | 2024.11.22 | 合格
7-GA18 | 对接焊缝 | 顶板对接焊缝 | 7-GA18-T2 | 18+18 | 0~2.2 | 2.2 | 2024.11.22 | 合格
7-GA18 | 对接焊缝 | 顶板对接焊缝 | 7-GA18-T3 | 18+18 | 0~3.3 | 3.3 | 2024.11.22 | 合格
7-GA18 | 对接焊缝 | 顶板对接焊缝 | 7-GA18-T4 | 18+18 | 0~5.5 | 5.5 | 2024.11.22 | 合格
7-GA19 | 对接焊缝 | 顶板对接焊缝 | 7-GA19-T1 | 18+18 | 0~19.7 | 19.7 | 2024.11.23 | 合格
7-GA19 | 对接焊缝 | 顶板对接焊缝 | 7-GA19-T2 | 18+18 | 0~2.2 | 2.2 | 2024.11.23 | 合格
7-GA19 | 对接焊缝 | 顶板对接焊缝 | 7-GA19-T3 | 18+18 | 0~3.3 | 3.3 | 2024.11.23 | 合格
7-GA3 | 对接焊缝 | 底板对接焊缝 | 7-GA3-D1 | 14+14 | 0~24.7 | 24.7 | 2024.11.13 | 合格
7-GA3 | 对接焊缝 | 底板对接焊缝 | 7-GA3-D2 | 14+14 | 0~1.5 | 1.5 | 2024.11.13 | 合格
7-GA3 | 对接焊缝 | 底板对接焊缝 | 7-GA3-D3 | 14+14 | 0~2.5 | 2.5 | 2024.11.13 | 合格
7-GA5 | 对接焊缝 | 底板对接焊缝 | 7-GA5-D1 | 14+14 | 0~25 | 25 | 2024.11.15 | 合格
7-GA5 | 对接焊缝 | 底板对接焊缝 | 7-GA5-D2 | 14+14 | 0~2 | 2 | 2024.11.15 | 合格
7-GA5 | 对接焊缝 | 底板对接焊缝 | 7-GA5-D3 | 14+14 | 0~2.2 | 2.2 | 2024.11.15 | 合格
7-GA7 | 对接焊缝 | 底板对接焊缝 | 7-GA7-D1 | 14+14 | 0~22 | 22 | 2024.11.14 | 合格
7-GA7 | 对接焊缝 | 底板对接焊缝 | 7-GA7-D2 | 14+14 | 0~5.1 | 5.1 | 2024.11.14 | 合格
7-GA7 | 对接焊缝 | 底板对接焊缝 | 7-GA7-D3 | 14+14 | 0~2.4 | 2.4 | 2024.11.14 | 合格
7-GA7 | 对接焊缝 | 底板对接焊缝 | 7-GA7-D4 | 14+14 | 0~2.7 | 2.7 | 2024.11.14 | 合格
7-GA1 | 对接焊缝 | 底板对接焊缝 | 7-GA1-D1 | 14+14 | 0~18.86 | 18.86 | 2024.11.11 | 合格
7-GA1 | 对接焊缝 | 底板对接焊缝 | 7-GA1-D2 | 14+14 | 0~2.5 | 2.5 | 2024.11.11 | 合格
7-GA1 | 对接焊缝 | 底板对接焊缝 | 7-GA1-D3 | 14+14 | 0~2.5 | 2.5 | 2024.11.11 | 合格
7-GA9 | 对接焊缝 | 底板对接焊缝 | 7-GA9-D1 | 14+14 | 0~25.2 | 25.2 | 2024.11.16 | 合格
7-GA9 | 对接焊缝 | 底板对接焊缝 | 7-GA9-D2 | 14+14 | 0~2.4 | 2.4 | 2024.11.16 | 合格
7-GA9 | 对接焊缝 | 底板对接焊缝 | 7-GA9-D3 | 14+14 | 0~1.2 | 1.2 | 2024.11.16 | 合格
7-GA2 | 对接焊缝 | 底板对接焊缝 | 7-GA2-D1 | 18+18 | 0~17.2 | 17.2 | 2024.11.25 | 合格
7-GA2 | 对接焊缝 | 底板对接焊缝 | 7-GA2-D2 | 18+18 | 0~3 | 3 | 2024.11.25 | 不合格 | F1 | SL+3.4 | 15~16 | 80 | 0 | 0 | 130 | 2024.11.26
7-GA2 | 对接焊缝 | 底板对接焊缝 | 7-GA2-D3 | 18+18 | 0~2.6 | 2.6 | 2024.11.25 | 合格
7-GA11 | 对接焊缝 | 底板对接焊缝 | 7-GA11-D1 | 20+20 | 0~17 | 17 | 2024.12.01 | 合格
7-GA11 | 对接焊缝 | 底板对接焊缝 | 7-GA11-D2 | 20+20 | 0~3 | 3 | 2024.12.01 | 合格
7-GA11 | 对接焊缝 | 底板对接焊缝 | 7-GA11-D3 | 20+20 | 0~2.7 | 2.7 | 2024.12.01 | 合格
7-GA4 | 对接焊缝 | 底板对接焊缝 | 7-GA4-D1 | 14+14 | 0~10 | 10 | 2024.11.17 | 合格
7-GA4 | 对接焊缝 | 底板对接焊缝 | 7-GA4-D2 | 14+18 | 0~3.99 | 3.99 | 2024.11.17 | 合格
7-GA4 | 对接焊缝 | 底板对接焊缝 | 7-GA4-D3 | 18+18 | 0~6.7 | 6.7 | 2024.11.17 | 合格
7-GA6 | 对接焊缝 | 底板对接焊缝 | 7-GA6-D1 | 14+14 | 0~9.5 | 9.5 | 2024.11.17 | 合格
7-GA6 | 对接焊缝 | 底板对接焊缝 | 7-GA6-D2 | 14+18 | 0~4.4 | 4.4 | 2024.11.17 | 合格
7-GA6 | 对接焊缝 | 底板对接焊缝 | 7-GA6-D3 | 18+18 | 0~6.7 | 6.7 | 2024.11.17 | 合格
7-GA8 | 对接焊缝 | 底板对接焊缝 | 7-GA8-D1 | 14+14 | 0~10 | 10 | 2024.11.24 | 合格
7-GA8 | 对接焊缝 | 底板对接焊缝 | 7-GA8-D2 | 14+18 | 0~3.99 | 3.99 | 2024.11.24 | 合格
7-GA8 | 对接焊缝 | 底板对接焊缝 | 7-GA8-D3 | 18+18 | 0~6.7 | 6.7 | 2024.11.24 | 合格
7-GA10 | 对接焊缝 | 底板对接焊缝 | 7-GA10-D1 | 14+14 | 0~9.5 | 9.5 | 2024.11.24 | 合格
7-GA10 | 对接焊缝 | 底板对接焊缝 | 7-GA10-D2 | 14+18 | 0~4.4 | 4.4 | 2024.11.24 | 合格
7-GA10 | 对接焊缝 | 底板对接焊缝 | 7-GA10-D3 | 18+18 | 0~6.7 | 6.7 | 2024.11.24 | 合格
7-GA13 | 对接焊缝 | 底板对接焊缝 | 7-GA13-D1 | 14+14 | 0~11 | 11 | 2024.11.19 | 合格
7-GA13 | 对接焊缝 | 底板对接焊缝 | 7-GA13-D2 | 14+20 | 0~4 | 4 | 2024.11.19 | 合格
7-GA13 | 对接焊缝 | 底板对接焊缝 | 7-GA13-D3 | 20+20 | 0~8.2 | 8.2 | 2024.11.19 | 不合格 | F1 | SL+2.6 | 12~13 | 160 | 3600 | -1 | 260 | 2024.11.20
7-GA15 | 对接焊缝 | 底板对接焊缝 | 7-GA15-D1 | 14+14 | 0~10.5 | 10.5 | 2024.11.20 | 合格
7-GA15 | 对接焊缝 | 底板对接焊缝 | 7-GA15-D2 | 14+20 | 0~4.4 | 4.4 | 2024.11.20 | 合格
7-GA15 | 对接焊缝 | 底板对接焊缝 | 7-GA15-D3 | 20+20 | 0~8.2 | 8.2 | 2024.11.20 | 合格
7-GA17 | 对接焊缝 | 底板对接焊缝 | 7-GA17-D1 | 14+14 | 0~11 | 11 | 2024.11.21 | 合格
7-GA17 | 对接焊缝 | 底板对接焊缝 | 7-GA17-D2 | 14+20 | 0~5.1 | 5.1 | 2024.11.21 | 合格
7-GA17 | 对接焊缝 | 底板对接焊缝 | 7-GA17-D3 | 20+20 | 0~8.2 | 8.2 | 2024.11.21 | 合格
7-GA19 | 对接焊缝 | 底板对接焊缝 | 7-GA19-D1 | 14+14 | 0~10.5 | 10.5 | 2024.11.23 | 合格
7-GA19 | 对接焊缝 | 底板对接焊缝 | 7-GA19-D2 | 14+20 | 0~3.6 | 3.6 | 2024.11.23 | 合格
7-GA19 | 对接焊缝 | 底板对接焊缝 | 7-GA19-D3 | 20+20 | 0~8.2 | 8.2 | 2024.11.23 | 合格
7-GA12 | 对接焊缝 | 底板对接焊缝 | 7-GA12-D1 | 14+14 | 0~19.4 | 19.4 | 2024.11.18 | 合格
7-GA12 | 对接焊缝 | 底板对接焊缝 | 7-GA12-D2 | 14+14 | 0~1.6 | 1.6 | 2024.11.18 | 合格
7-GA12 | 对接焊缝 | 底板对接焊缝 | 7-GA12-D3 | 14+14 | 0~2.4 | 2.4 | 2024.11.18 | 合格
7-GA12 | 对接焊缝 | 底板对接焊缝 | 7-GA12-D1 | 14+14 | 0~6.6 | 6.6 | 2024.11.18 | 合格
7-GA14 | 对接焊缝 | 底板对接焊缝 | 7-GA14-D1 | 14+14 | 0~19.93 | 19.93 | 2024.11.19 | 合格
7-GA14 | 对接焊缝 | 底板对接焊缝 | 7-GA14-D2 | 14+14 | 0~1.9 | 1.9 | 2024.11.19 | 合格
7-GA14 | 对接焊缝 | 底板对接焊缝 | 7-GA14-D3 | 14+14 | 0~2.4 | 2.4 | 2024.11.19 | 合格
7-GA14 | 对接焊缝 | 底板对接焊缝 | 7-GA14-D1 | 14+14 | 0~6.6 | 6.6 | 2024.11.19 | 合格
7-GA16 | 对接焊缝 | 底板对接焊缝 | 7-GA16-D1 | 14+14 | 0~19.4 | 19.4 | 2024.11.21 | 合格
7-GA16 | 对接焊缝 | 底板对接焊缝 | 7-GA16-D2 | 14+14 | 0~1.6 | 1.6 | 2024.11.21 | 合格
7-GA16 | 对接焊缝 | 底板对接焊缝 | 7-GA16-D3 | 14+14 | 0~2.4 | 2.4 | 2024.11.21 | 合格
7-GA16 | 对接焊缝 | 底板对接焊缝 | 7-GA16-D1 | 14+14 | 0~6.6 | 6.6 | 2024.11.21 | 合格
7-GA18 | 对接焊缝 | 底板对接焊缝 | 7-GA18-D1 | 14+14 | 0~19.93 | 19.93 | 2024.11.22 | 合格
7-GA18 | 对接焊缝 | 底板对接焊缝 | 7-GA18-D2 | 14+14 | 0~1.9 | 1.9 | 2024.11.22 | 合格
7-GA18 | 对接焊缝 | 底板对接焊缝 | 7-GA18-D3 | 14+14 | 0~2.4 | 2.4 | 2024.11.22 | 合格
7-GA18 | 对接焊缝 | 底板对接焊缝 | 7-GA18-D1 | 14+14 | 0~6.6 | 6.6 | 2024.11.22 | 合格
7-GA12 | 对接焊缝 | 底板对接焊缝 | 7-GA12-D1 | 18+14 | 0~3.99 | 3.99 | 2024.11.18 | 合格
7-GA14 | 对接焊缝 | 底板对接焊缝 | 7-GA14-D1 | 18+14 | 0~4.3 | 4.3 | 2024.11.19 | 合格
7-GA16 | 对接焊缝 | 底板对接焊缝 | 7-GA16-D1 | 18+14 | 0~5.1 | 5.1 | 2024.11.21 | 合格
7-GA18 | 对接焊缝 | 底板对接焊缝 | 7-GA18-D1 | 18+14 | 0~3.6 | 3.6 | 2024.11.22 | 合格
7-GA12 | 对接焊缝 | 腹板对接焊缝 | 7-GA12-F1 | 20+16 | 0~1 | 1 | 2024.11.18 | 合格
7-GA12 | 对接焊缝 | 腹板对接焊缝 | 7-GA12-F2 | 16+16 | 0~1 | 1 | 2024.11.18 | 合格
7-GA12 | 对接焊缝 | 腹板对接焊缝 | 7-GA12-F3 | 20+16 | 0~2.3 | 2.3 | 2024.11.18 | 合格
7-GA12 | 对接焊缝 | 腹板对接焊缝 | 7-GA12-F4 | 16+16 | 0~2.3 | 2.3 | 2024.11.18 | 合格
7-GA12 | 对接焊缝 | 腹板对接焊缝 | 7-GA12-F5 | 20/16+20/16 | 0~26 | 26 | 2024.11.18 | 合格
7-GA13 | 对接焊缝 | 腹板对接焊缝 | 7-GA13-F1 | 16+20 | 0~1 | 1 | 2024.11.19 | 合格
7-GA13 | 对接焊缝 | 腹板对接焊缝 | 7-GA13-F2 | 16+20 | 0~2.3 | 2.3 | 2024.11.19 | 合格
7-GA13 | 对接焊缝 | 腹板对接焊缝 | 7-GA13-F3 | 20/16+20/16 | 0~19.7 | 19.7 | 2024.11.19 | 合格
7-GA3 | 对接焊缝 | 腹板对接焊缝 | 7-GA3-F1 | 20+16 | 0~1 | 1 | 2024.11.13 | 合格
7-GA3 | 对接焊缝 | 腹板对接焊缝 | 7-GA3-F2 | 16+16 | 0~1 | 1 | 2024.11.13 | 合格
7-GA3 | 对接焊缝 | 腹板对接焊缝 | 7-GA3-F3 | 20+16 | 0~2.3 | 2.3 | 2024.11.13 | 合格
7-GA3 | 对接焊缝 | 腹板对接焊缝 | 7-GA3-F4 | 16+16 | 0~2.3 | 2.3 | 2024.11.13 | 合格
7-GA3 | 对接焊缝 | 腹板对接焊缝 | 7-GA3-F5 | 20/16+20/16 | 0~24.7 | 24.7 | 2024.11.13 | 合格
7-GA4 | 对接焊缝 | 腹板对接焊缝 | 7-GA4-F1 | 16+20 | 0~2.3 | 2.3 | 2024.11.17 | 合格
7-GA4 | 对接焊缝 | 腹板对接焊缝 | 7-GA4-F2 | 16+20 | 0~1 | 1 | 2024.11.17 | 合格
7-GA4 | 对接焊缝 | 腹板对接焊缝 | 7-GA4-F3 | 20/16+20/16 | 0~17 | 17 | 2024.11.17 | 合格
7-GA5 | 对接焊缝 | 腹板对接焊缝 | 7-GA5-F1 | 20+16 | 0~2.9 | 2.9 | 2024.11.15 | 合格
7-GA5 | 对接焊缝 | 腹板对接焊缝 | 7-GA5-F2 | 16+16 | 0~2.9 | 2.9 | 2024.11.15 | 合格
7-GA6 | 对接焊缝 | 腹板对接焊缝 | 7-GA6-F1 | 16+20 | 0~2.9 | 2.9 | 2024.11.17 | 合格
7-GA7 | 对接焊缝 | 腹板对接焊缝 | 7-GA7-F1 | 20+16 | 0~2.9 | 2.9 | 2024.11.14 | 合格
7-GA7 | 对接焊缝 | 腹板对接焊缝 | 7-GA7-F2 | 16+16 | 0~2.9 | 2.9 | 2024.11.14 | 合格
7-GA7 | 对接焊缝 | 腹板对接焊缝 | 7-GA7-F3 | 20+16 | 0~2.9 | 2.9 | 2024.11.14 | 合格
7-GA7 | 对接焊缝 | 腹板对接焊缝 | 7-GA7-F4 | 16+16 | 0~2.9 | 2.9 | 2024.11.14 | 合格
7-GA8 | 对接焊缝 | 腹板对接焊缝 | 7-GA8-F1 | 16+20 | 0~2.9 | 2.9 | 2024.11.24 | 合格
7-GA8 | 对接焊缝 | 腹板对接焊缝 | 7-GA8-F2 | 16+20 | 0~2.9 | 2.9 | 2024.11.24 | 合格
7-GA9 | 对接焊缝 | 腹板对接焊缝 | 7-GA9-F1 | 20+16 | 0~1 | 1 | 2024.11.16 | 合格
7-GA9 | 对接焊缝 | 腹板对接焊缝 | 7-GA9-F2 | 16+16 | 0~1 | 1 | 2024.11.16 | 合格
7-GA9 | 对接焊缝 | 腹板对接焊缝 | 7-GA9-F3 | 20+16 | 0~2.3 | 2.3 | 2024.11.16 | 合格
7-GA9 | 对接焊缝 | 腹板对接焊缝 | 7-GA9-F4 | 16+16 | 0~2.3 | 2.3 | 2024.11.16 | 合格
7-GA9 | 对接焊缝 | 腹板对接焊缝 | 7-GA9-F5 | 20/16+20/16 | 0~25 | 25 | 2024.11.16 | 合格
7-GA10 | 对接焊缝 | 腹板对接焊缝 | 7-GA10-F1 | 16+20 | 0~2.3 | 2.3 | 2024.11.24 | 合格
7-GA10 | 对接焊缝 | 腹板对接焊缝 | 7-GA10-F2 | 16+20 | 0~1 | 1 | 2024.11.24 | 合格
7-GA10 | 对接焊缝 | 腹板对接焊缝 | 7-GA10-F3 | 20/16+20/16 | 0~16.7 | 16.7 | 2024.11.24 | 合格
7-GA14 | 对接焊缝 | 腹板对接焊缝 | 7-GA14-F1 | 20+16 | 0~2.9 | 2.9 | 2024.11.19 | 合格
7-GA14 | 对接焊缝 | 腹板对接焊缝 | 7-GA14-F2 | 16+16 | 0~2.9 | 2.9 | 2024.11.19 | 合格
7-GA15 | 对接焊缝 | 腹板对接焊缝 | 7-GA15-F1 | 16+20 | 0~2.9 | 2.9 | 2024.11.20 | 合格
7-GA16 | 对接焊缝 | 腹板对接焊缝 | 7-GA16-F1 | 20+16 | 0~2.9 | 2.9 | 2024.11.21 | 合格
7-GA16 | 对接焊缝 | 腹板对接焊缝 | 7-GA16-F2 | 16+16 | 0~2.9 | 2.9 | 2024.11.21 | 合格
7-GA16 | 对接焊缝 | 腹板对接焊缝 | 7-GA16-F3 | 20+16 | 0~2.9 | 2.9 | 2024.11.21 | 合格
7-GA16 | 对接焊缝 | 腹板对接焊缝 | 7-GA16-F4 | 16+16 | 0~2.9 | 2.9 | 2024.11.21 | 合格
7-GA17 | 对接焊缝 | 腹板对接焊缝 | 7-GA17-F1 | 16+20 | 0~2.9 | 2.9 | 2024.11.21 | 合格
7-GA17 | 对接焊缝 | 腹板对接焊缝 | 7-GA17-F2 | 16+20 | 0~2.9 | 2.9 | 2024.11.21 | 合格
7-GA18 | 对接焊缝 | 腹板对接焊缝 | 7-GA18-F1 | 20+16 | 0~1 | 1 | 2024.11.22 | 合格
7-GA18 | 对接焊缝 | 腹板对接焊缝 | 7-GA18-F2 | 16+16 | 0~1 | 1 | 2024.11.22 | 合格
7-GA18 | 对接焊缝 | 腹板对接焊缝 | 7-GA18-F3 | 20+16 | 0~2.3 | 2.3 | 2024.11.22 | 合格
7-GA18 | 对接焊缝 | 腹板对接焊缝 | 7-GA18-F4 | 16+16 | 0~2.3 | 2.3 | 2024.11.22 | 合格
7-GA18 | 对接焊缝 | 腹板对接焊缝 | 7-GA18-F5 | 20/16+20/16 | 0~26.5 | 26.5 | 2024.11.22 | 合格
7-GA19 | 对接焊缝 | 腹板对接焊缝 | 7-GA19-F1 | 16+20 | 0~1 | 1 | 2024.11.23 | 合格
7-GA19 | 对接焊缝 | 腹板对接焊缝 | 7-GA19-F2 | 16+20 | 0~2.3 | 2.3 | 2024.11.23 | 合格
7-GA19 | 对接焊缝 | 腹板对接焊缝 | 7-GA19-F3 | 20/16+20/16 | 0~19.5 | 19.5 | 2024.11.23 | 合格
7-GA1 | 对接焊缝 | 隔板对接 | 7-GA1-G1 | 28+28 | 0~1.968 | 1.968 | 2024.11.11 | 不合格 | F1 | SL+2.6 | 16~18 | 130 | 100 | -1 | 230 | 2024.11.12
7-GA1 | 对接焊缝 | 隔板对接 | 7-GA1-G2 | 28+28 | 0~1.968 | 1.968 | 2024.11.11 | 合格
7-GA1 | 对接焊缝 | 隔板对接 | 7-GA1-G3 | 28+28 | 0~1.968 | 1.968 | 2024.11.11 | 合格
7-GA2 | 对接焊缝 | 隔板对接 | 7-GA2-G1 | 28+28 | 0~3.064 | 3.064 | 2024.11.25 | 合格
7-GA2 | 对接焊缝 | 隔板对接 | 7-GA2-G2 | 28+28 | 0~3.064 | 3.064 | 2024.11.25 | 合格
7-GA2 | 对接焊缝 | 隔板对接 | 7-GA2-G3 | 28+28 | 0~3.064 | 3.064 | 2024.11.25 | 合格
7-GA2 | 对接焊缝 | 隔板对接 | 7-GA2-G1 | 28+28 | 0~3.064 | 3.064 | 2024.11.25 | 合格
7-GA2 | 对接焊缝 | 隔板对接 | 7-GA2-G2 | 28+28 | 0~3.064 | 3.064 | 2024.11.25 | 合格
7-GA2 | 对接焊缝 | 隔板对接 | 7-GA2-G3 | 28+28 | 0~3.064 | 3.064 | 2024.11.25 | 合格
7-GA11 | 对接焊缝 | 隔板对接 | 7-GA11-G1 | 28+28 | 0~3.064 | 3.064 | 2024.12.01 | 合格
7-GA11 | 对接焊缝 | 隔板对接 | 7-GA11-G2 | 28+28 | 0~3.064 | 3.064 | 2024.12.01 | 合格
7-GA11 | 对接焊缝 | 隔板对接 | 7-GA11-G3 | 28+28 | 0~3.064 | 3.064 | 2024.12.01 | 不合格 | F1 | SL+2.8 | 17~21 | 150 | 1000 | -2 | 250 | 2024.12.02
7-GA11 | 对接焊缝 | 隔板对接 | 7-GA11-G1 | 28+28 | 0~3.064 | 3.064 | 2024.12.01 | 合格
7-GA11 | 对接焊缝 | 隔板对接 | 7-GA11-G2 | 28+28 | 0~3.064 | 3.064 | 2024.12.01 | 合格
7-GA11 | 对接焊缝 | 隔板对接 | 7-GA11-G3 | 28+28 | 0~3.064 | 3.064 | 2024.12.01 | 合格
7-GA1 | 熔透角焊缝 | 腹板与顶板熔透坡口角焊缝 | 7-GA1-W1-1 | 20⊥18 | 0~4.7 | 4.7 | 2024.11.11 | 合格
7-GA1 | 熔透角焊缝 | 腹板与顶板熔透坡口角焊缝 | 7-GA1-W2-1 | 20⊥18 | 0~4.7 | 4.7 | 2024.11.11 | 合格
7-GA1 | 熔透角焊缝 | 腹板与顶板熔透坡口角焊缝 | 7-GA1-W2-2 | 20⊥18 | 0~4.7 | 4.7 | 2024.11.11 | 合格
7-GA1 | 熔透角焊缝 | 腹板与顶板熔透坡口角焊缝 | 7-GA1-W2-3 | 20⊥18 | 0~4.7 | 4.7 | 2024.11.11 | 合格
7-GA1 | 熔透角焊缝 | 腹板与顶板熔透坡口角焊缝 | 7-GA1-W1-2 | 20⊥18 | 0~4.7 | 4.7 | 2024.11.11 | 合格
7-GA3 | 熔透角焊缝 | 腹板与顶板熔透坡口角焊缝 | 7-GA3-W1-1 | 16/20⊥18 | 0~24.7 | 24.7 | 2024.11.13 | 合格
7-GA5 | 熔透角焊缝 | 腹板与顶板熔透坡口角焊缝 | 7-GA5-W2-1 | 16/20⊥18 | 0~25.5 | 25.5 | 2024.11.15 | 合格
7-GA7 | 熔透角焊缝 | 腹板与顶板熔透坡口角焊缝 | 7-GA7-W2-2 | 16/20⊥18 | 0~24.7 | 24.7 | 2024.11.14 | 合格
7-GA7 | 熔透角焊缝 | 腹板与顶板熔透坡口角焊缝 | 7-GA7-W2-3 | 16/20⊥18 | 0~24.7 | 24.7 | 2024.11.14 | 合格
7-GA9 | 熔透角焊缝 | 腹板与顶板熔透坡口角焊缝 | 7-GA9-W1-2 | 16/20⊥18 | 0~25.5 | 25.5 | 2024.11.16 | 合格
7-GA4 | 熔透角焊缝 | 腹板与顶板熔透坡口角焊缝 | 7-GA4-W1-1 | 16/20⊥18 | 0~16.7 | 16.7 | 2024.11.17 | 合格
7-GA6 | 熔透角焊缝 | 腹板与顶板熔透坡口角焊缝 | 7-GA6-W2-1 | 16/20⊥18 | 0~16.2 | 16.2 | 2024.11.17 | 合格
7-GA8 | 熔透角焊缝 | 腹板与顶板熔透坡口角焊缝 | 7-GA8-W2-2 | 16/20⊥18 | 0~16.7 | 16.7 | 2024.11.24 | 合格
7-GA8 | 熔透角焊缝 | 腹板与顶板熔透坡口角焊缝 | 7-GA8-W2-3 | 16/20⊥18 | 0~16.7 | 16.7 | 2024.11.24 | 合格
7-GA10 | 熔透角焊缝 | 腹板与顶板熔透坡口角焊缝 | 7-GA10-W1-2 | 16/20⊥18 | 0~16.2 | 16.2 | 2024.11.24 | 合格
7-GA2 | 熔透角焊缝 | 腹板与顶板熔透坡口角焊缝 | 7-GA2-W1-1 | 20⊥18 | 0~5.1 | 5.1 | 2024.11.25 | 合格
7-GA2 | 熔透角焊缝 | 腹板与顶板熔透坡口角焊缝 | 7-GA2-W2-1 | 20⊥18 | 0~5.1 | 5.1 | 2024.11.25 | 合格
7-GA2 | 熔透角焊缝 | 腹板与顶板熔透坡口角焊缝 | 7-GA2-W2-2 | 20⊥18 | 0~5.1 | 5.1 | 2024.11.25 | 不合格 | F1 | SL+3.1 | 12~15 | 100 | 1300 | 1 | 200 | 2024.11.26
7-GA2 | 熔透角焊缝 | 腹板与顶板熔透坡口角焊缝 | 7-GA2-W2-3 | 20⊥18 | 0~5.1 | 5.1 | 2024.11.25 | 合格
7-GA2 | 熔透角焊缝 | 腹板与顶板熔透坡口角焊缝 | 7-GA2-W1-2 | 20⊥18 | 0~5.1 | 5.1 | 2024.11.25 | 合格
7-GA12 | 熔透角焊缝 | 腹板与顶板熔透坡口角焊缝 | 7-GA12-W1-1 | 16/20⊥18 | 0~26 | 26 | 2024.11.18 | 合格
7-GA14 | 熔透角焊缝 | 腹板与顶板熔透坡口角焊缝 | 7-GA14-W2-1 | 16/20⊥18 | 0~26.5 | 26.5 | 2024.11.19 | 合格
7-GA16 | 熔透角焊缝 | 腹板与顶板熔透坡口角焊缝 | 7-GA16-W2-2 | 16/20⊥18 | 0~26 | 26 | 2024.11.21 | 合格
7-GA16 | 熔透角焊缝 | 腹板与顶板熔透坡口角焊缝 | 7-GA16-W2-3 | 16/20⊥18 | 0~26 | 26 | 2024.11.21 | 合格
7-GA18 | 熔透角焊缝 | 腹板与顶板熔透坡口角焊缝 | 7-GA18-W1-2 | 16/20⊥18 | 0~26.5 | 26.5 | 2024.11.22 | 合格
7-GA13 | 熔透角焊缝 | 腹板与顶板熔透坡口角焊缝 | 7-GA13-W1-1 | 16/20⊥18 | 0~19.7 | 19.7 | 2024.11.19 | 合格
7-GA15 | 熔透角焊缝 | 腹板与顶板熔透坡口角焊缝 | 7-GA15-W2-1 | 16/20⊥18 | 0~19.2 | 19.2 | 2024.11.20 | 合格
7-GA17 | 熔透角焊缝 | 腹板与顶板熔透坡口角焊缝 | 7-GA17-W2-2 | 16/20⊥18 | 0~19.7 | 19.7 | 2024.11.21 | 合格
7-GA17 | 熔透角焊缝 | 腹板与顶板熔透坡口角焊缝 | 7-GA17-W2-3 | 16/20⊥18 | 0~19.2 | 19.2 | 2024.11.21 | 合格
7-GA19 | 熔透角焊缝 | 腹板与顶板熔透坡口角焊缝 | 7-GA19-W1-2 | 16/20⊥18 | 0~19.2 | 19.2 | 2024.11.23 | 合格
7-GA11 | 熔透角焊缝 | 腹板与顶板熔透坡口角焊缝 | 7-GA11-W1-1 | 20⊥18 | 0~5.2 | 5.2 | 2024.12.01 | 合格
7-GA11 | 熔透角焊缝 | 腹板与顶板熔透坡口角焊缝 | 7-GA11-W2-1 | 20⊥18 | 0~5.2 | 5.2 | 2024.12.01 | 合格
7-GA11 | 熔透角焊缝 | 腹板与顶板熔透坡口角焊缝 | 7-GA11-W2-2 | 20⊥18 | 0~5.2 | 5.2 | 2024.12.01 | 合格
7-GA11 | 熔透角焊缝 | 腹板与顶板熔透坡口角焊缝 | 7-GA11-W2-3 | 20⊥18 | 0~5.2 | 5.2 | 2024.12.01 | 合格
7-GA11 | 熔透角焊缝 | 腹板与顶板熔透坡口角焊缝 | 7-GA11-W1-2 | 20⊥18 | 0~5.2 | 5.2 | 2024.12.01 | 合格
7-GA1 | 熔透角焊缝 | 隔板与底板T接熔透焊缝 | 7-GA1-W1 | 24⊥24 | 0~0.3 | 0.3 | 2024.11.11 | 合格
7-GA1 | 熔透角焊缝 | 隔板与底板T接熔透焊缝 | 7-GA1-W2 | 24⊥24 | 0~0.3 | 0.3 | 2024.11.11 | 合格
7-GA1 | 熔透角焊缝 | 隔板与底板T接熔透焊缝 | 7-GA1-W3 | 24⊥24 | 0~0.3 | 0.3 | 2024.11.11 | 不合格 | F1 | SL+3.2 | 14~16 | 170 | 0 | -2 | 230 | 2024.11.12
7-GA1 | 熔透角焊缝 | 隔板与底板T接熔透焊缝 | 7-GA1-W4 | 24⊥24 | 0~0.3 | 0.3 | 2024.11.11 | 合格
7-GA1 | 熔透角焊缝 | 隔板与底板T接熔透焊缝 | 7-GA1-W5 | 24⊥24 | 0~0.25 | 0.25 | 2024.11.11 | 合格
7-GA1 | 熔透角焊缝 | 隔板与底板T接熔透焊缝 | 7-GA1-W6 | 24⊥24 | 0~0.25 | 0.25 | 2024.11.11 | 合格
7-GA1 | 熔透角焊缝 | 隔板与底板T接熔透焊缝 | 7-GA1-W7 | 24⊥24 | 0~0.25 | 0.25 | 2024.11.11 | 合格
7-GA1 | 熔透角焊缝 | 隔板与底板T接熔透焊缝 | 7-GA1-W8 | 24⊥24 | 0~0.25 | 0.25 | 2024.11.11 | 合格
7-GA1 | 熔透角焊缝 | 隔板与底板T接熔透焊缝 | 7-GA1-W9 | 24⊥24 | 0~0.3 | 0.3 | 2024.11.11 | 合格
7-GA1 | 熔透角焊缝 | 隔板与底板T接熔透焊缝 | 7-GA1-W10 | 24⊥24 | 0~0.3 | 0.3 | 2024.11.11 | 合格
7-GA1 | 熔透角焊缝 | 隔板与底板T接熔透焊缝 | 7-GA1-W11 | 24⊥24 | 0~0.3 | 0.3 | 2024.11.11 | 合格
7-GA1 | 熔透角焊缝 | 隔板与底板T接熔透焊缝 | 7-GA1-W12 | 24⊥24 | 0~0.3 | 0.3 | 2024.11.11 | 合格
7-GA1 | 熔透角焊缝 | 隔板与底板T接熔透焊缝 | 7-GA1-W13 | 24⊥24 | 0~0.25 | 0.25 | 2024.11.11 | 合格
7-GA1 | 熔透角焊缝 | 隔板与底板T接熔透焊缝 | 7-GA1-W14 | 24⊥24 | 0~0.25 | 0.25 | 2024.11.11 | 合格
7-GA1 | 熔透角焊缝 | 隔板与底板T接熔透焊缝 | 7-GA1-W15 | 24⊥24 | 0~0.25 | 0.25 | 2024.11.11 | 合格
7-GA1 | 熔透角焊缝 | 隔板与底板T接熔透焊缝 | 7-GA1-W16 | 24⊥24 | 0~0.25 | 0.25 | 2024.11.11 | 合格
7-GA1 | 熔透角焊缝 | 隔板与底板T接熔透焊缝 | 7-GA1-W17 | 24⊥24 | 0~0.3 | 0.3 | 2024.11.11 | 合格
7-GA1 | 熔透角焊缝 | 隔板与底板T接熔透焊缝 | 7-GA1-W18 | 24⊥24 | 0~0.3 | 0.3 | 2024.11.11 | 合格
7-GA1 | 熔透角焊缝 | 隔板与底板T接熔透焊缝 | 7-GA1-W19 | 24⊥24 | 0~0.3 | 0.3 | 2024.11.11 | 合格
7-GA1 | 熔透角焊缝 | 隔板与底板T接熔透焊缝 | 7-GA1-W20 | 24⊥24 | 0~0.3 | 0.3 | 2024.11.11 | 合格
7-GA2 | 熔透角焊缝 | 隔板与底板T接熔透焊缝 | 7-GA2-W1 | 28⊥28 | 0~0.87 | 0.87 | 2024.11.25 | 合格
7-GA2 | 熔透角焊缝 | 隔板与底板T接熔透焊缝 | 7-GA2-W2 | 28⊥28 | 0~0.87 | 0.87 | 2024.11.25 | 合格
7-GA2 | 熔透角焊缝 | 隔板与底板T接熔透焊缝 | 7-GA2-W3 | 28⊥28 | 0~0.2 | 0.2 | 2024.11.25 | 不合格 | F1 | SL+2.2 | 18~21 | 200 | 0 | -2 | 200 | 2024.11.26
7-GA2 | 熔透角焊缝 | 隔板与底板T接熔透焊缝 | 7-GA2-W4 | 28⊥28 | 0~0.37 | 0.37 | 2024.11.25 | 合格
7-GA2 | 熔透角焊缝 | 隔板与底板T接熔透焊缝 | 7-GA2-W5 | 28⊥28 | 0~0.37 | 0.37 | 2024.11.25 | 合格
7-GA2 | 熔透角焊缝 | 隔板与底板T接熔透焊缝 | 7-GA2-W6 | 28⊥28 | 0~0.2 | 0.2 | 2024.11.25 | 合格
7-GA2 | 熔透角焊缝 | 隔板与底板T接熔透焊缝 | 7-GA2-W7 | 28⊥28 | 0~0.2 | 0.2 | 2024.11.25 | 合格
7-GA2 | 熔透角焊缝 | 隔板与底板T接熔透焊缝 | 7-GA2-W8 | 28⊥28 | 0~0.37 | 0.37 | 2024.11.25 | 合格
7-GA2 | 熔透角焊缝 | 隔板与底板T接熔透焊缝 | 7-GA2-W9 | 28⊥28 | 0~0.37 | 0.37 | 2024.11.25 | 合格
7-GA2 | 熔透角焊缝 | 隔板与底板T接熔透焊缝 | 7-GA2-W10 | 28⊥28 | 0~0.2 | 0.2 | 2024.11.25 | 合格
7-GA2 | 熔透角焊缝 | 隔板与底板T接熔透焊缝 | 7-GA2-W11 | 28⊥28 | 0~0.24 | 0.24 | 2024.11.25 | 合格
7-GA2 | 熔透角焊缝 | 隔板与底板T接熔透焊缝 | 7-GA2-W12 | 28⊥28 | 0~0.24 | 0.24 | 2024.11.25 | 合格
7-GA2 | 熔透角焊缝 | 隔板与底板T接熔透焊缝 | 7-GA2-W13 | 28⊥28 | 0~0.3 | 0.3 | 2024.11.25 | 合格
7-GA2 | 熔透角焊缝 | 隔板与底板T接熔透焊缝 | 7-GA2-W14 | 28⊥28 | 0~0.3 | 0.3 | 2024.11.25 | 合格
7-GA2 | 对接焊缝 | 隔板与隔板对接焊缝 | 7-GA2-W15 | 28+28 | 0~0.67 | 0.67 | 2024.11.25 | 合格
7-GA2 | 对接焊缝 | 隔板与隔板对接焊缝 | 7-GA2-W16 | 28+28 | 0~0.67 | 0.67 | 2024.11.25 | 合格
7-GA2 | 熔透角焊缝 | 隔板与底板T接熔透焊缝 | 7-GA2-W17 | 28⊥28 | 0~0.38 | 0.38 | 2024.11.25 | 合格
7-GA2 | 熔透角焊缝 | 隔板与底板T接熔透焊缝 | 7-GA2-W18 | 28⊥28 | 0~0.38 | 0.38 | 2024.11.25 | 合格
7-GA2 | 对接焊缝 | 隔板与隔板对接焊缝 | 7-GA2-W19 | 28+28 | 0~0.67 | 0.67 | 2024.11.25 | 合格
7-GA2 | 对接焊缝 | 隔板与隔板对接焊缝 | 7-GA2-W20 | 28+28 | 0~0.67 | 0.67 | 2024.11.25 | 合格
7-GA2 | 熔透角焊缝 | 隔板与底板T接熔透焊缝 | 7-GA2-W21 | 28⊥28 | 0~0.25 | 0.25 | 2024.11.25 | 合格
7-GA2 | 熔透角焊缝 | 隔板与底板T接熔透焊缝 | 7-GA2-W22 | 28⊥28 | 0~0.25 | 0.25 | 2024.11.25 | 合格
7-GA2 | 熔透角焊缝 | 隔板与底板T接熔透焊缝 | 7-GA2-W23 | 28⊥28 | 0~0.24 | 0.24 | 2024.11.25 | 合格
7-GA2 | 熔透角焊缝 | 隔板与底板T接熔透焊缝 | 7-GA2-W24 | 28⊥28 | 0~0.24 | 0.24 | 2024.11.25 | 合格
7-GA2 | 对接焊缝 | 隔板与隔板对接焊缝 | 7-GA2-W25 | 28+28 | 0~0.67 | 0.67 | 2024.11.25 | 合格
7-GA2 | 对接焊缝 | 隔板与隔板对接焊缝 | 7-GA2-W26 | 28+28 | 0~0.67 | 0.67 | 2024.11.25 | 合格
7-GA2 | 熔透角焊缝 | 隔板与底板T接熔透焊缝 | 7-GA2-W27 | 28⊥28 | 0~0.38 | 0.38 | 2024.11.25 | 合格
7-GA2 | 熔透角焊缝 | 隔板与底板T接熔透焊缝 | 7-GA2-W28 | 28⊥28 | 0~0.38 | 0.38 | 2024.11.25 | 合格
7-GA2 | 对接焊缝 | 隔板与隔板对接焊缝 | 7-GA2-W29 | 28+28 | 0~0.67 | 0.67 | 2024.11.25 | 合格
7-GA2 | 对接焊缝 | 隔板与隔板对接焊缝 | 7-GA2-W30 | 28+28 | 0~0.67 | 0.67 | 2024.11.25 | 合格
7-GA2 | 熔透角焊缝 | 隔板与底板T接熔透焊缝 | 7-GA2-W31 | 28⊥28 | 0~0.25 | 0.25 | 2024.11.25 | 合格
7-GA2 | 熔透角焊缝 | 隔板与底板T接熔透焊缝 | 7-GA2-W32 | 28⊥28 | 0~0.25 | 0.25 | 2024.11.25 | 合格
7-GA2 | 熔透角焊缝 | 隔板与底板T接熔透焊缝 | 7-GA2-W33 | 28⊥28 | 0~0.24 | 0.24 | 2024.11.25 | 合格
7-GA2 | 熔透角焊缝 | 隔板与底板T接熔透焊缝 | 7-GA2-W34 | 28⊥28 | 0~0.24 | 0.24 | 2024.11.25 | 合格
7-GA2 | 熔透角焊缝 | 隔板与底板T接熔透焊缝 | 7-GA2-W35 | 28⊥28 | 0~0.87 | 0.87 | 2024.11.25 | 合格
7-GA2 | 熔透角焊缝 | 隔板与底板T接熔透焊缝 | 7-GA2-W36 | 28⊥28 | 0~0.87 | 0.87 | 2024.11.25 | 合格
7-GA2 | 熔透角焊缝 | 隔板与底板T接熔透焊缝 | 7-GA2-W37 | 28⊥28 | 0~0.2 | 0.2 | 2024.11.25 | 合格
7-GA2 | 熔透角焊缝 | 隔板与底板T接熔透焊缝 | 7-GA2-W38 | 28⊥28 | 0~0.37 | 0.37 | 2024.11.25 | 合格
7-GA2 | 熔透角焊缝 | 隔板与底板T接熔透焊缝 | 7-GA2-W39 | 28⊥28 | 0~0.37 | 0.37 | 2024.11.25 | 合格
7-GA2 | 熔透角焊缝 | 隔板与底板T接熔透焊缝 | 7-GA2-W40 | 28⊥28 | 0~0.2 | 0.2 | 2024.11.25 | 合格
7-GA2 | 熔透角焊缝 | 隔板与底板T接熔透焊缝 | 7-GA2-W41 | 28⊥28 | 0~0.2 | 0.2 | 2024.11.25 | 合格
7-GA2 | 熔透角焊缝 | 隔板与底板T接熔透焊缝 | 7-GA2-W42 | 28⊥28 | 0~0.37 | 0.37 | 2024.11.25 | 合格
7-GA2 | 熔透角焊缝 | 隔板与底板T接熔透焊缝 | 7-GA2-W43 | 28⊥28 | 0~0.37 | 0.37 | 2024.11.25 | 合格
7-GA2 | 熔透角焊缝 | 隔板与底板T接熔透焊缝 | 7-GA2-W44 | 28⊥28 | 0~0.2 | 0.2 | 2024.11.25 | 合格
7-GA2 | 熔透角焊缝 | 隔板与底板T接熔透焊缝 | 7-GA2-W45 | 28⊥28 | 0~0.24 | 0.24 | 2024.11.25 | 合格
7-GA2 | 熔透角焊缝 | 隔板与底板T接熔透焊缝 | 7-GA2-W46 | 28⊥28 | 0~0.24 | 0.24 | 2024.11.25 | 合格
7-GA2 | 熔透角焊缝 | 隔板与底板T接熔透焊缝 | 7-GA2-W47 | 28⊥28 | 0~0.3 | 0.3 | 2024.11.25 | 合格
7-GA2 | 熔透角焊缝 | 隔板与底板T接熔透焊缝 | 7-GA2-W48 | 28⊥28 | 0~0.3 | 0.3 | 2024.11.25 | 合格
7-GA2 | 熔透角焊缝 | 隔板与底板T接熔透焊缝 | 7-GA2-W1 | 28⊥28 | 0~0.24 | 0.24 | 2024.11.25 | 合格
7-GA2 | 熔透角焊缝 | 隔板与底板T接熔透焊缝 | 7-GA2-W2 | 28⊥28 | 0~0.24 | 0.24 | 2024.11.25 | 合格
7-GA2 | 熔透角焊缝 | 隔板与底板T接熔透焊缝 | 7-GA2-W3 | 28⊥28 | 0~0.24 | 0.24 | 2024.11.25 | 合格
7-GA2 | 熔透角焊缝 | 隔板与底板T接熔透焊缝 | 7-GA2-W4 | 28⊥28 | 0~0.24 | 0.24 | 2024.11.25 | 合格
7-GA2 | 熔透角焊缝 | 隔板与底板T接熔透焊缝 | 7-GA2-W5 | 28⊥28 | 0~0.24 | 0.24 | 2024.11.25 | 合格
7-GA2 | 熔透角焊缝 | 隔板与底板T接熔透焊缝 | 7-GA2-W6 | 28⊥28 | 0~0.24 | 0.24 | 2024.11.25 | 合格
7-GA2 | 熔透角焊缝 | 隔板与底板T接熔透焊缝 | 7-GA2-W7 | 28⊥28 | 0~0.24 | 0.24 | 2024.11.25 | 合格
7-GA2 | 熔透角焊缝 | 隔板与底板T接熔透焊缝 | 7-GA2-W8 | 28⊥28 | 0~0.24 | 0.24 | 2024.11.25 | 合格
7-GA2 | 熔透角焊缝 | 腹板与隔板T接熔透焊缝 | 7-GA2-W13 | 28⊥28 | 0~0.24 | 0.24 | 2024.11.25 | 合格
7-GA2 | 熔透角焊缝 | 腹板与隔板T接熔透焊缝 | 7-GA2-W14 | 28⊥28 | 0~0.24 | 0.24 | 2024.11.25 | 合格
7-GA2 | 熔透角焊缝 | 腹板与隔板T接熔透焊缝 | 7-GA2-W15 | 28⊥28 | 0~0.24 | 0.24 | 2024.11.25 | 合格
7-GA2 | 熔透角焊缝 | 腹板与隔板T接熔透焊缝 | 7-GA2-W16 | 28⊥28 | 0~0.24 | 0.24 | 2024.11.25 | 合格
7-GA2 | 熔透角焊缝 | 腹板与顶板T接熔透焊缝 | 7-GA2-W17 | 28⊥28 | 0~0.24 | 0.24 | 2024.11.25 | 合格
7-GA2 | 熔透角焊缝 | 腹板与顶板T接熔透焊缝 | 7-GA2-W18 | 28⊥28 | 0~0.24 | 0.24 | 2024.11.25 | 合格
7-GA2 | 熔透角焊缝 | 腹板与顶板T接熔透焊缝 | 7-GA2-W19 | 28⊥28 | 0~0.24 | 0.24 | 2024.11.25 | 不合格 | F1 | SL+2.8 | 19~21 | 60 | 0 | -1 | 110 | 2024.11.26
7-GA2 | 熔透角焊缝 | 腹板与隔板T接熔透焊缝 | 7-GA2-W20 | 28⊥28 | 0~0.24 | 0.24 | 2024.11.25 | 合格
7-GA11 | 熔透角焊缝 | 腹板与隔板T接熔透焊缝 | 7-GA11-W1 | 28⊥28 | 0~0.87 | 0.87 | 2024.12.01 | 合格
7-GA11 | 熔透角焊缝 | 腹板与隔板T接熔透焊缝 | 7-GA11-W2 | 28⊥28 | 0~0.87 | 0.87 | 2024.12.01 | 合格
7-GA11 | 熔透角焊缝 | 腹板与隔板T接熔透焊缝 | 7-GA11-W3 | 28⊥28 | 0~0.2 | 0.2 | 2024.12.01 | 合格
7-GA11 | 熔透角焊缝 | 腹板与顶板T接熔透焊缝 | 7-GA11-W4 | 28⊥28 | 0~0.37 | 0.37 | 2024.12.01 | 合格
7-GA11 | 熔透角焊缝 | 腹板与顶板T接熔透焊缝 | 7-GA11-W5 | 28⊥28 | 0~0.37 | 0.37 | 2024.12.01 | 合格
7-GA11 | 熔透角焊缝 | 腹板与顶板T接熔透焊缝 | 7-GA11-W6 | 28⊥28 | 0~0.2 | 0.2 | 2024.12.01 | 合格
7-GA11 | 熔透角焊缝 | 腹板与隔板T接熔透焊缝 | 7-GA11-W7 | 28⊥28 | 0~0.2 | 0.2 | 2024.12.01 | 合格
7-GA11 | 熔透角焊缝 | 腹板与隔板T接熔透焊缝 | 7-GA11-W8 | 28⊥28 | 0~0.37 | 0.37 | 2024.12.01 | 合格
7-GA11 | 熔透角焊缝 | 腹板与隔板T接熔透焊缝 | 7-GA11-W9 | 28⊥28 | 0~0.37 | 0.37 | 2024.12.01 | 合格
7-GA11 | 熔透角焊缝 | 腹板与隔板T接熔透焊缝 | 7-GA11-W10 | 28⊥28 | 0~0.2 | 0.2 | 2024.12.01 | 合格
7-GA11 | 熔透角焊缝 | 腹板与顶板T接熔透焊缝 | 7-GA11-W11 | 28⊥28 | 0~0.24 | 0.24 | 2024.12.01 | 合格
7-GA11 | 熔透角焊缝 | 隔板与底板T接熔透焊缝 | 7-GA11-W12 | 28⊥28 | 0~0.24 | 0.24 | 2024.12.01 | 合格
7-GA11 | 熔透角焊缝 | 隔板与底板T接熔透焊缝 | 7-GA11-W13 | 28⊥28 | 0~0.3 | 0.3 | 2024.12.01 | 合格
7-GA11 | 熔透角焊缝 | 隔板与底板T接熔透焊缝 | 7-GA11-W14 | 28⊥28 | 0~0.3 | 0.3 | 2024.12.01 | 合格
7-GA11 | 熔透角焊缝 | 隔板与底板T接熔透焊缝 | 7-GA11-W15 | 28⊥28 | 0~0.67 | 0.67 | 2024.12.01 | 合格
7-GA11 | 熔透角焊缝 | 隔板与底板T接熔透焊缝 | 7-GA11-W16 | 28⊥28 | 0~0.67 | 0.67 | 2024.12.01 | 合格
7-GA11 | 熔透角焊缝 | 隔板与底板T接熔透焊缝 | 7-GA11-W17 | 28⊥28 | 0~0.38 | 0.38 | 2024.12.01 | 合格
7-GA11 | 熔透角焊缝 | 隔板与底板T接熔透焊缝 | 7-GA11-W18 | 28⊥28 | 0~0.38 | 0.38 | 2024.12.01 | 合格
7-GA11 | 熔透角焊缝 | 隔板与底板T接熔透焊缝 | 7-GA11-W19 | 28⊥28 | 0~0.67 | 0.67 | 2024.12.01 | 合格
7-GA11 | 熔透角焊缝 | 隔板与底板T接熔透焊缝 | 7-GA11-W20 | 28⊥28 | 0~0.67 | 0.67 | 2024.12.01 | 合格
7-GA11 | 熔透角焊缝 | 隔板与底板T接熔透焊缝 | 7-GA11-W21 | 28⊥28 | 0~0.25 | 0.25 | 2024.12.01 | 合格
7-GA11 | 熔透角焊缝 | 隔板与底板T接熔透焊缝 | 7-GA11-W22 | 28⊥28 | 0~0.25 | 0.25 | 2024.12.01 | 合格
7-GA11 | 熔透角焊缝 | 隔板与底板T接熔透焊缝 | 7-GA11-W23 | 28⊥28 | 0~0.24 | 0.24 | 2024.12.01 | 合格
7-GA11 | 熔透角焊缝 | 隔板与底板T接熔透焊缝 | 7-GA11-W24 | 28⊥28 | 0~0.24 | 0.24 | 2024.12.01 | 合格
7-GA11 | 熔透角焊缝 | 隔板与底板T接熔透焊缝 | 7-GA11-W25 | 28⊥28 | 0~0.67 | 0.67 | 2024.12.01 | 合格
7-GA11 | 对接焊缝 | 隔板与隔板对接焊缝 | 7-GA11-W26 | 28+28 | 0~0.67 | 0.67 | 2024.12.01 | 合格
7-GA11 | 对接焊缝 | 隔板与隔板对接焊缝 | 7-GA11-W27 | 28+28 | 0~0.38 | 0.38 | 2024.12.01 | 合格
7-GA11 | 熔透角焊缝 | 隔板与底板T接熔透焊缝 | 7-GA11-W28 | 28⊥28 | 0~0.38 | 0.38 | 2024.12.01 | 合格
7-GA11 | 熔透角焊缝 | 隔板与底板T接熔透焊缝 | 7-GA11-W29 | 28⊥28 | 0~0.67 | 0.67 | 2024.12.01 | 合格
7-GA11 | 对接焊缝 | 隔板与隔板对接焊缝 | 7-GA11-W30 | 28+28 | 0~0.67 | 0.67 | 2024.12.01 | 合格
7-GA11 | 对接焊缝 | 隔板与隔板对接焊缝 | 7-GA11-W31 | 28+28 | 0~0.25 | 0.25 | 2024.12.01 | 合格
7-GA11 | 对接焊缝 | 隔板与底板T接熔透焊缝 | 7-GA11-W32 | 28⊥28 | 0~0.25 | 0.25 | 2024.12.01 | 合格
7-GA11 | 熔透角焊缝 | 隔板与底板T接熔透焊缝 | 7-GA11-W33 | 28⊥28 | 0~0.24 | 0.24 | 2024.12.01 | 合格
7-GA11 | 熔透角焊缝 | 隔板与底板T接熔透焊缝 | 7-GA11-W34 | 28⊥28 | 0~0.24 | 0.24 | 2024.12.01 | 合格
7-GA11 | 熔透角焊缝 | 隔板与底板T接熔透焊缝 | 7-GA11-W35 | 28⊥28 | 0~0.87 | 0.87 | 2024.12.01 | 不合格 | F1 | SL+3.5 | 21~23 | 110 | 500 | 2 | 210 | 2024.12.02
7-GA11 | 对接焊缝 | 隔板与隔板对接焊缝 | 7-GA11-W36 | 28+28 | 0~0.87 | 0.87 | 2024.12.01 | 合格
7-GA11 | 对接焊缝 | 隔板与隔板对接焊缝 | 7-GA11-W37 | 28+28 | 0~0.2 | 0.2 | 2024.12.01 | 合格
7-GA11 | 熔透角焊缝 | 隔板与底板T接熔透焊缝 | 7-GA11-W38 | 28⊥28 | 0~0.37 | 0.37 | 2024.12.01 | 合格
7-GA11 | 熔透角焊缝 | 隔板与底板T接熔透焊缝 | 7-GA11-W39 | 28⊥28 | 0~0.37 | 0.37 | 2024.12.01 | 合格
7-GA11 | 对接焊缝 | 隔板与隔板对接焊缝 | 7-GA11-W40 | 28+28 | 0~0.2 | 0.2 | 2024.12.01 | 合格
7-GA11 | 对接焊缝 | 隔板与隔板对接焊缝 | 7-GA11-W41 | 28+28 | 0~0.2 | 0.2 | 2024.12.01 | 合格
7-GA11 | 熔透角焊缝 | 隔板与底板T接熔透焊缝 | 7-GA11-W42 | 28⊥28 | 0~0.37 | 0.37 | 2024.12.01 | 合格
7-GA11 | 熔透角焊缝 | 隔板与底板T接熔透焊缝 | 7-GA11-W43 | 28⊥28 | 0~0.37 | 0.37 | 2024.12.01 | 合格
7-GA11 | 熔透角焊缝 | 隔板与底板T接熔透焊缝 | 7-GA11-W44 | 28⊥28 | 0~0.2 | 0.2 | 2024.12.01 | 合格
7-GA11 | 熔透角焊缝 | 隔板与底板T接熔透焊缝 | 7-GA11-W45 | 28⊥28 | 0~0.24 | 0.24 | 2024.12.01 | 合格
7-GA11 | 熔透角焊缝 | 隔板与底板T接熔透焊缝 | 7-GA11-W46 | 28⊥28 | 0~0.24 | 0.24 | 2024.12.01 | 合格
7-GA11 | 熔透角焊缝 | 隔板与底板T接熔透焊缝 | 7-GA11-W47 | 28⊥28 | 0~0.3 | 0.3 | 2024.12.01 | 合格
7-GA11 | 熔透角焊缝 | 隔板与底板T接熔透焊缝 | 7-GA11-W48 | 28⊥28 | 0~0.3 | 0.3 | 2024.12.01 | 合格
7-GA11 | 熔透角焊缝 | 隔板与底板T接熔透焊缝 | 7-GA11-W1 | 28⊥28 | 0~0.24 | 0.24 | 2024.12.01 | 合格
7-GA11 | 熔透角焊缝 | 隔板与底板T接熔透焊缝 | 7-GA11-W2 | 28⊥28 | 0~0.24 | 0.24 | 2024.12.01 | 合格
7-GA11 | 熔透角焊缝 | 隔板与底板T接熔透焊缝 | 7-GA11-W3 | 28⊥28 | 0~0.24 | 0.24 | 2024.12.01 | 合格
7-GA11 | 熔透角焊缝 | 隔板与底板T接熔透焊缝 | 7-GA11-W4 | 28⊥28 | 0~0.24 | 0.24 | 2024.12.01 | 合格
7-GA11 | 熔透角焊缝 | 隔板与底板T接熔透焊缝 | 7-GA11-W5 | 28⊥28 | 0~0.24 | 0.24 | 2024.12.01 | 合格
7-GA11 | 熔透角焊缝 | 隔板与底板T接熔透焊缝 | 7-GA11-W6 | 28⊥28 | 0~0.24 | 0.24 | 2024.12.01 | 合格
7-GA11 | 熔透角焊缝 | 隔板与底板T接熔透焊缝 | 7-GA11-W7 | 28⊥28 | 0~0.24 | 0.24 | 2024.12.01 | 合格
7-GA11 | 熔透角焊缝 | 隔板与底板T接熔透焊缝 | 7-GA11-W8 | 28⊥28 | 0~0.24 | 0.24 | 2024.12.01 | 不合格 | F1 | SL+4.0 | 13~16 | 130 | 0 | -1 | 180 | 2024.12.02
7-GA11 | 熔透角焊缝 | 隔板与底板T接熔透焊缝 | 7-GA11-W9 | 28⊥28 | 0~0.24 | 0.24 | 2024.12.01 | 合格
7-GA11 | 熔透角焊缝 | 隔板与底板T接熔透焊缝 | 7-GA11-W10 | 28⊥28 | 0~0.24 | 0.24 | 2024.12.01 | 合格
7-GA11 | 熔透角焊缝 | 隔板与底板T接熔透焊缝 | 7-GA11-W11 | 28⊥28 | 0~0.24 | 0.24 | 2024.12.01 | 合格
7-GA11 | 熔透角焊缝 | 隔板与底板T接熔透焊缝 | 7-GA11-W12 | 28⊥28 | 0~0.24 | 0.24 | 2024.12.01 | 合格
7-GA11 | 熔透角焊缝 | 隔板与底板T接熔透焊缝 | 7-GA11-W13 | 28⊥28 | 0~0.24 | 0.24 | 2024.12.01 | 合格
7-GA11 | 熔透角焊缝 | 隔板与底板T接熔透焊缝 | 7-GA11-W14 | 28⊥28 | 0~0.24 | 0.24 | 2024.12.01 | 合格
7-GA11 | 熔透角焊缝 | 隔板与底板T接熔透焊缝 | 7-GA11-W15 | 28⊥28 | 0~0.24 | 0.24 | 2024.12.01 | 合格
7-GA11 | 熔透角焊缝 | 隔板与底板T接熔透焊缝 | 7-GA11-W16 | 28⊥28 | 0~0.24 | 0.24 | 2024.12.01 | 合格
7-GA20 | 对接焊缝 | 顶板对接焊缝 | 7-GA20-T1 | 18+18 | 0~2.6 | 2.6 | 2024.12.23 | 合格
7-GA20 | 对接焊缝 | 顶板对接焊缝 | 7-GA20-T2 | 18+18 | 0~2.6 | 2.6 | 2024.12.23 | 合格
7-GA20 | 对接焊缝 | 顶板对接焊缝 | 7-GA20-T3 | 18+18 | 0~2 | 2 | 2024.12.23 | 合格
7-GA20 | 对接焊缝 | 顶板对接焊缝 | 7-GA20-T4 | 18+18 | 0~2 | 2 | 2024.12.23 | 合格
7-GA20 | 对接焊缝 | 顶板对接焊缝 | 7-GA20-T5 | 18+18 | 0~26.5 | 26.5 | 2024.12.23 | 合格
7-GA34 | 对接焊缝 | 顶板对接焊缝 | 7-GA34-T1 | 18+18 | 0~23.6 | 23.6 | 2024.12.04 | 合格
7-GA34 | 对接焊缝 | 顶板对接焊缝 | 7-GA34-T2 | 18+18 | 0~2.3 | 2.3 | 2024.12.04 | 合格
7-GA34 | 对接焊缝 | 顶板对接焊缝 | 7-GA34-T3 | 18+18 | 0~2.7 | 2.7 | 2024.12.04 | 合格
7-GA34 | 对接焊缝 | 顶板对接焊缝 | 7-GA34-T4 | 18+18 | 0~5 | 5 | 2024.12.04 | 合格
7-GA36 | 对接焊缝 | 顶板对接焊缝 | 7-GA36-T1 | 18+18 | 0~24 | 24 | 2024.12.03 | 合格
7-GA36 | 对接焊缝 | 顶板对接焊缝 | 7-GA36-T2 | 18+18 | 0~2.2 | 2.2 | 2024.12.03 | 合格
7-GA36 | 对接焊缝 | 顶板对接焊缝 | 7-GA36-T3 | 18+18 | 0~2.2 | 2.2 | 2024.12.03 | 合格
7-GA36 | 对接焊缝 | 顶板对接焊缝 | 7-GA36-T4 | 18+18 | 0~4.399 | 4.399 | 2024.12.03 | 不合格 | F1 | SL+3.3 | 8~10 | 180 | 1200 | -2 | 280 | 2024.12.04
7-GA38 | 对接焊缝 | 顶板对接焊缝 | 7-GA38-T1 | 18+18 | 0~23.5 | 23.5 | 2024.11.26 | 不合格 | F1 | SL+2.4 | 10~11 | 110 | 3100 | 0 | 210 | 2024.11.27
7-GA38 | 对接焊缝 | 顶板对接焊缝 | 7-GA38-T2 | 18+18 | 0~2.2 | 2.2 | 2024.11.26 | 合格
7-GA38 | 对接焊缝 | 顶板对接焊缝 | 7-GA38-T3 | 18+18 | 0~2.9 | 2.9 | 2024.11.26 | 合格
7-GA38 | 对接焊缝 | 顶板对接焊缝 | 7-GA38-T4 | 18+18 | 0~5.1 | 5.1 | 2024.11.26 | 合格
7-GA33 | 对接焊缝 | 顶板对接焊缝 | 7-GA33-T1 | 18+18 | 0~2 | 2 | 2024.12.24 | 合格
7-GA33 | 对接焊缝 | 顶板对接焊缝 | 7-GA33-T2 | 18+18 | 0~2 | 2 | 2024.12.24 | 合格
7-GA33 | 对接焊缝 | 顶板对接焊缝 | 7-GA33-T3 | 18+18 | 0~2.5 | 2.5 | 2024.12.24 | 合格
7-GA33 | 对接焊缝 | 顶板对接焊缝 | 7-GA33-T4 | 18+18 | 0~2.5 | 2.5 | 2024.12.24 | 合格
7-GA33 | 对接焊缝 | 顶板对接焊缝 | 7-GA33-T5 | 18+18 | 0~26.5 | 26.5 | 2024.12.24 | 合格
7-GA40 | 对接焊缝 | 顶板对接焊缝 | 7-GA40-T1 | 18+18 | 0~24 | 24 | 2024.11.27 | 合格
7-GA40 | 对接焊缝 | 顶板对接焊缝 | 7-GA40-T2 | 18+18 | 0~2.3 | 2.3 | 2024.11.27 | 合格
7-GA40 | 对接焊缝 | 顶板对接焊缝 | 7-GA40-T3 | 18+18 | 0~3.2 | 3.2 | 2024.11.27 | 合格
7-GA40 | 对接焊缝 | 顶板对接焊缝 | 7-GA40-T4 | 18+18 | 0~5.5 | 5.5 | 2024.11.27 | 合格
7-GA35 | 对接焊缝 | 顶板对接焊缝 | 7-GA35-T1 | 18+18 | 0~5 | 5 | 2024.12.16 | 合格
7-GA35 | 对接焊缝 | 顶板对接焊缝 | 7-GA35-T2 | 18+18 | 0~2.2 | 2.2 | 2024.12.16 | 合格
7-GA35 | 对接焊缝 | 顶板对接焊缝 | 7-GA35-T3 | 18+18 | 0~2.8 | 2.8 | 2024.12.16 | 合格
7-GA35 | 对接焊缝 | 顶板对接焊缝 | 7-GA35-T4 | 18+18 | 0~23 | 23 | 2024.12.16 | 合格
7-GA37 | 对接焊缝 | 顶板对接焊缝 | 7-GA37-T1 | 18+18 | 0~5 | 5 | 2024.12.03 | 合格
7-GA37 | 对接焊缝 | 顶板对接焊缝 | 7-GA37-T2 | 18+18 | 0~2.2 | 2.2 | 2024.12.03 | 合格
7-GA37 | 对接焊缝 | 顶板对接焊缝 | 7-GA37-T3 | 18+18 | 0~2.8 | 2.8 | 2024.12.03 | 合格
7-GA37 | 对接焊缝 | 顶板对接焊缝 | 7-GA37-T4 | 18+18 | 0~23 | 23 | 2024.12.03 | 合格
7-GA42 | 对接焊缝 | 顶板对接焊缝 | 7-GA42-T1 | 18+18 | 0~2 | 2 | 2024.12.15 | 合格
7-GA42 | 对接焊缝 | 顶板对接焊缝 | 7-GA42-T2 | 18+18 | 0~2 | 2 | 2024.12.15 | 合格
7-GA42 | 对接焊缝 | 顶板对接焊缝 | 7-GA42-T3 | 18+18 | 0~2 | 2 | 2024.12.15 | 合格
7-GA42 | 对接焊缝 | 顶板对接焊缝 | 7-GA42-T4 | 18+18 | 0~2 | 2 | 2024.12.15 | 合格
7-GA42 | 对接焊缝 | 顶板对接焊缝 | 7-GA42-T5 | 18+18 | 0~26.5 | 26.5 | 2024.12.15 | 合格
7-GA39 | 对接焊缝 | 顶板对接焊缝 | 7-GA39-T1 | 18+18 | 0~5.176 | 5.176 | 2024.12.20 | 合格
7-GA39 | 对接焊缝 | 顶板对接焊缝 | 7-GA39-T2 | 18+18 | 0~2.2 | 2.2 | 2024.12.20 | 合格
7-GA39 | 对接焊缝 | 顶板对接焊缝 | 7-GA39-T3 | 18+18 | 0~2.9 | 2.9 | 2024.12.20 | 合格
7-GA39 | 对接焊缝 | 顶板对接焊缝 | 7-GA39-T4 | 18+18 | 0~23.4 | 23.4 | 2024.12.20 | 合格
7-GA41 | 对接焊缝 | 顶板对接焊缝 | 7-GA41-T1 | 18+18 | 0~5.551 | 5.551 | 2024.12.15 | 合格
7-GA41 | 对接焊缝 | 顶板对接焊缝 | 7-GA41-T2 | 18+18 | 0~3.3 | 3.3 | 2024.11.28 | 合格
7-GA41 | 对接焊缝 | 顶板对接焊缝 | 7-GA41-T3 | 18+18 | 0~2.2 | 2.2 | 2024.11.28 | 合格
7-GA41 | 对接焊缝 | 顶板对接焊缝 | 7-GA41-T4 | 18+18 | 0~22.8 | 22.8 | 2024.11.28 | 合格
7-GA85 | 对接焊缝 | 顶板对接焊缝 | 7-GA85-T1 | 18+18 | 0~3.178 | 3.178 | 2024.12.10 | 合格
7-GA86 | 对接焊缝 | 顶板对接焊缝 | 7-GA86-T1 | 18+18 | 0~3.178 | 3.178 | 2024.12.10 | 合格
7-GA43 | 对接焊缝 | 顶板对接焊缝 | 7-GA43-T1 | 18+18 | 0~23.8 | 23.8 | 2024.11.29 | 合格
7-GA43 | 对接焊缝 | 顶板对接焊缝 | 7-GA43-T2 | 18+18 | 0~2.2 | 2.2 | 2024.11.29 | 合格
7-GA43 | 对接焊缝 | 顶板对接焊缝 | 7-GA43-T3 | 18+18 | 0~2.8 | 2.8 | 2024.11.29 | 合格
7-GA43 | 对接焊缝 | 顶板对接焊缝 | 7-GA43-T4 | 18+18 | 0~5 | 5 | 2024.11.29 | 合格
7-GA44 | 对接焊缝 | 顶板对接焊缝 | 7-GA44-T1 | 18+18 | 0~2.2 | 2.2 | 2024.12.02 | 合格
7-GA44 | 对接焊缝 | 顶板对接焊缝 | 7-GA44-T2 | 18+18 | 0~2.3 | 2.3 | 2024.12.02 | 合格
7-GA44 | 对接焊缝 | 顶板对接焊缝 | 7-GA44-T3 | 18+18 | 0~21 | 21 | 2024.12.02 | 合格
7-GA45 | 对接焊缝 | 顶板对接焊缝 | 7-GA45-T1 | 18+18 | 0~24 | 24 | 2024.12.02 | 合格
7-GA45 | 对接焊缝 | 顶板对接焊缝 | 7-GA45-T2 | 18+18 | 0~2.2 | 2.2 | 2024.12.02 | 合格
7-GA45 | 对接焊缝 | 顶板对接焊缝 | 7-GA45-T3 | 18+18 | 0~2.1 | 2.1 | 2024.12.02 | 合格
7-GA45 | 对接焊缝 | 顶板对接焊缝 | 7-GA45-T4 | 18+18 | 0~4.399 | 4.399 | 2024.12.02 | 合格
7-GA46 | 对接焊缝 | 顶板对接焊缝 | 7-GA46-T1 | 18+18 | 0~2.2 | 2.2 | 2024.12.05 | 合格
7-GA46 | 对接焊缝 | 顶板对接焊缝 | 7-GA46-T2 | 18+18 | 0~2.2 | 2.2 | 2024.12.05 | 合格
7-GA46 | 对接焊缝 | 顶板对接焊缝 | 7-GA46-T3 | 18+18 | 0~21.25 | 21.25 | 2024.12.05 | 合格
7-GA47 | 对接焊缝 | 顶板对接焊缝 | 7-GA47-T1 | 18+18 | 0~2.2 | 2.2 | 2024.12.25 | 合格
7-GA47 | 对接焊缝 | 顶板对接焊缝 | 7-GA47-T2 | 18+18 | 0~2.9 | 2.9 | 2024.12.25 | 合格
7-GA47 | 对接焊缝 | 顶板对接焊缝 | 7-GA47-T3 | 18+18 | 0~5.176 | 5.176 | 2024.12.25 | 合格
7-GA47 | 对接焊缝 | 顶板对接焊缝 | 7-GA47-T4 | 18+18 | 0~23.59 | 23.59 | 2024.12.25 | 合格
7-GA48 | 对接焊缝 | 顶板对接焊缝 | 7-GA48-T1 | 18+18 | 0~2.2 | 2.2 | 2024.12.05 | 合格
7-GA48 | 对接焊缝 | 顶板对接焊缝 | 7-GA48-T2 | 18+18 | 0~2.9 | 2.9 | 2024.12.05 | 合格
7-GA48 | 对接焊缝 | 顶板对接焊缝 | 7-GA48-T3 | 18+18 | 0~21.75 | 21.75 | 2024.12.05 | 合格
7-GA50 | 对接焊缝 | 顶板对接焊缝 | 7-GA50-T1 | 18+18 | 0~21.25 | 21.25 | 2024.12.10 | 合格
7-GA50 | 对接焊缝 | 顶板对接焊缝 | 7-GA50-T2 | 18+18 | 0~3.3 | 3.3 | 2024.12.10 | 合格
7-GA50 | 对接焊缝 | 顶板对接焊缝 | 7-GA50-T3 | 18+18 | 0~2.2 | 2.2 | 2024.12.10 | 合格
7-GA49 | 对接焊缝 | 顶板对接焊缝 | 7-GA49-T1 | 18+18 | 0~24 | 24 | 2024.12.01 | 合格
7-GA49 | 对接焊缝 | 顶板对接焊缝 | 7-GA49-T2 | 18+18 | 0~3.3 | 3.3 | 2024.12.01 | 合格
7-GA49 | 对接焊缝 | 顶板对接焊缝 | 7-GA49-T3 | 18+18 | 0~2.2 | 2.2 | 2024.12.01 | 合格
7-GA49 | 对接焊缝 | 顶板对接焊缝 | 7-GA49-T4 | 18+18 | 0~5.5 | 5.5 | 2024.12.01 | 合格
7-GA65 | 对接焊缝 | 顶板对接焊缝 | 7-GA65-T1 | 18+18 | 0~3.178 | 3.178 | 2024.12.15 | 合格
7-GA66 | 对接焊缝 | 顶板对接焊缝 | 7-GA66-T1 | 18+18 | 0~3.178 | 3.178 | 2024.12.15 | 合格
7-GA34 | 对接焊缝 | 底板对接焊缝 | 7-GA34-D1 | 20+20 | 0~8.2 | 8.2 | 2024.12.04 | 合格
7-GA34 | 对接焊缝 | 底板对接焊缝 | 7-GA34-D2 | 20+14 | 0~3.9 | 3.9 | 2024.12.04 | 合格
7-GA34 | 对接焊缝 | 底板对接焊缝 | 7-GA34-D3 | 14+14 | 0~2.39 | 2.39 | 2024.12.04 | 合格
7-GA34 | 对接焊缝 | 底板对接焊缝 | 7-GA34-D4 | 14+14 | 0~1.5 | 1.5 | 2024.12.04 | 合格
7-GA34 | 对接焊缝 | 底板对接焊缝 | 7-GA34-D5 | 14+14 | 0~18 | 18 | 2024.12.04 | 合格
7-GA36 | 对接焊缝 | 底板对接焊缝 | 7-GA36-D1 | 20+20 | 0~8.2 | 8.2 | 2024.12.03 | 合格
7-GA36 | 对接焊缝 | 底板对接焊缝 | 7-GA36-D2 | 20+14 | 0~3.9 | 3.9 | 2024.12.03 | 合格
7-GA36 | 对接焊缝 | 底板对接焊缝 | 7-GA36-D3 | 14+14 | 0~2.39 | 2.39 | 2024.12.03 | 合格
7-GA36 | 对接焊缝 | 底板对接焊缝 | 7-GA36-D4 | 14+14 | 0~1.5 | 1.5 | 2024.12.03 | 合格
7-GA36 | 对接焊缝 | 底板对接焊缝 | 7-GA36-D5 | 14+14 | 0~18 | 18 | 2024.12.03 | 合格
7-GA38 | 对接焊缝 | 底板对接焊缝 | 7-GA38-D1 | 20+20 | 0~8.2 | 8.2 | 2024.11.26 | 合格
7-GA38 | 对接焊缝 | 底板对接焊缝 | 7-GA38-D2 | 20+14 | 0~3.9 | 3.9 | 2024.11.26 | 合格
7-GA38 | 对接焊缝 | 底板对接焊缝 | 7-GA38-D3 | 14+14 | 0~2.39 | 2.39 | 2024.11.26 | 合格
7-GA38 | 对接焊缝 | 底板对接焊缝 | 7-GA38-D4 | 14+14 | 0~1.5 | 1.5 | 2024.11.26 | 合格
7-GA38 | 对接焊缝 | 底板对接焊缝 | 7-GA38-D5 | 14+14 | 0~18 | 18 | 2024.11.26 | 合格
7-GA40 | 对接焊缝 | 底板对接焊缝 | 7-GA40-D1 | 20+20 | 0~8.2 | 8.2 | 2024.11.27 | 合格
7-GA40 | 对接焊缝 | 底板对接焊缝 | 7-GA40-D2 | 20+14 | 0~3.9 | 3.9 | 2024.11.27 | 合格
7-GA40 | 对接焊缝 | 底板对接焊缝 | 7-GA40-D3 | 14+14 | 0~2.39 | 2.39 | 2024.11.27 | 合格
7-GA40 | 对接焊缝 | 底板对接焊缝 | 7-GA40-D4 | 14+14 | 0~1.5 | 1.5 | 2024.11.27 | 合格
7-GA40 | 对接焊缝 | 底板对接焊缝 | 7-GA40-D5 | 14+14 | 0~18 | 18 | 2024.11.27 | 合格
7-GA35 | 对接焊缝 | 底板对接焊缝 | 7-GA35-D1 | 14+14 | 0~18.4 | 18.4 | 2024.12.16 | 合格
7-GA35 | 对接焊缝 | 底板对接焊缝 | 7-GA35-D2 | 14+14 | 0~1.5 | 1.5 | 2024.12.16 | 合格
7-GA35 | 对接焊缝 | 底板对接焊缝 | 7-GA35-D3 | 14+14 | 0~2.5 | 2.5 | 2024.12.16 | 合格
7-GA35 | 对接焊缝 | 底板对接焊缝 | 7-GA35-D4 | 14+18 | 0~3.994 | 3.994 | 2024.12.16 | 合格
7-GA35 | 对接焊缝 | 底板对接焊缝 | 7-GA35-D5 | 18+18 | 0~6.8 | 6.8 | 2024.12.16 | 合格
7-GA37 | 对接焊缝 | 底板对接焊缝 | 7-GA37-D1 | 14+14 | 0~18.4 | 18.4 | 2024.12.03 | 合格
7-GA37 | 对接焊缝 | 底板对接焊缝 | 7-GA37-D2 | 14+14 | 0~1.5 | 1.5 | 2024.12.03 | 合格
7-GA37 | 对接焊缝 | 底板对接焊缝 | 7-GA37-D3 | 14+14 | 0~2.5 | 2.5 | 2024.12.03 | 合格
7-GA37 | 对接焊缝 | 底板对接焊缝 | 7-GA37-D4 | 14+18 | 0~3.994 | 3.994 | 2024.12.03 | 合格
7-GA37 | 对接焊缝 | 底板对接焊缝 | 7-GA37-D5 | 18+18 | 0~6.8 | 6.8 | 2024.12.03 | 合格
7-GA50 | 对接焊缝 | 底板对接焊缝 | 7-GA50-D1 | 14+14 | 0~20.313 | 20.313 | 2024.12.10 | 合格
7-GA50 | 对接焊缝 | 底板对接焊缝 | 7-GA50-D2 | 14+14 | 0~2.398 | 2.398 | 2024.12.10 | 合格
7-GA50 | 对接焊缝 | 底板对接焊缝 | 7-GA50-D3 | 14+14 | 0~1.277 | 1.277 | 2024.12.10 | 合格
7-GA39 | 对接焊缝 | 底板对接焊缝 | 7-GA39-D1 | 14+14 | 0~18.39 | 18.39 | 2024.12.20 | 合格
7-GA39 | 对接焊缝 | 底板对接焊缝 | 7-GA39-D2 | 14+14 | 0~2.7 | 2.7 | 2024.12.20 | 合格
7-GA39 | 对接焊缝 | 底板对接焊缝 | 7-GA39-D3 | 14+14 | 0~2.3 | 2.3 | 2024.12.20 | 合格
7-GA39 | 对接焊缝 | 底板对接焊缝 | 7-GA39-D4 | 14+18 | 0~5.1 | 5.1 | 2024.12.20 | 合格
7-GA39 | 对接焊缝 | 底板对接焊缝 | 7-GA39-D5 | 18+18 | 0~3.8 | 3.8 | 2024.12.20 | 合格
7-GA41 | 对接焊缝 | 底板对接焊缝 | 7-GA41-D1 | 14+14 | 0~18.39 | 18.39 | 2024.11.28 | 合格
7-GA41 | 对接焊缝 | 底板对接焊缝 | 7-GA41-D2 | 14+14 | 0~2.7 | 2.7 | 2024.11.28 | 合格
7-GA41 | 对接焊缝 | 底板对接焊缝 | 7-GA41-D3 | 14+14 | 0~2.3 | 2.3 | 2024.11.28 | 合格
7-GA41 | 对接焊缝 | 底板对接焊缝 | 7-GA41-D4 | 14+18 | 0~5.1 | 5.1 | 2024.11.28 | 合格
7-GA41 | 对接焊缝 | 底板对接焊缝 | 7-GA41-D5 | 18+18 | 0~3.8 | 3.8 | 2024.11.28 | 合格
7-GA43 | 对接焊缝 | 底板对接焊缝 | 7-GA43-D1 | 18+18 | 0~7.7 | 7.7 | 2024.11.29 | 合格
7-GA43 | 对接焊缝 | 底板对接焊缝 | 7-GA43-D2 | 14+18 | 0~3.994 | 3.994 | 2024.11.29 | 合格
7-GA43 | 对接焊缝 | 底板对接焊缝 | 7-GA43-D3 | 14+14 | 0~2.4 | 2.4 | 2024.11.29 | 合格
7-GA43 | 对接焊缝 | 底板对接焊缝 | 7-GA43-D4 | 14+14 | 0~1.6 | 1.6 | 2024.11.29 | 合格
7-GA43 | 对接焊缝 | 底板对接焊缝 | 7-GA43-D5 | 14+14 | 0~18 | 18 | 2024.11.29 | 合格
7-GA45 | 对接焊缝 | 底板对接焊缝 | 7-GA45-D1 | 18+18 | 0~7.7 | 7.7 | 2024.12.02 | 合格
7-GA45 | 对接焊缝 | 底板对接焊缝 | 7-GA45-D2 | 18+14 | 0~4.3 | 4.3 | 2024.12.02 | 合格
7-GA45 | 对接焊缝 | 底板对接焊缝 | 7-GA45-D3 | 14+14 | 0~2.3 | 2.3 | 2024.12.02 | 合格
7-GA45 | 对接焊缝 | 底板对接焊缝 | 7-GA45-D4 | 14+14 | 0~2 | 2 | 2024.12.02 | 合格
7-GA45 | 对接焊缝 | 底板对接焊缝 | 7-GA45-D5 | 14+14 | 0~18 | 18 | 2024.12.02 | 合格
7-GA47 | 对接焊缝 | 底板对接焊缝 | 7-GA47-D1 | 18+18 | 0~7.7 | 7.7 | 2024.12.25 | 合格
7-GA47 | 对接焊缝 | 底板对接焊缝 | 7-GA47-D2 | 18+14 | 0~5.1 | 5.1 | 2024.12.25 | 合格
7-GA47 | 对接焊缝 | 底板对接焊缝 | 7-GA47-D3 | 14+14 | 0~2.4 | 2.4 | 2024.12.25 | 合格
7-GA47 | 对接焊缝 | 底板对接焊缝 | 7-GA47-D4 | 14+14 | 0~2.6 | 2.6 | 2024.12.25 | 合格
7-GA47 | 对接焊缝 | 底板对接焊缝 | 7-GA47-D5 | 14+14 | 0~18 | 18 | 2024.12.25 | 合格
7-GA49 | 对接焊缝 | 底板对接焊缝 | 7-GA49-D1 | 18+18 | 0~7.7 | 7.7 | 2024.12.01 | 合格
7-GA49 | 对接焊缝 | 底板对接焊缝 | 7-GA49-D2 | 18+14 | 0~3.994 | 3.994 | 2024.12.01 | 合格
7-GA49 | 对接焊缝 | 底板对接焊缝 | 7-GA49-D3 | 14+14 | 0~1.3 | 1.3 | 2024.12.01 | 合格
7-GA49 | 对接焊缝 | 底板对接焊缝 | 7-GA49-D4 | 14+14 | 0~2.7 | 2.7 | 2024.12.01 | 合格
7-GA49 | 对接焊缝 | 底板对接焊缝 | 7-GA49-D5 | 14+14 | 0~18 | 18 | 2024.12.01 | 合格
7-GA44 | 对接焊缝 | 底板对接焊缝 | 7-GA44-D1 | 14+14 | 0~20.8 | 20.8 | 2024.12.02 | 合格
7-GA44 | 对接焊缝 | 底板对接焊缝 | 7-GA44-D2 | 14+14 | 0~2 | 2 | 2024.12.02 | 合格
7-GA44 | 对接焊缝 | 底板对接焊缝 | 7-GA44-D3 | 14+14 | 0~2 | 2 | 2024.12.02 | 合格
7-GA46 | 对接焊缝 | 底板对接焊缝 | 7-GA46-D1 | 14+14 | 0~20.3 | 20.3 | 2024.12.05 | 合格
7-GA46 | 对接焊缝 | 底板对接焊缝 | 7-GA46-D2 | 14+14 | 0~2.3 | 2.3 | 2024.12.05 | 合格
7-GA46 | 对接焊缝 | 底板对接焊缝 | 7-GA46-D3 | 14+14 | 0~2 | 2 | 2024.12.05 | 合格
7-GA48 | 对接焊缝 | 底板对接焊缝 | 7-GA48-D1 | 14+14 | 0~20.8 | 20.8 | 2024.12.05 | 合格
7-GA48 | 对接焊缝 | 底板对接焊缝 | 7-GA48-D2 | 14+14 | 0~2.4 | 2.4 | 2024.12.05 | 合格
7-GA48 | 对接焊缝 | 底板对接焊缝 | 7-GA48-D3 | 14+14 | 0~2.7 | 2.7 | 2024.12.05 | 合格
7-GA42 | 对接焊缝 | 底板对接焊缝 | 7-GA42-D1 | 14+14 | 0~18.561 | 18.561 | 2024.12.15 | 合格
7-GA42 | 对接焊缝 | 底板对接焊缝 | 7-GA42-D2 | 14+14 | 0~2.5 | 2.5 | 2024.12.15 | 合格
7-GA42 | 对接焊缝 | 底板对接焊缝 | 7-GA42-D3 | 14+14 | 0~2.5 | 2.5 | 2024.12.15 | 合格
7-GA33 | 对接焊缝 | 底板对接焊缝 | 7-GA33-D1 | 18+18 | 0~18.561 | 18.561 | 2024.12.24 | 合格
7-GA33 | 对接焊缝 | 底板对接焊缝 | 7-GA33-D2 | 18+18 | 0~2.5 | 2.5 | 2024.12.24 | 合格
7-GA33 | 对接焊缝 | 底板对接焊缝 | 7-GA33-D3 | 18+18 | 0~2.5 | 2.5 | 2024.12.24 | 合格
7-GA20 | 对接焊缝 | 底板对接焊缝 | 7-GA20-D1 | 20+20 | 0~18.561 | 18.561 | 2024.12.23 | 合格
7-GA20 | 对接焊缝 | 底板对接焊缝 | 7-GA20-D2 | 20+20 | 0~2.5 | 2.5 | 2024.12.23 | 合格
7-GA20 | 对接焊缝 | 底板对接焊缝 | 7-GA20-D3 | 20+20 | 0~2.5 | 2.5 | 2024.12.23 | 合格
7-GA43 | 对接焊缝 | 腹板对接焊缝 | 7-GA43-F1 | 20+16 | 0~1 | 1 | 2024.11.29 | 合格
7-GA43 | 对接焊缝 | 腹板对接焊缝 | 7-GA43-F2 | 16+16 | 0~1 | 1 | 2024.11.29 | 合格
7-GA43 | 对接焊缝 | 腹板对接焊缝 | 7-GA43-F3 | 20+16 | 0~2.3 | 2.3 | 2024.11.29 | 合格
7-GA43 | 对接焊缝 | 腹板对接焊缝 | 7-GA43-F4 | 16+16 | 0~2.3 | 2.3 | 2024.11.29 | 合格
7-GA43 | 对接焊缝 | 腹板对接焊缝 | 7-GA43-F5 | 20/16+20/16 | 0~25.77 | 25.77 | 2024.11.29 | 合格
7-GA45 | 对接焊缝 | 腹板对接焊缝 | 7-GA45-F1 | 20+16 | 0~2 | 2 | 2024.12.02 | 合格
7-GA45 | 对接焊缝 | 腹板对接焊缝 | 7-GA45-F2 | 16+16 | 0~2 | 2 | 2024.12.02 | 合格
7-GA47 | 对接焊缝 | 腹板对接焊缝 | 7-GA47-F1 | 20+16 | 0~3 | 3 | 2024.12.25 | 合格
7-GA47 | 对接焊缝 | 腹板对接焊缝 | 7-GA47-F2 | 16+16 | 0~3 | 3 | 2024.12.25 | 合格
7-GA47 | 对接焊缝 | 腹板对接焊缝 | 7-GA47-F3 | 16+16 | 0~2.9 | 2.9 | 2024.12.25 | 合格
7-GA47 | 对接焊缝 | 腹板对接焊缝 | 7-GA47-F4 | 16+20 | 0~2.9 | 2.9 | 2024.12.25 | 合格
7-GA49 | 对接焊缝 | 腹板对接焊缝 | 7-GA49-F1 | 20+16 | 0~1 | 1 | 2024.12.01 | 合格
7-GA49 | 对接焊缝 | 腹板对接焊缝 | 7-GA49-F2 | 16+16 | 0~1 | 1 | 2024.12.01 | 合格
7-GA49 | 对接焊缝 | 腹板对接焊缝 | 7-GA49-F3 | 20+16 | 0~2.3 | 2.3 | 2024.12.01 | 合格
7-GA49 | 对接焊缝 | 腹板对接焊缝 | 7-GA49-F4 | 16+16 | 0~2.3 | 2.3 | 2024.12.01 | 合格
7-GA49 | 对接焊缝 | 腹板对接焊缝 | 7-GA49-F5 | 20/16+20/16 | 0~26.27 | 26.27 | 2024.12.01 | 合格
7-GA39 | 对接焊缝 | 腹板对接焊缝 | 7-GA39-F1 | 16+16 | 0~3 | 3 | 2024.12.20 | 合格
7-GA39 | 对接焊缝 | 腹板对接焊缝 | 7-GA39-F2 | 16+20 | 0~3 | 3 | 2024.12.20 | 合格
7-GA39 | 对接焊缝 | 腹板对接焊缝 | 7-GA39-F3 | 16+16 | 0~2.9 | 2.9 | 2024.12.20 | 合格
7-GA39 | 对接焊缝 | 腹板对接焊缝 | 7-GA39-F4 | 16+20 | 0~2.9 | 2.9 | 2024.12.20 | 合格
7-GA44 | 对接焊缝 | 腹板对接焊缝 | 7-GA44-F1 | 16+20 | 0~1 | 1 | 2024.12.02 | 合格
7-GA44 | 对接焊缝 | 腹板对接焊缝 | 7-GA44-F2 | 16+20 | 0~2.3 | 2.3 | 2024.12.02 | 合格
7-GA44 | 对接焊缝 | 腹板对接焊缝 | 7-GA44-F3 | 20/16+20/16 | 0~21.25 | 21.25 | 2024.12.02 | 合格
7-GA46 | 对接焊缝 | 腹板对接焊缝 | 7-GA46-F1 | 16+20 | 0~2.98 | 2.98 | 2024.12.05 | 合格
7-GA48 | 对接焊缝 | 腹板对接焊缝 | 7-GA48-F1 | 16+20 | 0~3.07 | 3.07 | 2024.12.05 | 合格
7-GA48 | 对接焊缝 | 腹板对接焊缝 | 7-GA48-F2 | 16+20 | 0~2.98 | 2.98 | 2024.12.05 | 合格
7-GA50 | 对接焊缝 | 腹板对接焊缝 | 7-GA50-F1 | 16+20 | 0~1 | 1 | 2024.12.10 | 合格
7-GA50 | 对接焊缝 | 腹板对接焊缝 | 7-GA50-F2 | 16+20 | 0~2.3 | 2.3 | 2024.12.10 | 合格
7-GA50 | 对接焊缝 | 腹板对接焊缝 | 7-GA50-F3 | 20/16+20/16 | 0~20.75 | 20.75 | 2024.12.10 | 合格
7-GA34 | 对接焊缝 | 腹板对接焊缝 | 7-GA34-F4 | 20+16 | 0~1 | 1 | 2024.12.04 | 合格
7-GA34 | 对接焊缝 | 腹板对接焊缝 | 7-GA34-F5 | 16+16 | 0~1 | 1 | 2024.12.04 | 合格
7-GA34 | 对接焊缝 | 腹板对接焊缝 | 7-GA34-F6 | 20+16 | 0~2.315 | 2.315 | 2024.12.04 | 合格
7-GA34 | 对接焊缝 | 腹板对接焊缝 | 7-GA34-F7 | 16+16 | 0~2.315 | 2.315 | 2024.12.04 | 合格
7-GA34 | 对接焊缝 | 腹板对接焊缝 | 7-GA34-F8 | 20/16+20/16 | 0~26.376 | 26.376 | 2024.12.04 | 合格
7-GA36 | 对接焊缝 | 腹板对接焊缝 | 7-GA36-F2 | 20+20 | 0~8.6 | 8.6 | 2024.12.03 | 合格
7-GA36 | 对接焊缝 | 腹板对接焊缝 | 7-GA36-F3 | 20+16 | 0~2.977 | 2.977 | 2024.12.03 | 合格
7-GA36 | 对接焊缝 | 腹板对接焊缝 | 7-GA36-F4 | 16+16 | 0~2.977 | 2.977 | 2024.12.03 | 合格
7-GA38 | 对接焊缝 | 腹板对接焊缝 | 7-GA38-F4 | 20+20 | 0~3.065 | 3.065 | 2024.11.26 | 合格
7-GA38 | 对接焊缝 | 腹板对接焊缝 | 7-GA38-F5 | 16+16 | 0~3.065 | 3.065 | 2024.11.26 | 合格
7-GA38 | 对接焊缝 | 腹板对接焊缝 | 7-GA38-F6 | 20+20 | 0~8.7 | 8.7 | 2024.11.26 | 合格
7-GA38 | 对接焊缝 | 腹板对接焊缝 | 7-GA38-F7 | 20+16 | 0~2.977 | 2.977 | 2024.11.26 | 合格
7-GA38 | 对接焊缝 | 腹板对接焊缝 | 7-GA38-F8 | 16+16 | 0~2.977 | 2.977 | 2024.11.26 | 合格
7-GA40 | 对接焊缝 | 腹板对接焊缝 | 7-GA40-F1 | 20+16 | 0~1 | 1 | 2024.11.27 | 合格
7-GA40 | 对接焊缝 | 腹板对接焊缝 | 7-GA40-F2 | 16+16 | 0~1 | 1 | 2024.11.27 | 合格
7-GA40 | 对接焊缝 | 腹板对接焊缝 | 7-GA40-F3 | 20+16 | 0~2.315 | 2.315 | 2024.11.27 | 合格
7-GA40 | 对接焊缝 | 腹板对接焊缝 | 7-GA40-F4 | 16+16 | 0~2.315 | 2.315 | 2024.11.27 | 合格
7-GA40 | 对接焊缝 | 腹板对接焊缝 | 7-GA40-F5 | 20/16+20/16 | 0~26.626 | 26.626 | 2024.11.27 | 合格
7-GA35 | 对接焊缝 | 腹板对接焊缝 | 7-GA35-F1 | 16+16 | 0~1 | 1 | 2024.12.16 | 合格
7-GA35 | 对接焊缝 | 腹板对接焊缝 | 7-GA35-F2 | 16+20 | 0~1 | 1 | 2024.12.16 | 合格
7-GA35 | 对接焊缝 | 腹板对接焊缝 | 7-GA35-F3 | 16+16 | 0~2.315 | 2.315 | 2024.12.16 | 合格
7-GA35 | 对接焊缝 | 腹板对接焊缝 | 7-GA35-F4 | 16+20 | 0~2.315 | 2.315 | 2024.12.16 | 合格
7-GA35 | 对接焊缝 | 腹板对接焊缝 | 7-GA35-F5 | 20/16+20/16 | 0~26.626 | 26.626 | 2024.12.16 | 合格
7-GA37 | 对接焊缝 | 腹板对接焊缝 | 7-GA37-F1 | 16+16 | 0~2.983 | 2.983 | 2024.12.03 | 合格
7-GA37 | 对接焊缝 | 腹板对接焊缝 | 7-GA37-F2 | 16+20 | 0~2.983 | 2.983 | 2024.12.03 | 合格
7-GA41 | 对接焊缝 | 腹板对接焊缝 | 7-GA41-F1 | 16+16 | 0~1 | 1 | 2024.11.28 | 合格
7-GA41 | 对接焊缝 | 腹板对接焊缝 | 7-GA41-F2 | 16+20 | 0~1 | 1 | 2024.11.28 | 合格
7-GA20-F-5 | 对接焊缝 | 隔板对接 | 7-GA20-F-5-G1 | 28+28 | 0~3.06 | 3.06 | 2024.12.23 | 合格
7-GA20-F-5 | 对接焊缝 | 隔板对接 | 7-GA20-F-5-G2 | 28+28 | 0~3.06 | 3.06 | 2024.12.23 | 合格
7-GA20-F-5 | 对接焊缝 | 隔板对接 | 7-GA20-F-5-G3 | 28+28 | 0~3.06 | 3.06 | 2024.12.23 | 合格
7-GA20-F-6 | 对接焊缝 | 隔板对接 | 7-GA20-F-6-G1 | 28+28 | 0~3.06 | 3.06 | 2024.12.23 | 合格
7-GA20-F-6 | 对接焊缝 | 隔板对接 | 7-GA20-F-6-G2 | 28+28 | 0~3.06 | 3.06 | 2024.12.23 | 合格
7-GA20-F-6 | 对接焊缝 | 隔板对接 | 7-GA20-F-6-G3 | 28+28 | 0~3.06 | 3.06 | 2024.12.23 | 合格
7-GA33-F-6 | 对接焊缝 | 隔板对接 | 7-GA33-F-6-G1 | 28+28 | 0~3.06 | 3.06 | 2024.12.24 | 合格
7-GA33-F-6 | 对接焊缝 | 隔板对接 | 7-GA33-F-6-G2 | 28+28 | 0~3.06 | 3.06 | 2024.12.24 | 合格
7-GA33-F-6 | 对接焊缝 | 隔板对接 | 7-GA33-F-6-G3 | 28+28 | 0~3.06 | 3.06 | 2024.12.24 | 合格
7-GA33-F-7 | 对接焊缝 | 隔板对接 | 7-GA33-F-7-G1 | 28+28 | 0~3.06 | 3.06 | 2024.12.24 | 合格
7-GA33-F-7 | 对接焊缝 | 隔板对接 | 7-GA33-F-7-G2 | 28+28 | 0~3.06 | 3.06 | 2024.12.24 | 合格
7-GA33-F-7 | 对接焊缝 | 隔板对接 | 7-GA33-F-7-G3 | 28+28 | 0~3.06 | 3.06 | 2024.12.24 | 合格
7-GA42-F-12 | 对接焊缝 | 隔板对接 | 7-GA42-F-12-G1 | 28+28 | 0~1.7 | 1.7 | 2024.12.15 | 合格
7-GA42-F-12 | 对接焊缝 | 隔板对接 | 7-GA42-F-12-G2 | 28+28 | 0~1.7 | 1.7 | 2024.12.15 | 合格
7-GA42-F-12 | 对接焊缝 | 隔板对接 | 7-GA42-F-12-G3 | 28+28 | 0~1.7 | 1.7 | 2024.12.15 | 合格
7-GA20 | 熔透角焊缝 | 腹板与顶板熔透坡口角焊缝 | 7-GA20-W1-1 | 20⊥18 | 0~6.3 | 6.3 | 2024.12.23 | 合格
7-GA20 | 熔透角焊缝 | 腹板与顶板熔透坡口角焊缝 | 7-GA20-W2-1 | 20⊥18 | 0~6.3 | 6.3 | 2024.12.23 | 合格
7-GA20 | 熔透角焊缝 | 腹板与顶板熔透坡口角焊缝 | 7-GA20-W2-2 | 20⊥18 | 0~6.3 | 6.3 | 2024.12.23 | 合格
7-GA20 | 熔透角焊缝 | 腹板与顶板熔透坡口角焊缝 | 7-GA20-W2-3 | 20⊥18 | 0~6.3 | 6.3 | 2024.12.23 | 合格
7-GA20 | 熔透角焊缝 | 腹板与顶板熔透坡口角焊缝 | 7-GA20-W1-2 | 20⊥18 | 0~6.3 | 6.3 | 2024.12.23 | 合格
7-GA34 | 熔透角焊缝 | 腹板与顶板熔透坡口角焊缝 | 7-GA34-W1-1 | 16/20⊥18 | 0~29 | 29 | 2024.12.04 | 合格
7-GA36 | 熔透角焊缝 | 腹板与顶板熔透坡口角焊缝 | 7-GA36-W2-1 | 16/20⊥18 | 0~30 | 30 | 2024.12.03 | 合格
7-GA38 | 熔透角焊缝 | 腹板与顶板熔透坡口角焊缝 | 7-GA38-W2-2 | 16/20⊥18 | 0~29 | 29 | 2024.11.26 | 合格
7-GA38 | 熔透角焊缝 | 腹板与顶板熔透坡口角焊缝 | 7-GA38-W2-3 | 16/20⊥18 | 0~29 | 29 | 2024.11.26 | 合格
7-GA40 | 熔透角焊缝 | 腹板与顶板熔透坡口角焊缝 | 7-GA40-W1-2 | 16/20⊥18 | 0~30 | 30 | 2024.11.27 | 合格
7-GA35 | 熔透角焊缝 | 腹板与顶板熔透坡口角焊缝 | 7-GA35-W1-1 | 16/20⊥18 | 0~16.7 | 16.7 | 2024.12.16 | 合格
7-GA37 | 熔透角焊缝 | 腹板与顶板熔透坡口角焊缝 | 7-GA37-W2-1 | 16/20⊥18 | 0~16.2 | 16.2 | 2024.12.03 | 合格
7-GA39 | 熔透角焊缝 | 腹板与顶板熔透坡口角焊缝 | 7-GA39-W2-2 | 16/20⊥18 | 0~16.7 | 16.7 | 2024.12.20 | 合格
7-GA39 | 熔透角焊缝 | 腹板与顶板熔透坡口角焊缝 | 7-GA39-W2-3 | 16/20⊥18 | 0~16.7 | 16.7 | 2024.12.20 | 合格
7-GA41 | 熔透角焊缝 | 腹板与顶板熔透坡口角焊缝 | 7-GA41-W1-2 | 16/20⊥18 | 0~16.2 | 16.2 | 2024.11.28 | 合格
7-GA33 | 熔透角焊缝 | 腹板与顶板熔透坡口角焊缝 | 7-GA33-W1-1 | 20⊥18 | 0~6.2 | 6.2 | 2024.12.24 | 合格
7-GA33 | 熔透角焊缝 | 腹板与顶板熔透坡口角焊缝 | 7-GA33-W2-1 | 20⊥18 | 0~6.2 | 6.2 | 2024.12.24 | 合格
7-GA33 | 熔透角焊缝 | 腹板与顶板熔透坡口角焊缝 | 7-GA33-W2-2 | 20⊥18 | 0~6.2 | 6.2 | 2024.12.24 | 合格
7-GA33 | 熔透角焊缝 | 腹板与顶板熔透坡口角焊缝 | 7-GA33-W2-3 | 20⊥18 | 0~6.2 | 6.2 | 2024.12.24 | 合格
7-GA33 | 熔透角焊缝 | 腹板与顶板熔透坡口角焊缝 | 7-GA33-W1-2 | 20⊥18 | 0~6.2 | 6.2 | 2024.12.24 | 合格
7-GA43 | 熔透角焊缝 | 腹板与顶板熔透坡口角焊缝 | 7-GA43-W1-1 | 16/20⊥18 | 0~28.9 | 28.9 | 2024.11.29 | 合格
7-GA45 | 熔透角焊缝 | 腹板与顶板熔透坡口角焊缝 | 7-GA45-W2-1 | 16/20⊥18 | 0~29 | 29 | 2024.12.02 | 合格
7-GA47 | 熔透角焊缝 | 腹板与顶板熔透坡口角焊缝 | 7-GA47-W2-2 | 16/20⊥18 | 0~28.9 | 28.9 | 2024.12.25 | 合格
7-GA47 | 熔透角焊缝 | 腹板与顶板熔透坡口角焊缝 | 7-GA47-W2-3 | 16/20⊥18 | 0~28.9 | 28.9 | 2024.12.25 | 合格
7-GA49 | 熔透角焊缝 | 腹板与顶板熔透坡口角焊缝 | 7-GA49-W1-2 | 16/20⊥18 | 0~29 | 29 | 2024.12.01 | 合格
7-GA44 | 熔透角焊缝 | 腹板与顶板熔透坡口角焊缝 | 7-GA44-W1-1 | 16/20⊥18 | 0~23 | 23 | 2024.12.02 | 合格
7-GA46 | 熔透角焊缝 | 腹板与顶板熔透坡口角焊缝 | 7-GA46-W2-1 | 16/20⊥18 | 0~22.7 | 22.7 | 2024.12.05 | 合格
7-GA48 | 熔透角焊缝 | 腹板与顶板熔透坡口角焊缝 | 7-GA48-W2-2 | 16/20⊥18 | 0~23 | 23 | 2024.12.05 | 合格
7-GA48 | 熔透角焊缝 | 腹板与顶板熔透坡口角焊缝 | 7-GA48-W2-3 | 16/20⊥18 | 0~23 | 23 | 2024.12.05 | 合格
7-GA50 | 熔透角焊缝 | 腹板与顶板熔透坡口角焊缝 | 7-GA50-W1-2 | 16/20⊥18 | 0~23 | 23 | 2024.12.10 | 合格
7-GA42 | 熔透角焊缝 | 腹板与顶板熔透坡口角焊缝 | 7-GA42-W1-1 | 20⊥18 | 0~5.57 | 5.57 | 2024.12.15 | 合格
7-GA42 | 熔透角焊缝 | 腹板与顶板熔透坡口角焊缝 | 7-GA42-W2-1 | 20⊥18 | 0~5.57 | 5.57 | 2024.12.15 | 合格
7-GA42 | 熔透角焊缝 | 腹板与顶板熔透坡口角焊缝 | 7-GA42-W2-2 | 20⊥18 | 0~5.57 | 5.57 | 2024.12.15 | 合格
7-GA42 | 熔透角焊缝 | 腹板与顶板熔透坡口角焊缝 | 7-GA42-W2-3 | 20⊥18 | 0~5.57 | 5.57 | 2024.12.15 | 合格
7-GA42 | 熔透角焊缝 | 腹板与顶板熔透坡口角焊缝 | 7-GA42-W1-2 | 20⊥18 | 0~5.57 | 5.57 | 2024.12.15 | 合格
7-GA20 | 熔透角焊缝 | 隔板与底板T接熔透焊缝 | 7-GA20-W1 | 28⊥28 | 0~0.3 | 0.3 | 2024.12.23 | 合格
7-GA20 | 熔透角焊缝 | 隔板与底板T接熔透焊缝 | 7-GA20-W2 | 28⊥28 | 0~0.3 | 0.3 | 2024.12.23 | 合格
7-GA20 | 熔透角焊缝 | 隔板与底板T接熔透焊缝 | 7-GA20-W3 | 28⊥28 | 0~0.3 | 0.3 | 2024.12.23 | 合格
7-GA20 | 熔透角焊缝 | 隔板与底板T接熔透焊缝 | 7-GA20-W4 | 28⊥28 | 0~0.3 | 0.3 | 2024.12.23 | 合格
7-GA20 | 熔透角焊缝 | 隔板与底板T接熔透焊缝 | 7-GA20-W5 | 28⊥28 | 0~0.25 | 0.25 | 2024.12.23 | 合格
7-GA20 | 熔透角焊缝 | 隔板与底板T接熔透焊缝 | 7-GA20-W6 | 28⊥28 | 0~0.25 | 0.25 | 2024.12.23 | 合格
7-GA20 | 熔透角焊缝 | 隔板与底板T接熔透焊缝 | 7-GA20-W7 | 28⊥28 | 0~0.25 | 0.25 | 2024.12.23 | 合格
7-GA20 | 熔透角焊缝 | 隔板与底板T接熔透焊缝 | 7-GA20-W8 | 28⊥28 | 0~0.25 | 0.25 | 2024.12.23 | 合格
7-GA20 | 熔透角焊缝 | 隔板与底板T接熔透焊缝 | 7-GA20-W9 | 28⊥28 | 0~0.3 | 0.3 | 2024.12.23 | 合格
7-GA20 | 熔透角焊缝 | 隔板与底板T接熔透焊缝 | 7-GA20-W10 | 28⊥28 | 0~0.3 | 0.3 | 2024.12.23 | 合格
7-GA20 | 熔透角焊缝 | 隔板与底板T接熔透焊缝 | 7-GA20-W11 | 28⊥28 | 0~0.3 | 0.3 | 2024.12.23 | 合格
7-GA20 | 熔透角焊缝 | 隔板与底板T接熔透焊缝 | 7-GA20-W12 | 28⊥28 | 0~0.3 | 0.3 | 2024.12.23 | 合格
7-GA20 | 熔透角焊缝 | 隔板与底板T接熔透焊缝 | 7-GA20-W13 | 28⊥28 | 0~0.25 | 0.25 | 2024.12.23 | 合格
7-GA20 | 熔透角焊缝 | 隔板与底板T接熔透焊缝 | 7-GA20-W14 | 28⊥28 | 0~0.25 | 0.25 | 2024.12.23 | 合格
7-GA20 | 熔透角焊缝 | 隔板与底板T接熔透焊缝 | 7-GA20-W15 | 28⊥28 | 0~0.25 | 0.25 | 2024.12.23 | 合格
7-GA20 | 熔透角焊缝 | 隔板与底板T接熔透焊缝 | 7-GA20-W16 | 28⊥28 | 0~0.25 | 0.25 | 2024.12.23 | 合格
7-GA20 | 熔透角焊缝 | 隔板与底板T接熔透焊缝 | 7-GA20-W17 | 28⊥28 | 0~0.3 | 0.3 | 2024.12.23 | 合格
7-GA20 | 熔透角焊缝 | 隔板与底板T接熔透焊缝 | 7-GA20-W18 | 28⊥28 | 0~0.3 | 0.3 | 2024.12.23 | 合格
7-GA20 | 熔透角焊缝 | 隔板与底板T接熔透焊缝 | 7-GA20-W19 | 28⊥28 | 0~0.3 | 0.3 | 2024.12.23 | 合格
7-GA20 | 熔透角焊缝 | 隔板与底板T接熔透焊缝 | 7-GA20-W20 | 28⊥28 | 0~0.3 | 0.3 | 2024.12.23 | 合格
7-GA20 | 熔透角焊缝 | 隔板与底板T接熔透焊缝 | 7-GA20-W1 | 28⊥28 | 0~0.87 | 0.87 | 2024.12.23 | 合格
7-GA20 | 熔透角焊缝 | 隔板与底板T接熔透焊缝 | 7-GA20-W2 | 28⊥28 | 0~0.87 | 0.87 | 2024.12.23 | 合格
7-GA20 | 熔透角焊缝 | 隔板与底板T接熔透焊缝 | 7-GA20-W3 | 28⊥28 | 0~0.2 | 0.2 | 2024.12.23 | 合格
7-GA20 | 熔透角焊缝 | 隔板与底板T接熔透焊缝 | 7-GA20-W4 | 28⊥28 | 0~0.37 | 0.37 | 2024.12.23 | 合格
7-GA20 | 熔透角焊缝 | 隔板与底板T接熔透焊缝 | 7-GA20-W5 | 28⊥28 | 0~0.37 | 0.37 | 2024.12.23 | 合格
7-GA20 | 熔透角焊缝 | 隔板与底板T接熔透焊缝 | 7-GA20-W6 | 28⊥28 | 0~0.2 | 0.2 | 2024.12.23 | 合格
7-GA20 | 熔透角焊缝 | 隔板与底板T接熔透焊缝 | 7-GA20-W7 | 28⊥28 | 0~0.2 | 0.2 | 2024.12.23 | 合格
7-GA20 | 熔透角焊缝 | 隔板与底板T接熔透焊缝 | 7-GA20-W8 | 28⊥28 | 0~0.37 | 0.37 | 2024.12.23 | 合格
7-GA20 | 熔透角焊缝 | 隔板与底板T接熔透焊缝 | 7-GA20-W9 | 28⊥28 | 0~0.37 | 0.37 | 2024.12.23 | 合格
7-GA20 | 熔透角焊缝 | 隔板与底板T接熔透焊缝 | 7-GA20-W10 | 28⊥28 | 0~0.2 | 0.2 | 2024.12.23 | 合格
7-GA20 | 熔透角焊缝 | 隔板与底板T接熔透焊缝 | 7-GA20-W11 | 28⊥28 | 0~0.24 | 0.24 | 2024.12.23 | 合格
7-GA20 | 熔透角焊缝 | 隔板与底板T接熔透焊缝 | 7-GA20-W12 | 28⊥28 | 0~0.24 | 0.24 | 2024.12.23 | 合格
7-GA20 | 熔透角焊缝 | 隔板与底板T接熔透焊缝 | 7-GA20-W13 | 28⊥28 | 0~0.3 | 0.3 | 2024.12.23 | 合格
7-GA20 | 熔透角焊缝 | 隔板与底板T接熔透焊缝 | 7-GA20-W14 | 28⊥28 | 0~0.3 | 0.3 | 2024.12.23 | 合格
7-GA20 | 对接焊缝 | 隔板与隔板对接焊缝 | 7-GA20-W15 | 28+28 | 0~0.67 | 0.67 | 2024.12.23 | 合格
7-GA20 | 对接焊缝 | 隔板与隔板对接焊缝 | 7-GA20-W16 | 28+28 | 0~0.67 | 0.67 | 2024.12.23 | 合格
7-GA20 | 熔透角焊缝 | 隔板与底板T接熔透焊缝 | 7-GA20-W17 | 28⊥28 | 0~0.38 | 0.38 | 2024.12.23 | 合格
7-GA20 | 熔透角焊缝 | 隔板与底板T接熔透焊缝 | 7-GA20-W18 | 28⊥28 | 0~0.38 | 0.38 | 2024.12.23 | 合格
7-GA20 | 对接焊缝 | 隔板与隔板对接焊缝 | 7-GA20-W19 | 28+28 | 0~0.67 | 0.67 | 2024.12.23 | 合格
7-GA20 | 对接焊缝 | 隔板与隔板对接焊缝 | 7-GA20-W20 | 28+28 | 0~0.67 | 0.67 | 2024.12.23 | 合格
7-GA20 | 熔透角焊缝 | 隔板与底板T接熔透焊缝 | 7-GA20-W21 | 28⊥28 | 0~0.25 | 0.25 | 2024.12.23 | 合格
7-GA20 | 熔透角焊缝 | 隔板与底板T接熔透焊缝 | 7-GA20-W22 | 28⊥28 | 0~0.25 | 0.25 | 2024.12.23 | 合格
7-GA20 | 熔透角焊缝 | 隔板与底板T接熔透焊缝 | 7-GA20-W23 | 28⊥28 | 0~0.24 | 0.24 | 2024.12.23 | 合格
7-GA20 | 熔透角焊缝 | 隔板与底板T接熔透焊缝 | 7-GA20-W24 | 28⊥28 | 0~0.24 | 0.24 | 2024.12.23 | 合格
7-GA20 | 对接焊缝 | 隔板与隔板对接焊缝 | 7-GA20-W25 | 28+28 | 0~0.67 | 0.67 | 2024.12.23 | 合格
7-GA20 | 对接焊缝 | 隔板与隔板对接焊缝 | 7-GA20-W26 | 28+28 | 0~0.67 | 0.67 | 2024.12.23 | 合格
7-GA20 | 熔透角焊缝 | 隔板与底板T接熔透焊缝 | 7-GA20-W27 | 28⊥28 | 0~0.38 | 0.38 | 2024.12.23 | 合格
7-GA20 | 熔透角焊缝 | 隔板与底板T接熔透焊缝 | 7-GA20-W28 | 28⊥28 | 0~0.38 | 0.38 | 2024.12.23 | 合格
7-GA20 | 对接焊缝 | 隔板与隔板对接焊缝 | 7-GA20-W29 | 28+28 | 0~0.67 | 0.67 | 2024.12.23 | 合格
7-GA20 | 对接焊缝 | 隔板与隔板对接焊缝 | 7-GA20-W30 | 28+28 | 0~0.67 | 0.67 | 2024.12.23 | 合格
7-GA20 | 熔透角焊缝 | 隔板与底板T接熔透焊缝 | 7-GA20-W31 | 28⊥28 | 0~0.25 | 0.25 | 2024.12.23 | 合格
7-GA20 | 熔透角焊缝 | 隔板与底板T接熔透焊缝 | 7-GA20-W32 | 28⊥28 | 0~0.25 | 0.25 | 2024.12.23 | 合格
7-GA20 | 熔透角焊缝 | 隔板与底板T接熔透焊缝 | 7-GA20-W33 | 28⊥28 | 0~0.24 | 0.24 | 2024.12.23 | 合格
7-GA20 | 熔透角焊缝 | 隔板与底板T接熔透焊缝 | 7-GA20-W34 | 28⊥28 | 0~0.24 | 0.24 | 2024.12.23 | 合格
7-GA20 | 熔透角焊缝 | 隔板与底板T接熔透焊缝 | 7-GA20-W35 | 28⊥28 | 0~0.87 | 0.87 | 2024.12.23 | 合格
7-GA20 | 熔透角焊缝 | 隔板与底板T接熔透焊缝 | 7-GA20-W36 | 28⊥28 | 0~0.87 | 0.87 | 2024.12.23 | 合格
7-GA20 | 熔透角焊缝 | 隔板与底板T接熔透焊缝 | 7-GA20-W37 | 28⊥28 | 0~0.2 | 0.2 | 2024.12.23 | 合格
7-GA20 | 熔透角焊缝 | 隔板与底板T接熔透焊缝 | 7-GA20-W38 | 28⊥28 | 0~0.37 | 0.37 | 2024.12.23 | 合格
7-GA20 | 熔透角焊缝 | 隔板与底板T接熔透焊缝 | 7-GA20-W39 | 28⊥28 | 0~0.37 | 0.37 | 2024.12.23 | 合格
7-GA20 | 熔透角焊缝 | 隔板与底板T接熔透焊缝 | 7-GA20-W40 | 28⊥28 | 0~0.2 | 0.2 | 2024.12.23 | 合格
7-GA20 | 熔透角焊缝 | 隔板与底板T接熔透焊缝 | 7-GA20-W41 | 28⊥28 | 0~0.2 | 0.2 | 2024.12.23 | 合格
7-GA20 | 熔透角焊缝 | 隔板与底板T接熔透焊缝 | 7-GA20-W42 | 28⊥28 | 0~0.37 | 0.37 | 2024.12.23 | 合格
7-GA20 | 熔透角焊缝 | 隔板与底板T接熔透焊缝 | 7-GA20-W43 | 28⊥28 | 0~0.37 | 0.37 | 2024.12.23 | 合格
7-GA20 | 熔透角焊缝 | 隔板与底板T接熔透焊缝 | 7-GA20-W44 | 28⊥28 | 0~0.2 | 0.2 | 2024.12.23 | 合格
7-GA20 | 熔透角焊缝 | 隔板与底板T接熔透焊缝 | 7-GA20-W45 | 28⊥28 | 0~0.24 | 0.24 | 2024.12.23 | 合格
7-GA20 | 熔透角焊缝 | 隔板与底板T接熔透焊缝 | 7-GA20-W46 | 28⊥28 | 0~0.24 | 0.24 | 2024.12.23 | 合格
7-GA20 | 熔透角焊缝 | 隔板与底板T接熔透焊缝 | 7-GA20-W47 | 28⊥28 | 0~0.3 | 0.3 | 2024.12.23 | 合格
7-GA20 | 熔透角焊缝 | 隔板与底板T接熔透焊缝 | 7-GA20-W48 | 28⊥28 | 0~0.3 | 0.3 | 2024.12.23 | 合格
7-GA33 | 熔透角焊缝 | 隔板与底板T接熔透焊缝 | 7-GA33-W1 | 28⊥28 | 0~0.24 | 0.24 | 2024.12.24 | 合格
7-GA33 | 熔透角焊缝 | 隔板与底板T接熔透焊缝 | 7-GA33-W2 | 28⊥28 | 0~0.24 | 0.24 | 2024.12.24 | 合格
7-GA33 | 熔透角焊缝 | 隔板与底板T接熔透焊缝 | 7-GA33-W3 | 28⊥28 | 0~0.24 | 0.24 | 2024.12.24 | 合格
7-GA33 | 熔透角焊缝 | 隔板与底板T接熔透焊缝 | 7-GA33-W4 | 28⊥28 | 0~0.24 | 0.24 | 2024.12.24 | 合格
7-GA33 | 熔透角焊缝 | 隔板与底板T接熔透焊缝 | 7-GA33-W5 | 28⊥28 | 0~0.24 | 0.24 | 2024.12.24 | 合格
7-GA33 | 熔透角焊缝 | 隔板与底板T接熔透焊缝 | 7-GA33-W6 | 28⊥28 | 0~0.24 | 0.24 | 2024.12.24 | 合格
7-GA33 | 熔透角焊缝 | 隔板与底板T接熔透焊缝 | 7-GA33-W7 | 28⊥28 | 0~0.24 | 0.24 | 2024.12.24 | 合格
7-GA33 | 熔透角焊缝 | 隔板与底板T接熔透焊缝 | 7-GA33-W8 | 28⊥28 | 0~0.24 | 0.24 | 2024.12.24 | 合格
7-GA33 | 熔透角焊缝 | 腹板与隔板T接熔透焊缝 | 7-GA33-W13 | 28⊥28 | 0~0.24 | 0.24 | 2024.12.24 | 合格
7-GA33 | 熔透角焊缝 | 腹板与隔板T接熔透焊缝 | 7-GA33-W14 | 28⊥28 | 0~0.24 | 0.24 | 2024.12.24 | 合格
7-GA33 | 熔透角焊缝 | 腹板与隔板T接熔透焊缝 | 7-GA33-W15 | 28⊥28 | 0~0.24 | 0.24 | 2024.12.24 | 合格
7-GA33 | 熔透角焊缝 | 腹板与隔板T接熔透焊缝 | 7-GA33-W16 | 28⊥28 | 0~0.24 | 0.24 | 2024.12.24 | 合格
7-GA33 | 熔透角焊缝 | 腹板与顶板T接熔透焊缝 | 7-GA33-W17 | 28⊥28 | 0~0.24 | 0.24 | 2024.12.24 | 合格
7-GA33 | 熔透角焊缝 | 腹板与顶板T接熔透焊缝 | 7-GA33-W18 | 28⊥28 | 0~0.24 | 0.24 | 2024.12.24 | 合格
7-GA33 | 熔透角焊缝 | 腹板与顶板T接熔透焊缝 | 7-GA33-W19 | 28⊥28 | 0~0.24 | 0.24 | 2024.12.24 | 合格
7-GA33 | 熔透角焊缝 | 腹板与隔板T接熔透焊缝 | 7-GA33-W20 | 28⊥28 | 0~0.24 | 0.24 | 2024.12.24 | 合格
7-GA33 | 熔透角焊缝 | 腹板与隔板T接熔透焊缝 | 7-GA33-W1 | 28⊥28 | 0~0.87 | 0.87 | 2024.12.24 | 合格
7-GA33 | 熔透角焊缝 | 腹板与隔板T接熔透焊缝 | 7-GA33-W2 | 28⊥28 | 0~0.87 | 0.87 | 2024.12.24 | 合格
7-GA33 | 熔透角焊缝 | 腹板与隔板T接熔透焊缝 | 7-GA33-W3 | 28⊥28 | 0~0.2 | 0.2 | 2024.12.24 | 合格
7-GA33 | 熔透角焊缝 | 腹板与顶板T接熔透焊缝 | 7-GA33-W4 | 28⊥28 | 0~0.37 | 0.37 | 2024.12.24 | 合格
7-GA33 | 熔透角焊缝 | 腹板与顶板T接熔透焊缝 | 7-GA33-W5 | 28⊥28 | 0~0.37 | 0.37 | 2024.12.24 | 合格
7-GA33 | 熔透角焊缝 | 腹板与顶板T接熔透焊缝 | 7-GA33-W6 | 28⊥28 | 0~0.2 | 0.2 | 2024.12.24 | 合格
7-GA33 | 熔透角焊缝 | 腹板与隔板T接熔透焊缝 | 7-GA33-W7 | 28⊥28 | 0~0.2 | 0.2 | 2024.12.24 | 合格
7-GA33 | 熔透角焊缝 | 腹板与隔板T接熔透焊缝 | 7-GA33-W8 | 28⊥28 | 0~0.37 | 0.37 | 2024.12.24 | 合格
7-GA33 | 熔透角焊缝 | 腹板与隔板T接熔透焊缝 | 7-GA33-W9 | 28⊥28 | 0~0.37 | 0.37 | 2024.12.24 | 合格
7-GA33 | 熔透角焊缝 | 腹板与隔板T接熔透焊缝 | 7-GA33-W10 | 28⊥28 | 0~0.2 | 0.2 | 2024.12.24 | 合格
7-GA33 | 熔透角焊缝 | 腹板与顶板T接熔透焊缝 | 7-GA33-W11 | 28⊥28 | 0~0.24 | 0.24 | 2024.12.24 | 合格
7-GA33 | 熔透角焊缝 | 隔板与底板T接熔透焊缝 | 7-GA33-W12 | 28⊥28 | 0~0.24 | 0.24 | 2024.12.24 | 合格
7-GA33 | 熔透角焊缝 | 隔板与底板T接熔透焊缝 | 7-GA33-W13 | 28⊥28 | 0~0.3 | 0.3 | 2024.12.24 | 合格
7-GA33 | 熔透角焊缝 | 隔板与底板T接熔透焊缝 | 7-GA33-W14 | 28⊥28 | 0~0.3 | 0.3 | 2024.12.24 | 合格
7-GA33 | 熔透角焊缝 | 隔板与底板T接熔透焊缝 | 7-GA33-W15 | 28⊥28 | 0~0.67 | 0.67 | 2024.12.24 | 合格
7-GA33 | 熔透角焊缝 | 隔板与底板T接熔透焊缝 | 7-GA33-W16 | 28⊥28 | 0~0.67 | 0.67 | 2024.12.24 | 合格
7-GA33 | 熔透角焊缝 | 隔板与底板T接熔透焊缝 | 7-GA33-W17 | 28⊥28 | 0~0.38 | 0.38 | 2024.12.24 | 合格
7-GA33 | 熔透角焊缝 | 隔板与底板T接熔透焊缝 | 7-GA33-W18 | 28⊥28 | 0~0.38 | 0.38 | 2024.12.24 | 合格
7-GA33 | 熔透角焊缝 | 隔板与底板T接熔透焊缝 | 7-GA33-W19 | 28⊥28 | 0~0.67 | 0.67 | 2024.12.24 | 合格
7-GA33 | 熔透角焊缝 | 隔板与底板T接熔透焊缝 | 7-GA33-W20 | 28⊥28 | 0~0.67 | 0.67 | 2024.12.24 | 合格
7-GA33 | 熔透角焊缝 | 隔板与底板T接熔透焊缝 | 7-GA33-W21 | 28⊥28 | 0~0.25 | 0.25 | 2024.12.24 | 合格
7-GA33 | 熔透角焊缝 | 隔板与底板T接熔透焊缝 | 7-GA33-W22 | 28⊥28 | 0~0.25 | 0.25 | 2024.12.24 | 合格
7-GA33 | 熔透角焊缝 | 隔板与底板T接熔透焊缝 | 7-GA33-W23 | 28⊥28 | 0~0.24 | 0.24 | 2024.12.24 | 合格
7-GA33 | 熔透角焊缝 | 隔板与底板T接熔透焊缝 | 7-GA33-W24 | 28⊥28 | 0~0.24 | 0.24 | 2024.12.24 | 合格
7-GA33 | 熔透角焊缝 | 隔板与底板T接熔透焊缝 | 7-GA33-W25 | 28⊥28 | 0~0.67 | 0.67 | 2024.12.24 | 合格
7-GA33 | 对接焊缝 | 隔板与隔板对接焊缝 | 7-GA33-W26 | 28+28 | 0~0.67 | 0.67 | 2024.12.24 | 合格
7-GA33 | 对接焊缝 | 隔板与隔板对接焊缝 | 7-GA33-W27 | 28+28 | 0~0.38 | 0.38 | 2024.12.24 | 合格
7-GA33 | 熔透角焊缝 | 隔板与底板T接熔透焊缝 | 7-GA33-W28 | 28⊥28 | 0~0.38 | 0.38 | 2024.12.24 | 合格
7-GA33 | 熔透角焊缝 | 隔板与底板T接熔透焊缝 | 7-GA33-W29 | 28⊥28 | 0~0.67 | 0.67 | 2024.12.24 | 合格
7-GA33 | 对接焊缝 | 隔板与隔板对接焊缝 | 7-GA33-W30 | 28+28 | 0~0.67 | 0.67 | 2024.12.24 | 合格
7-GA33 | 对接焊缝 | 隔板与隔板对接焊缝 | 7-GA33-W31 | 28+28 | 0~0.25 | 0.25 | 2024.12.24 | 合格
7-GA33 | 熔透角焊缝 | 隔板与底板T接熔透焊缝 | 7-GA33-W32 | 28⊥28 | 0~0.25 | 0.25 | 2024.12.24 | 合格
7-GA33 | 熔透角焊缝 | 隔板与底板T接熔透焊缝 | 7-GA33-W33 | 28⊥28 | 0~0.24 | 0.24 | 2024.12.24 | 合格
7-GA33 | 熔透角焊缝 | 隔板与底板T接熔透焊缝 | 7-GA33-W34 | 28⊥28 | 0~0.24 | 0.24 | 2024.12.24 | 合格
7-GA33 | 熔透角焊缝 | 隔板与底板T接熔透焊缝 | 7-GA33-W35 | 28⊥28 | 0~0.87 | 0.87 | 2024.12.24 | 合格
7-GA33 | 对接焊缝 | 隔板与隔板对接焊缝 | 7-GA33-W36 | 28+28 | 0~0.87 | 0.87 | 2024.12.24 | 合格
7-GA33 | 对接焊缝 | 隔板与隔板对接焊缝 | 7-GA33-W37 | 28+28 | 0~0.2 | 0.2 | 2024.12.24 | 合格
7-GA33 | 熔透角焊缝 | 隔板与底板T接熔透焊缝 | 7-GA33-W38 | 28⊥28 | 0~0.37 | 0.37 | 2024.12.24 | 合格
7-GA33 | 熔透角焊缝 | 隔板与底板T接熔透焊缝 | 7-GA33-W39 | 28⊥28 | 0~0.37 | 0.37 | 2024.12.24 | 合格
7-GA33 | 对接焊缝 | 隔板与隔板对接焊缝 | 7-GA33-W40 | 28+28 | 0~0.2 | 0.2 | 2024.12.24 | 合格
7-GA33 | 对接焊缝 | 隔板与隔板对接焊缝 | 7-GA33-W41 | 28+28 | 0~0.2 | 0.2 | 2024.12.24 | 合格
7-GA33 | 熔透角焊缝 | 隔板与底板T接熔透焊缝 | 7-GA33-W42 | 28⊥28 | 0~0.37 | 0.37 | 2024.12.24 | 合格
7-GA33 | 熔透角焊缝 | 隔板与底板T接熔透焊缝 | 7-GA33-W43 | 28⊥28 | 0~0.37 | 0.37 | 2024.12.24 | 合格
7-GA33 | 熔透角焊缝 | 隔板与底板T接熔透焊缝 | 7-GA33-W44 | 28⊥28 | 0~0.2 | 0.2 | 2024.12.24 | 合格
7-GA33 | 熔透角焊缝 | 隔板与底板T接熔透焊缝 | 7-GA33-W45 | 28⊥28 | 0~0.24 | 0.24 | 2024.12.24 | 合格
7-GA33 | 熔透角焊缝 | 隔板与底板T接熔透焊缝 | 7-GA33-W46 | 28⊥28 | 0~0.24 | 0.24 | 2024.12.24 | 合格
7-GA33 | 熔透角焊缝 | 隔板与底板T接熔透焊缝 | 7-GA33-W47 | 28⊥28 | 0~0.3 | 0.3 | 2024.12.24 | 合格
7-GA33 | 熔透角焊缝 | 隔板与底板T接熔透焊缝 | 7-GA33-W48 | 28⊥28 | 0~0.3 | 0.3 | 2024.12.24 | 合格
7-GA42 | 熔透角焊缝 | 隔板与底板T接熔透焊缝 | 7-GA42-W1 | 28⊥28 | 0~0.24 | 0.24 | 2024.12.15 | 合格
7-GA42 | 熔透角焊缝 | 隔板与底板T接熔透焊缝 | 7-GA42-W2 | 28⊥28 | 0~0.24 | 0.24 | 2024.12.15 | 合格
7-GA42 | 熔透角焊缝 | 隔板与底板T接熔透焊缝 | 7-GA42-W3 | 28⊥28 | 0~0.24 | 0.24 | 2024.12.15 | 合格
7-GA42 | 熔透角焊缝 | 隔板与底板T接熔透焊缝 | 7-GA42-W4 | 28⊥28 | 0~0.24 | 0.24 | 2024.12.15 | 合格
7-GA42 | 熔透角焊缝 | 隔板与底板T接熔透焊缝 | 7-GA42-W5 | 28⊥28 | 0~0.24 | 0.24 | 2024.12.15 | 合格
7-GA42 | 熔透角焊缝 | 隔板与底板T接熔透焊缝 | 7-GA42-W6 | 28⊥28 | 0~0.24 | 0.24 | 2024.12.15 | 合格
7-GA42 | 熔透角焊缝 | 隔板与底板T接熔透焊缝 | 7-GA42-W7 | 28⊥28 | 0~0.24 | 0.24 | 2024.12.15 | 合格
7-GA42 | 熔透角焊缝 | 隔板与底板T接熔透焊缝 | 7-GA42-W8 | 28⊥28 | 0~0.24 | 0.24 | 2024.12.15 | 合格
7-GA42 | 熔透角焊缝 | 隔板与底板T接熔透焊缝 | 7-GA42-W9 | 28⊥28 | 0~0.24 | 0.24 | 2024.12.15 | 合格
7-GA42 | 熔透角焊缝 | 隔板与底板T接熔透焊缝 | 7-GA42-W10 | 28⊥28 | 0~0.24 | 0.24 | 2024.12.15 | 合格
7-GA42 | 熔透角焊缝 | 隔板与底板T接熔透焊缝 | 7-GA42-W11 | 28⊥28 | 0~0.24 | 0.24 | 2024.12.15 | 合格
7-GA42 | 熔透角焊缝 | 隔板与底板T接熔透焊缝 | 7-GA42-W12 | 28⊥28 | 0~0.24 | 0.24 | 2024.12.15 | 合格
7-GA42 | 熔透角焊缝 | 隔板与底板T接熔透焊缝 | 7-GA42-W13 | 28⊥28 | 0~0.24 | 0.24 | 2024.12.15 | 合格
7-GA42 | 熔透角焊缝 | 隔板与底板T接熔透焊缝 | 7-GA42-W14 | 28⊥28 | 0~0.24 | 0.24 | 2024.12.15 | 合格
7-GA42 | 熔透角焊缝 | 隔板与底板T接熔透焊缝 | 7-GA42-W15 | 28⊥28 | 0~0.24 | 0.24 | 2024.12.15 | 合格
7-GA42 | 熔透角焊缝 | 隔板与底板T接熔透焊缝 | 7-GA42-W16 | 28⊥28 | 0~0.24 | 0.24 | 2024.12.15 | 合格
7-GA42 | 熔透角焊缝 | 隔板与底板T接熔透焊缝 | 7-GA42-W17 | 28⊥28 | 0~0.24 | 0.24 | 2024.12.15 | 合格
7-GA42 | 熔透角焊缝 | 隔板与底板T接熔透焊缝 | 7-GA42-W18 | 28⊥28 | 0~0.24 | 0.24 | 2024.12.15 | 合格
7-GA42 | 熔透角焊缝 | 隔板与底板T接熔透焊缝 | 7-GA42-W19 | 28⊥28 | 0~0.24 | 0.24 | 2024.12.15 | 合格
7-GA42 | 熔透角焊缝 | 隔板与底板T接熔透焊缝 | 7-GA42-W20 | 28⊥28 | 0~0.24 | 0.24 | 2024.12.15 | 合格
7-GA58 | 对接焊缝 | 顶板对接焊缝 | 7-GA58-T1 | 18+18 | 0~3.178 | 3.178 | 2025.2.10 | 合格
7-GA59 | 对接焊缝 | 顶板对接焊缝 | 7-GA59-T1 | 18+18 | 0~3.178 | 3.178 | 2025.2.10 | 合格
7-GA60 | 对接焊缝 | 顶板对接焊缝 | 7-GA60-T1 | 18+18 | 0~3.178 | 3.178 | 2025.2.10 | 合格
7-GA61 | 对接焊缝 | 顶板对接焊缝 | 7-GA61-T1 | 18+18 | 0~3.178 | 3.178 | 2025.2.10 | 合格
7-GA62 | 对接焊缝 | 顶板对接焊缝 | 7-GA62-T1 | 18+18 | 0~3.178 | 3.178 | 2025.2.10 | 合格
7-GA78 | 对接焊缝 | 顶板对接焊缝 | 7-GA78-T1 | 18+18 | 0~3.178 | 3.178 | 2025.2.10 | 合格
7-GA79 | 对接焊缝 | 顶板对接焊缝 | 7-GA79-T1 | 18+18 | 0~3.178 | 3.178 | 2025.2.10 | 合格
7-GA80 | 对接焊缝 | 顶板对接焊缝 | 7-GA80-T1 | 18+18 | 0~3.178 | 3.178 | 2025.2.10 | 合格
7-GA81 | 对接焊缝 | 顶板对接焊缝 | 7-GA81-T1 | 18+18 | 0~3.178 | 3.178 | 2025.2.10 | 合格
7-GA82 | 对接焊缝 | 顶板对接焊缝 | 7-GA82-T1 | 18+18 | 0~3.178 | 3.178 | 2025.2.10 | 合格
7-GA21 | 对接焊缝 | 顶板对接焊缝 | 7-GA21-T1 | 18+18 | 0~23.223 | 23.223 | 2025.2.11 | 合格
7-GA21 | 对接焊缝 | 顶板对接焊缝 | 7-GA21-T2 | 18+18 | 0~1.75 | 1.75 | 2025.2.11 | 合格
7-GA21 | 对接焊缝 | 顶板对接焊缝 | 7-GA21-T3 | 18+18 | 0~2.1 | 2.1 | 2025.2.11 | 合格
7-GA22 | 对接焊缝 | 顶板对接焊缝 | 7-GA22-T1 | 18+18 | 0~25 | 25 | 2025.2.11 | 合格
7-GA22 | 对接焊缝 | 顶板对接焊缝 | 7-GA22-T2 | 18+18 | 0~3.899 | 3.899 | 2025.2.11 | 合格
7-GA22 | 对接焊缝 | 顶板对接焊缝 | 7-GA22-T3 | 18+18 | 0~1.7 | 1.7 | 2025.2.11 | 合格
7-GA22 | 对接焊缝 | 顶板对接焊缝 | 7-GA22-T4 | 18+18 | 0~2.1 | 2.1 | 2025.2.11 | 合格
7-GA23 | 对接焊缝 | 顶板对接焊缝 | 7-GA23-T1 | 18+18 | 0~24.624 | 24.624 | 2025.2.13 | 合格
7-GA23 | 对接焊缝 | 顶板对接焊缝 | 7-GA23-T2 | 18+18 | 0~2 | 2 | 2025.2.13 | 合格
7-GA23 | 对接焊缝 | 顶板对接焊缝 | 7-GA23-T3 | 18+18 | 0~3.5 | 3.5 | 2025.2.13 | 合格
7-GA24 | 对接焊缝 | 顶板对接焊缝 | 7-GA24-T1 | 18+18 | 0~25 | 25 | 2025.2.12 | 合格
7-GA24 | 对接焊缝 | 顶板对接焊缝 | 7-GA24-T2 | 18+18 | 0~5.521 | 5.521 | 2025.2.12 | 合格
7-GA24 | 对接焊缝 | 顶板对接焊缝 | 7-GA24-T3 | 18+18 | 0~2 | 2 | 2025.2.12 | 合格
7-GA24 | 对接焊缝 | 顶板对接焊缝 | 7-GA24-T4 | 18+18 | 0~3.5 | 3.5 | 2025.2.12 | 合格
7-GA25 | 对接焊缝 | 顶板对接焊缝 | 7-GA25-T1 | 18+18 | 0~21.822 | 21.822 | 2025.2.13 | 合格
7-GA25 | 对接焊缝 | 顶板对接焊缝 | 7-GA25-T2 | 18+18 | 0~2 | 2 | 2025.2.13 | 合格
7-GA25 | 对接焊缝 | 顶板对接焊缝 | 7-GA25-T3 | 18+18 | 0~3 | 3 | 2025.2.13 | 合格
7-GA26 | 对接焊缝 | 顶板对接焊缝 | 7-GA26-T1 | 18+18 | 0~20.42 | 20.42 | 2025.2.14 | 合格
7-GA26 | 对接焊缝 | 顶板对接焊缝 | 7-GA26-T2 | 18+18 | 0~3.5 | 3.5 | 2025.2.14 | 合格
7-GA26 | 对接焊缝 | 顶板对接焊缝 | 7-GA26-T3 | 18+18 | 0~2 | 2 | 2025.2.14 | 合格
7-GA27 | 对接焊缝 | 顶板对接焊缝 | 7-GA27-T1 | 18+18 | 0~16 | 16 | 2025.2.14 | 合格
7-GA27 | 对接焊缝 | 顶板对接焊缝 | 7-GA27-T2 | 18+18 | 0~3.899 | 3.899 | 2025.2.14 | 合格
7-GA27 | 对接焊缝 | 顶板对接焊缝 | 7-GA27-T3 | 18+18 | 0~1.7 | 1.7 | 2025.2.14 | 合格
7-GA27 | 对接焊缝 | 顶板对接焊缝 | 7-GA27-T4 | 18+18 | 0~2.1 | 2.1 | 2025.2.14 | 合格
7-GA28 | 对接焊缝 | 顶板对接焊缝 | 7-GA28-T1 | 18+18 | 0~14.8 | 14.8 | 2025.2.08 | 合格
7-GA28 | 对接焊缝 | 顶板对接焊缝 | 7-GA28-T2 | 18+18 | 0~5.5 | 5.5 | 2025.2.08 | 合格
7-GA28 | 对接焊缝 | 顶板对接焊缝 | 7-GA28-T3 | 18+18 | 0~2 | 2 | 2025.2.08 | 合格
7-GA28 | 对接焊缝 | 顶板对接焊缝 | 7-GA28-T4 | 18+18 | 0~3.5 | 3.5 | 2025.2.08 | 合格
7-GA29 | 对接焊缝 | 顶板对接焊缝 | 7-GA29-T1 | 18+18 | 0~25 | 25 | 2025.2.16 | 合格
7-GA29 | 对接焊缝 | 顶板对接焊缝 | 7-GA29-T2 | 18+18 | 0~5.176 | 5.176 | 2025.2.16 | 合格
7-GA29 | 对接焊缝 | 顶板对接焊缝 | 7-GA29-T3 | 18+18 | 0~3 | 3 | 2025.2.16 | 合格
7-GA29 | 对接焊缝 | 顶板对接焊缝 | 7-GA29-T4 | 18+18 | 0~2 | 2 | 2025.2.16 | 合格
7-GA30 | 对接焊缝 | 顶板对接焊缝 | 7-GA30-T1 | 18+18 | 0~25 | 25 | 2025.2.09 | 合格
7-GA30 | 对接焊缝 | 顶板对接焊缝 | 7-GA30-T2 | 18+18 | 0~5.5 | 5.5 | 2025.2.09 | 合格
7-GA30 | 对接焊缝 | 顶板对接焊缝 | 7-GA30-T3 | 18+18 | 0~2.2 | 2.2 | 2025.2.09 | 合格
7-GA30 | 对接焊缝 | 顶板对接焊缝 | 7-GA30-T4 | 18+18 | 0~3.3 | 3.3 | 2025.2.09 | 合格
7-GA31 | 对接焊缝 | 顶板对接焊缝 | 7-GA31-T1 | 18+18 | 0~17.8 | 17.8 | 2025.2.15 | 合格
7-GA31 | 对接焊缝 | 顶板对接焊缝 | 7-GA31-T2 | 18+18 | 0~5.176 | 5.176 | 2025.2.15 | 合格
7-GA31 | 对接焊缝 | 顶板对接焊缝 | 7-GA31-T3 | 18+18 | 0~2 | 2 | 2025.2.15 | 合格
7-GA31 | 对接焊缝 | 顶板对接焊缝 | 7-GA31-T4 | 18+18 | 0~3 | 3 | 2025.2.15 | 合格
7-GA32 | 对接焊缝 | 顶板对接焊缝 | 7-GA32-T1 | 18+18 | 0~19 | 19 | 2025.2.15 | 合格
7-GA32 | 对接焊缝 | 顶板对接焊缝 | 7-GA32-T2 | 18+18 | 0~5.551 | 5.551 | 2025.2.15 | 合格
7-GA32 | 对接焊缝 | 顶板对接焊缝 | 7-GA32-T3 | 18+18 | 0~3.3 | 3.3 | 2025.2.15 | 合格
7-GA32 | 对接焊缝 | 顶板对接焊缝 | 7-GA32-T4 | 18+18 | 0~2.2 | 2.2 | 2025.2.15 | 合格
7-GA23 | 对接焊缝 | 底板对接焊缝 | 7-GA23-D1 | 20+20 | 0~8.6 | 8.6 | 2025.2.13 | 合格
7-GA23 | 对接焊缝 | 底板对接焊缝 | 7-GA23-D2 | 14+14 | 0~16 | 16 | 2025.2.13 | 合格
7-GA23 | 对接焊缝 | 底板对接焊缝 | 7-GA23-D3 | 20+14 | 0~3.593 | 3.593 | 2025.2.13 | 合格
7-GA23 | 对接焊缝 | 底板对接焊缝 | 7-GA23-D4 | 14+14 | 0~3.5 | 3.5 | 2025.2.13 | 合格
7-GA23 | 对接焊缝 | 底板对接焊缝 | 7-GA23-D5 | 14+14 | 0~2 | 2 | 2025.2.13 | 合格
7-GA21 | 对接焊缝 | 底板对接焊缝 | 7-GA21-D1 | 20+20 | 0~8.6 | 8.6 | 2025.2.11 | 合格
7-GA21 | 对接焊缝 | 底板对接焊缝 | 7-GA21-D2 | 20+14 | 0~4.799 | 4.799 | 2025.2.11 | 合格
7-GA21 | 对接焊缝 | 底板对接焊缝 | 7-GA21-D3 | 14+14 | 0~3 | 3 | 2025.2.11 | 合格
7-GA21 | 对接焊缝 | 底板对接焊缝 | 7-GA21-D4 | 14+14 | 0~14.6 | 14.6 | 2025.2.11 | 合格
7-GA25 | 对接焊缝 | 底板对接焊缝 | 7-GA25-D1 | 20+20 | 0~8.6 | 8.6 | 2025.2.13 | 合格
7-GA25 | 对接焊缝 | 底板对接焊缝 | 7-GA25-D2 | 20+14 | 0~5.1 | 5.1 | 2025.2.13 | 合格
7-GA25 | 对接焊缝 | 底板对接焊缝 | 7-GA25-D3 | 14+14 | 0~2 | 2 | 2025.2.13 | 合格
7-GA25 | 对接焊缝 | 底板对接焊缝 | 7-GA25-D4 | 14+14 | 0~3 | 3 | 2025.2.13 | 合格
7-GA26 | 对接焊缝 | 底板对接焊缝 | 7-GA26-D1 | 20+20 | 0~8.6 | 8.6 | 2025.2.14 | 合格
7-GA26 | 对接焊缝 | 底板对接焊缝 | 7-GA26-D2 | 20+14 | 0~3.673 | 3.673 | 2025.2.14 | 合格
7-GA26 | 对接焊缝 | 底板对接焊缝 | 7-GA26-D3 | 14+14 | 0~11.8 | 11.8 | 2025.2.14 | 合格
7-GA24 | 对接焊缝 | 底板对接焊缝 | 7-GA24-D1 | 14+14 | 0~28.017 | 28.017 | 2025.2.12 | 合格
7-GA24 | 对接焊缝 | 底板对接焊缝 | 7-GA24-D2 | 14+14 | 0~1.1 | 1.1 | 2025.2.12 | 合格
7-GA24 | 对接焊缝 | 底板对接焊缝 | 7-GA24-D3 | 14+14 | 0~2.3 | 2.3 | 2025.2.12 | 合格
7-GA24 | 对接焊缝 | 底板对接焊缝 | 7-GA24-D4 | 14+14 | 0~1.1 | 1.1 | 2025.2.12 | 合格
7-GA24 | 对接焊缝 | 底板对接焊缝 | 7-GA24-D5 | 14+14 | 0~2.3 | 2.3 | 2025.2.12 | 合格
7-GA22 | 对接焊缝 | 底板对接焊缝 | 7-GA22-D1 | 14+14 | 0~28.017 | 28.017 | 2025.2.11 | 合格
7-GA22 | 对接焊缝 | 底板对接焊缝 | 7-GA22-D2 | 14+14 | 0~1.1 | 1.1 | 2025.2.11 | 合格
7-GA22 | 对接焊缝 | 底板对接焊缝 | 7-GA22-D3 | 14+14 | 0~2.3 | 2.3 | 2025.2.11 | 合格
7-GA22 | 对接焊缝 | 底板对接焊缝 | 7-GA22-D4 | 14+14 | 0~1.1 | 1.1 | 2025.2.11 | 合格
7-GA22 | 对接焊缝 | 底板对接焊缝 | 7-GA22-D5 | 14+14 | 0~2.3 | 2.3 | 2025.2.11 | 合格
7-GA29 | 对接焊缝 | 底板对接焊缝 | 7-GA29-D1 | 14+14 | 0~28.017 | 28.017 | 2025.2.16 | 合格
7-GA29 | 对接焊缝 | 底板对接焊缝 | 7-GA29-D2 | 14+14 | 0~2.7 | 2.7 | 2025.2.16 | 合格
7-GA29 | 对接焊缝 | 底板对接焊缝 | 7-GA29-D3 | 14+14 | 0~2.4 | 2.4 | 2025.2.16 | 合格
7-GA29 | 对接焊缝 | 底板对接焊缝 | 7-GA29-D4 | 14+14 | 0~2.7 | 2.7 | 2025.2.16 | 合格
7-GA29 | 对接焊缝 | 底板对接焊缝 | 7-GA29-D5 | 14+14 | 0~2.4 | 2.4 | 2025.2.16 | 合格
7-GA30 | 对接焊缝 | 底板对接焊缝 | 7-GA30-D1 | 14+14 | 0~28.017 | 28.017 | 2025.2.09 | 合格
7-GA30 | 对接焊缝 | 底板对接焊缝 | 7-GA30-D2 | 14+14 | 0~1.1 | 1.1 | 2025.2.09 | 合格
7-GA30 | 对接焊缝 | 底板对接焊缝 | 7-GA30-D3 | 14+14 | 0~2.3 | 2.3 | 2025.2.09 | 合格
7-GA30 | 对接焊缝 | 底板对接焊缝 | 7-GA30-D4 | 14+14 | 0~1.1 | 1.1 | 2025.2.09 | 合格
7-GA30 | 对接焊缝 | 底板对接焊缝 | 7-GA30-D5 | 14+14 | 0~2.3 | 2.3 | 2025.2.09 | 合格
7-GA28 | 对接焊缝 | 底板对接焊缝 | 7-GA28-D1 | 14+14 | 0~8 | 8 | 2025.2.08 | 合格
7-GA28 | 对接焊缝 | 底板对接焊缝 | 7-GA28-D2 | 14+20 | 0~3.593 | 3.593 | 2025.2.08 | 合格
7-GA28 | 对接焊缝 | 底板对接焊缝 | 7-GA28-D3 | 20+20 | 0~8.6 | 8.6 | 2025.2.08 | 合格
7-GA27 | 对接焊缝 | 底板对接焊缝 | 7-GA27-D1 | 14+14 | 0~9 | 9 | 2025.2.14 | 合格
7-GA27 | 对接焊缝 | 底板对接焊缝 | 7-GA27-D2 | 14+20 | 0~4.799 | 4.799 | 2025.2.14 | 合格
7-GA27 | 对接焊缝 | 底板对接焊缝 | 7-GA27-D3 | 20+20 | 0~9 | 9 | 2025.2.14 | 合格
7-GA31 | 对接焊缝 | 底板对接焊缝 | 7-GA31-D1 | 14+14 | 0~10.8 | 10.8 | 2025.2.15 | 合格
7-GA31 | 对接焊缝 | 底板对接焊缝 | 7-GA31-D2 | 14+20 | 0~5.125 | 5.125 | 2025.2.15 | 合格
7-GA31 | 对接焊缝 | 底板对接焊缝 | 7-GA31-D3 | 20+20 | 0~8.6 | 8.6 | 2025.2.15 | 合格
7-GA32 | 对接焊缝 | 底板对接焊缝 | 7-GA32-D1 | 14+14 | 0~12 | 12 | 2025.2.15 | 合格
7-GA32 | 对接焊缝 | 底板对接焊缝 | 7-GA32-D2 | 14+20 | 0~3.673 | 3.673 | 2025.2.15 | 合格
7-GA32 | 对接焊缝 | 底板对接焊缝 | 7-GA32-D3 | 20+20 | 0~8.86 | 8.86 | 2025.2.15 | 合格
7-GA43 | 对接焊缝 | 腹板对接焊缝 | 7-GA43-F1 | 20+16 | 0~1 | 1 | 2024.11.29 | 合格
7-GA43 | 对接焊缝 | 腹板对接焊缝 | 7-GA43-F2 | 16+16 | 0~1 | 1 | 2024.11.29 | 合格
7-GA43 | 对接焊缝 | 腹板对接焊缝 | 7-GA43-F3 | 20+16 | 0~2.315 | 2.315 | 2024.11.29 | 合格
7-GA43 | 对接焊缝 | 腹板对接焊缝 | 7-GA43-F4 | 16+16 | 0~2.315 | 2.315 | 2024.11.29 | 合格
7-GA43 | 对接焊缝 | 腹板对接焊缝 | 7-GA43-F5 | 20/16+20/16 | 0~24.624 | 24.624 | 2024.11.29 | 合格
7-GA21 | 对接焊缝 | 腹板对接焊缝 | 7-GA21-F1 | 20+16 | 0~2.977 | 2.977 | 2025.2.11 | 合格
7-GA21 | 对接焊缝 | 腹板对接焊缝 | 7-GA21-F2 | 16+16 | 0~2.977 | 2.977 | 2025.2.11 | 合格
7-GA25 | 对接焊缝 | 腹板对接焊缝 | 7-GA25-F1 | 20+16 | 0~3.055 | 3.055 | 2025.2.13 | 合格
7-GA25 | 对接焊缝 | 腹板对接焊缝 | 7-GA25-F2 | 20+16 | 0~2.977 | 2.977 | 2025.2.13 | 合格
7-GA25 | 对接焊缝 | 腹板对接焊缝 | 7-GA25-F3 | 16+16 | 0~2.977 | 2.977 | 2025.2.13 | 合格
7-GA26 | 对接焊缝 | 腹板对接焊缝 | 7-GA26-F1 | 20+16 | 0~1 | 1 | 2025.2.14 | 合格
7-GA26 | 对接焊缝 | 腹板对接焊缝 | 7-GA26-F2 | 20+16 | 0~1 | 1 | 2025.2.14 | 合格
7-GA26 | 对接焊缝 | 腹板对接焊缝 | 7-GA26-F3 | 20/16+20/16 | 0~20.42 | 20.42 | 2025.2.14 | 合格
7-GA24 | 对接焊缝 | 腹板对接焊缝 | 7-GA24-F1 | 16+16 | 0~1 | 1 | 2025.2.12 | 合格
7-GA24 | 对接焊缝 | 腹板对接焊缝 | 7-GA24-F2 | 16+16 | 0~1 | 1 | 2025.2.12 | 合格
7-GA24 | 对接焊缝 | 腹板对接焊缝 | 7-GA24-F3 | 16+16 | 0~2.325 | 2.325 | 2025.2.12 | 合格
7-GA24 | 对接焊缝 | 腹板对接焊缝 | 7-GA24-F4 | 16+16 | 0~2.325 | 2.325 | 2025.2.12 | 合格
7-GA24 | 对接焊缝 | 腹板对接焊缝 | 7-GA24-F5 | 16+16 | 0~28.017 | 28.017 | 2025.2.12 | 合格
7-GA22 | 对接焊缝 | 腹板对接焊缝 | 7-GA22-F1 | 16+16 | 0~2.983 | 2.983 | 2025.2.11 | 合格
7-GA22 | 对接焊缝 | 腹板对接焊缝 | 7-GA22-F2 | 16+16 | 0~2.983 | 2.983 | 2025.2.11 | 合格
7-GA29 | 对接焊缝 | 腹板对接焊缝 | 7-GA29-F1 | 16+16 | 0~3.071 | 3.071 | 2025.2.16 | 合格
7-GA29 | 对接焊缝 | 腹板对接焊缝 | 7-GA29-F2 | 16+16 | 0~3.071 | 3.071 | 2025.2.16 | 合格
7-GA29 | 对接焊缝 | 腹板对接焊缝 | 7-GA29-F3 | 16+16 | 0~2.983 | 2.983 | 2025.2.16 | 合格
7-GA29 | 对接焊缝 | 腹板对接焊缝 | 7-GA29-F4 | 16+16 | 0~2.983 | 2.983 | 2025.2.16 | 合格
7-GA30 | 对接焊缝 | 腹板对接焊缝 | 7-GA30-F1 | 16+16 | 0~1 | 1 | 2025.2.09 | 合格
7-GA30 | 对接焊缝 | 腹板对接焊缝 | 7-GA30-F2 | 16+16 | 0~1 | 1 | 2025.2.09 | 合格
7-GA30 | 对接焊缝 | 腹板对接焊缝 | 7-GA30-F3 | 16+16 | 0~2.325 | 2.325 | 2025.2.09 | 合格
7-GA30 | 对接焊缝 | 腹板对接焊缝 | 7-GA30-F4 | 16+16 | 0~2.325 | 2.325 | 2025.2.09 | 合格
7-GA30 | 对接焊缝 | 腹板对接焊缝 | 7-GA30-F5 | 16+16 | 0~28.017 | 28.017 | 2025.2.09 | 合格
7-GA28 | 对接焊缝 | 腹板对接焊缝 | 7-GA28-F1 | 16+20 | 0~1 | 1 | 2025.2.08 | 合格
7-GA28 | 对接焊缝 | 腹板对接焊缝 | 7-GA28-F2 | 16+20 | 0~2.325 | 2.325 | 2025.2.08 | 合格
7-GA28 | 对接焊缝 | 腹板对接焊缝 | 7-GA28-F3 | 16/20+16/20 | 0~17.156 | 17.156 | 2025.2.08 | 合格
7-GA27 | 对接焊缝 | 腹板对接焊缝 | 7-GA27-F1 | 16+20 | 0~2.983 | 2.983 | 2025.2.14 | 合格
7-GA31 | 对接焊缝 | 腹板对接焊缝 | 7-GA31-F1 | 16+20 | 0~3.071 | 3.071 | 2025.2.15 | 合格
7-GA31 | 对接焊缝 | 腹板对接焊缝 | 7-GA31-F2 | 16+20 | 0~2.983 | 2.983 | 2025.2.15 | 合格
7-GA32 | 对接焊缝 | 腹板对接焊缝 | 7-GA32-F1 | 16+20 | 0~1 | 1 | 2025.2.15 | 合格
7-GA32 | 对接焊缝 | 腹板对接焊缝 | 7-GA32-F2 | 16+20 | 0~2.325 | 2.325 | 2025.2.15 | 合格
7-GA32 | 对接焊缝 | 腹板对接焊缝 | 7-GA32-F3 | 16/20+16/20 | 0~21.36 | 21.36 | 2025.2.15 | 合格
7-GA23 | 熔透角焊缝 | 腹板与顶板熔透坡口角焊缝 | 7-GA23-W1-1 | 16/20⊥18 | 0~24.5 | 24.5 | 2025.2.13 | 合格
7-GA21 | 熔透角焊缝 | 腹板与顶板熔透坡口角焊缝 | 7-GA21-W2-1 | 16/20⊥18 | 0~23 | 23 | 2025.2.11 | 合格
7-GA25 | 熔透角焊缝 | 腹板与顶板熔透坡口角焊缝 | 7-GA25-W2-2 | 16/20⊥18 | 0~21.8 | 21.8 | 2025.2.13 | 合格
7-GA25 | 熔透角焊缝 | 腹板与顶板熔透坡口角焊缝 | 7-GA25-W2-3 | 16/20⊥18 | 0~21.8 | 21.8 | 2025.2.13 | 合格
7-GA26 | 熔透角焊缝 | 腹板与顶板熔透坡口角焊缝 | 7-GA26-W1-2 | 16/20⊥18 | 0~20 | 20 | 2025.2.14 | 合格
7-GA24 | 熔透角焊缝 | 腹板与顶板熔透坡口角焊缝 | 7-GA24-W1-1 | 16/20⊥18 | 0~28 | 28 | 2025.2.12 | 合格
7-GA22 | 熔透角焊缝 | 腹板与顶板熔透坡口角焊缝 | 7-GA22-W2-1 | 16/20⊥18 | 0~28 | 28 | 2025.2.11 | 合格
7-GA29 | 熔透角焊缝 | 腹板与顶板熔透坡口角焊缝 | 7-GA29-W2-2 | 16/20⊥18 | 0~28 | 28 | 2025.2.16 | 合格
7-GA29 | 熔透角焊缝 | 腹板与顶板熔透坡口角焊缝 | 7-GA29-W2-3 | 16/20⊥18 | 0~28 | 28 | 2025.2.16 | 合格
7-GA30 | 熔透角焊缝 | 腹板与顶板熔透坡口角焊缝 | 7-GA30-W1-2 | 16/20⊥18 | 0~28 | 28 | 2025.2.09 | 合格
7-GA28 | 熔透角焊缝 | 腹板与顶板熔透坡口角焊缝 | 7-GA28-W1-1 | 16/20⊥18 | 0~17.5 | 17.5 | 2025.2.08 | 合格
7-GA27 | 熔透角焊缝 | 腹板与顶板熔透坡口角焊缝 | 7-GA27-W2-1 | 16/20⊥18 | 0~19 | 19 | 2025.2.14 | 合格
7-GA31 | 熔透角焊缝 | 腹板与顶板熔透坡口角焊缝 | 7-GA31-W2-2 | 16/20⊥18 | 0~20 | 20 | 2025.2.15 | 合格
7-GA31 | 熔透角焊缝 | 腹板与顶板熔透坡口角焊缝 | 7-GA31-W2-3 | 16/20⊥18 | 0~20 | 20 | 2025.2.15 | 合格
7-GA32 | 熔透角焊缝 | 腹板与顶板熔透坡口角焊缝 | 7-GA32-W1-2 | 16/20⊥18 | 0~21.8 | 21.8 | 2025.2.15 | 合格