## 超声总体信息
报告编号 | ZJC002-24-XC-UT-001
工程名称 | 腾龙路智慧快速路二期工程（规划润园路-黄河西路）、机场路快速化改造收尾工程施工项目TLDD-SG7标段
委托单位 | 江苏省交通工程集团有限公司
材质 | Q345qD
检测时机 | 焊后24小时
焊接方式 | CO2气体保护焊
检测比例 | 100%
热处理状态 | TMCP
工件温度 | 10℃
表面状态 | 打磨光滑
仪器型号/编号 | 超声波探伤仪 SZ-C02
探头规格 | 5P9X9 70° 2.5P9X9 60°
耦合剂 | 化学浆糊
表面补偿 | 4dB
对比试块 | RB-2
标准试块 | CSK-IA
检测灵敏度 | Φ3×40
检验标准 | GB/T 11345-2023 检验等级 B
全熔透验收标准 | GB/T 29712-2023 验收等级 2
熔深验收标准 | Q/CR 9211-2015 验收等级 Ⅱ
母材检测结果 | 无影响横波检测缺陷

## 超声原始记录
构件名称 | 焊缝类型 | 焊缝名称 | 焊缝编号 | 坡口形式 | 板厚(mm) | 检测部位(m) | 检测总长度(m) | 检测日期 | 结论 | 缺陷编号 | 缺陷当量（dB） | H（mm） | L（mm） | X（mm） | Y（mm）
31~32号墩 | 顶板横向对接焊缝 | 顶板横向对接焊缝 | 13-1/3-M-H | V | 18+18 | 0~5.016 | 5.016 | 2024.12.15 | 合格
31~32号墩 | 顶板横向对接焊缝 | 顶板横向对接焊缝 | 13-3/4-M-H | V | 18+18 | 0~5.016 | 5.016 | 2024.12.15 | 合格
31~32号墩 | 顶板横向对接焊缝 | 顶板横向对接焊缝 | 13-4/5-M-H | V | 18+18 | 0~5.016 | 5.016 | 2024.12.15 | 合格
31~32号墩 | 顶板横向对接焊缝 | 顶板横向对接焊缝 | 13-5/2-M-H | V | 18+18 | 0~5.016 | 5.016 | 2024.12.15 | 合格
31~32号墩 | 顶板横向对接焊缝 | 顶板横向对接焊缝 | 13-1/6-M-H | V | 18+18 | 0~4.394 | 4.394 | 2024.12.15 | 合格
31~32号墩 | 顶板横向对接焊缝 | 顶板横向对接焊缝 | 13-6/7-M-H | V | 18+18 | 0~4.394 | 4.394 | 2024.12.15 | 合格
31~32号墩 | 顶板横向对接焊缝 | 顶板横向对接焊缝 | 13-7/8-M-H | V | 18+18 | 0~4.394 | 4.394 | 2024.12.15 | 合格
31~32号墩 | 顶板横向对接焊缝 | 顶板横向对接焊缝 | 13-8/2-M-H | V | 18+18 | 0~4.394 | 4.394 | 2024.12.15 | 合格
31~32号墩 | 顶板横向对接焊缝 | 顶板横向对接焊缝 | 13-1/9-M-H | V | 18+18 | 0~5.166 | 5.166 | 2024.12.15 | 合格
31~32号墩 | 顶板横向对接焊缝 | 顶板横向对接焊缝 | 13-9/10-M-H | V | 18+18 | 0~5.166 | 5.166 | 2024.12.15 | 合格
31~32号墩 | 顶板横向对接焊缝 | 顶板横向对接焊缝 | 13-10/11-M-H | V | 18+18 | 0~5.166 | 5.166 | 2024.12.15 | 合格
31~32号墩 | 顶板横向对接焊缝 | 顶板横向对接焊缝 | 13-11/2-M-H | V | 18+18 | 0~5.166 | 5.166 | 2024.12.15 | 不合格 | F1 | SL+1.8 | 10~11 | 300 | 400 | -1
31~32号墩 | 顶板横向对接焊缝 | 顶板横向对接焊缝 | 13-1/12-M-H | V | 18+18 | 0~5.544 | 5.544 | 2024.12.15 | 合格
31~32号墩 | 顶板横向对接焊缝 | 顶板横向对接焊缝 | 13-12/13-M-H | V | 18+18 | 0~5.544 | 5.544 | 2024.12.15 | 合格
31~32号墩 | 顶板横向对接焊缝 | 顶板横向对接焊缝 | 13-13/14-M-H | V | 18+18 | 0~5.544 | 5.544 | 2024.12.15 | 合格
31~32号墩 | 顶板横向对接焊缝 | 顶板横向对接焊缝 | 13-14/2-M-H | V | 18+18 | 0~5.544 | 5.544 | 2024.12.15 | 合格
32~33号墩 | 顶板横向对接焊缝 | 顶板横向对接焊缝 | 13-2/16-M-H | V | 18+18 | 0~5.016 | 5.016 | 2024.12.22 | 合格
32~33号墩 | 顶板横向对接焊缝 | 顶板横向对接焊缝 | 13-16/17-M-H | V | 18+18 | 0~5.016 | 5.016 | 2024.12.22 | 合格
32~33号墩 | 顶板横向对接焊缝 | 顶板横向对接焊缝 | 13-17/15-M-H | V | 18+18 | 0~5.016 | 5.016 | 2024.12.22 | 合格
32~33号墩 | 顶板横向对接焊缝 | 顶板横向对接焊缝 | 13-2/18-M-H | V | 18+18 | 0~4.394 | 4.394 | 2024.12.22 | 合格
32~33号墩 | 顶板横向对接焊缝 | 顶板横向对接焊缝 | 13-18/19-M-H | V | 18+18 | 0~4.394 | 4.394 | 2024.12.22 | 合格
32~33号墩 | 顶板横向对接焊缝 | 顶板横向对接焊缝 | 13-19/15-M-H | V | 18+18 | 0~4.394 | 4.394 | 2024.12.22 | 合格
32~33号墩 | 顶板横向对接焊缝 | 顶板横向对接焊缝 | 13-2/20-M-H | V | 18+18 | 0~5.166 | 5.166 | 2024.12.22 | 合格
32~33号墩 | 顶板横向对接焊缝 | 顶板横向对接焊缝 | 13-20/21-M-H | V | 18+18 | 0~5.166 | 5.166 | 2024.12.22 | 合格
32~33号墩 | 顶板横向对接焊缝 | 顶板横向对接焊缝 | 13-21/15-M-H | V | 18+18 | 0~5.166 | 5.166 | 2024.12.22 | 合格
32~33号墩 | 顶板横向对接焊缝 | 顶板横向对接焊缝 | 13-2/22-M-H | V | 18+18 | 0~5.544 | 5.544 | 2024.12.22 | 合格
32~33号墩 | 顶板横向对接焊缝 | 顶板横向对接焊缝 | 13-22/23-M-H | V | 18+18 | 0~5.544 | 5.544 | 2024.12.22 | 合格
32~33号墩 | 顶板横向对接焊缝 | 顶板横向对接焊缝 | 13-23/15-M-H | V | 18+18 | 0~5.544 | 5.544 | 2024.12.22 | 合格
33~34号墩 | 顶板横向对接焊缝 | 顶板横向对接焊缝 | 13-15/25-M-H | V | 18+18 | 0~5.016 | 5.016 | 2024.12.25 | 合格
33~34号墩 | 顶板横向对接焊缝 | 顶板横向对接焊缝 | 13-25/26-M-H | V | 18+18 | 0~5.016 | 5.016 | 2024.12.25 | 合格
33~34号墩 | 顶板横向对接焊缝 | 顶板横向对接焊缝 | 13-26/27-M-H | V | 18+18 | 0~5.016 | 5.016 | 2024.12.25 | 合格
33~34号墩 | 顶板横向对接焊缝 | 顶板横向对接焊缝 | 13-27/24-M-H | V | 18+18 | 0~5.016 | 5.016 | 2024.12.25 | 合格
33~34号墩 | 顶板横向对接焊缝 | 顶板横向对接焊缝 | 13-15/28-M-H | V | 18+18 | 0~4.394 | 4.394 | 2024.12.25 | 合格
33~34号墩 | 顶板横向对接焊缝 | 顶板横向对接焊缝 | 13-28/29-M-H | V | 18+18 | 0~4.394 | 4.394 | 2024.12.25 | 合格
33~34号墩 | 顶板横向对接焊缝 | 顶板横向对接焊缝 | 13-29/30-M-H | V | 18+18 | 0~4.394 | 4.394 | 2024.12.25 | 合格
33~34号墩 | 顶板横向对接焊缝 | 顶板横向对接焊缝 | 13-30/24-M-H | V | 18+18 | 0~4.394 | 4.394 | 2024.12.25 | 合格
33~34号墩 | 顶板横向对接焊缝 | 顶板横向对接焊缝 | 13-15/31-M-H | V | 18+18 | 0~5.166 | 5.166 | 2024.12.25 | 合格
33~34号墩 | 顶板横向对接焊缝 | 顶板横向对接焊缝 | 13-31/32-M-H | V | 18+18 | 0~5.166 | 5.166 | 2024.12.25 | 合格
33~34号墩 | 顶板横向对接焊缝 | 顶板横向对接焊缝 | 13-32/33-M-H | V | 18+18 | 0~5.166 | 5.166 | 2024.12.25 | 合格
33~34号墩 | 顶板横向对接焊缝 | 顶板横向对接焊缝 | 13-33/24-M-H | V | 18+18 | 0~5.166 | 5.166 | 2024.12.25 | 合格
33~34号墩 | 顶板横向对接焊缝 | 顶板横向对接焊缝 | 13-15/34-M-H | V | 18+18 | 0~5.544 | 5.544 | 2024.12.25 | 合格
33~34号墩 | 顶板横向对接焊缝 | 顶板横向对接焊缝 | 13-34/35-M-H | V | 18+18 | 0~5.544 | 5.544 | 2024.12.25 | 合格
33~34号墩 | 顶板横向对接焊缝 | 顶板横向对接焊缝 | 13-35/36-M-H | V | 18+18 | 0~5.544 | 5.544 | 2024.12.25 | 合格
33~34号墩 | 顶板横向对接焊缝 | 顶板横向对接焊缝 | 13-36/24-M-H | V | 18+18 | 0~5.544 | 5.544 | 2024.12.25 | 合格
34~35号墩 | 顶板横向对接焊缝 | 顶板横向对接焊缝 | 13-24/38-M-H | V | 18+18 | 0~5.016 | 5.016 | 2024.12.10 | 合格
34~35号墩 | 顶板横向对接焊缝 | 顶板横向对接焊缝 | 13-38/39-M-H | V | 18+18 | 0~5.016 | 5.016 | 2024.12.10 | 合格
34~35号墩 | 顶板横向对接焊缝 | 顶板横向对接焊缝 | 13-39/40-M-H | V | 18+18 | 0~5.016 | 5.016 | 2024.12.10 | 合格
34~35号墩 | 顶板横向对接焊缝 | 顶板横向对接焊缝 | 13-40/37-M-H | V | 18+18 | 0~5.016 | 5.016 | 2024.12.10 | 合格
34~35号墩 | 顶板横向对接焊缝 | 顶板横向对接焊缝 | 13-24/41-M-H | V | 18+18 | 0~4.394 | 4.394 | 2024.12.10 | 合格
34~35号墩 | 顶板横向对接焊缝 | 顶板横向对接焊缝 | 13-41/42-M-H | V | 18+18 | 0~4.394 | 4.394 | 2024.12.10 | 合格
34~35号墩 | 顶板横向对接焊缝 | 顶板横向对接焊缝 | 13-42/43-M-H | V | 18+18 | 0~4.394 | 4.394 | 2024.12.10 | 合格
34~35号墩 | 顶板横向对接焊缝 | 顶板横向对接焊缝 | 13-43/37-M-H | V | 18+18 | 0~4.394 | 4.394 | 2024.12.10 | 合格
34~35号墩 | 顶板横向对接焊缝 | 顶板横向对接焊缝 | 13-24/44-M-H | V | 18+18 | 0~5.166 | 5.166 | 2024.12.10 | 合格
34~35号墩 | 顶板横向对接焊缝 | 顶板横向对接焊缝 | 13-44/45-M-H | V | 18+18 | 0~5.166 | 5.166 | 2024.12.10 | 合格
34~35号墩 | 顶板横向对接焊缝 | 顶板横向对接焊缝 | 13-45/46-M-H | V | 18+18 | 0~5.166 | 5.166 | 2024.12.10 | 合格
34~35号墩 | 顶板横向对接焊缝 | 顶板横向对接焊缝 | 13-46/37-M-H | V | 18+18 | 0~5.166 | 5.166 | 2024.12.10 | 合格
34~35号墩 | 顶板横向对接焊缝 | 顶板横向对接焊缝 | 13-24/47-M-H | V | 18+18 | 0~5.544 | 5.544 | 2024.12.10 | 合格
34~35号墩 | 顶板横向对接焊缝 | 顶板横向对接焊缝 | 13-47/48-M-H | V | 18+18 | 0~5.544 | 5.544 | 2024.12.10 | 合格
34~35号墩 | 顶板横向对接焊缝 | 顶板横向对接焊缝 | 13-48/49-M-H | V | 18+18 | 0~5.544 | 5.544 | 2024.12.10 | 合格
34~35号墩 | 顶板横向对接焊缝 | 顶板横向对接焊缝 | 13-49/37-M-H | V | 18+18 | 0~5.544 | 5.544 | 2024.12.10 | 合格
35~36号墩 | 顶板横向对接焊缝 | 顶板横向对接焊缝 | 13-37/51-M-H | V | 18+18 | 0~5.016 | 5.016 | 2024.12.5 | 合格
35~36号墩 | 顶板横向对接焊缝 | 顶板横向对接焊缝 | 13-51/52-M-H | V | 18+18 | 0~5.016 | 5.016 | 2024.12.5 | 合格
35~36号墩 | 顶板横向对接焊缝 | 顶板横向对接焊缝 | 13-52/50-M-H | V | 18+18 | 0~5.016 | 5.016 | 2024.12.5 | 合格
35~36号墩 | 顶板横向对接焊缝 | 顶板横向对接焊缝 | 13-37/53-M-H | V | 18+18 | 0~4.394 | 4.394 | 2024.12.5 | 合格
35~36号墩 | 顶板横向对接焊缝 | 顶板横向对接焊缝 | 13-53/54-M-H | V | 18+18 | 0~4.394 | 4.394 | 2024.12.5 | 合格
35~36号墩 | 顶板横向对接焊缝 | 顶板横向对接焊缝 | 13-54/50-M-H | V | 18+18 | 0~4.394 | 4.394 | 2024.12.5 | 合格
35~36号墩 | 顶板横向对接焊缝 | 顶板横向对接焊缝 | 13-37/55-M-H | V | 18+18 | 0~5.166 | 5.166 | 2024.12.5 | 合格
35~36号墩 | 顶板横向对接焊缝 | 顶板横向对接焊缝 | 13-55/56-M-H | V | 18+18 | 0~5.166 | 5.166 | 2024.12.5 | 合格
35~36号墩 | 顶板横向对接焊缝 | 顶板横向对接焊缝 | 13-56/50-M-H | V | 18+18 | 0~5.166 | 5.166 | 2024.12.5 | 合格
35~36号墩 | 顶板横向对接焊缝 | 顶板横向对接焊缝 | 13-37/57-M-H | V | 18+18 | 0~5.544 | 5.544 | 2024.12.5 | 合格
35~36号墩 | 顶板横向对接焊缝 | 顶板横向对接焊缝 | 13-57/58-M-H | V | 18+18 | 0~5.544 | 5.544 | 2024.12.5 | 合格
35~36号墩 | 顶板横向对接焊缝 | 顶板横向对接焊缝 | 13-58/50-M-H | V | 18+18 | 0~5.544 | 5.544 | 2024.12.5 | 合格
31~32号墩 | 顶板纵向对接焊缝 | 顶板纵向对接焊缝 | 13-3/6-M-Z | V | 18+18 | 0~19.562 | 19.562 | 2024.12.15 | 合格
31~32号墩 | 顶板纵向对接焊缝 | 顶板纵向对接焊缝 | 13-6/9-M-Z | V | 18+18 | 0~19.081 | 19.081 | 2024.12.15 | 合格
31~32号墩 | 顶板纵向对接焊缝 | 顶板纵向对接焊缝 | 13-9/12-M-Z | V | 18+18 | 0~19.604 | 19.604 | 2024.12.15 | 合格
31~32号墩 | 顶板纵向对接焊缝 | 顶板纵向对接焊缝 | 13-4/7-M-Z | V | 18+18 | 0~18.97 | 18.97 | 2024.12.15 | 合格
31~32号墩 | 顶板纵向对接焊缝 | 顶板纵向对接焊缝 | 13-7/10-M-Z | V | 18+18 | 0~18.991 | 18.991 | 2024.12.15 | 合格
31~32号墩 | 顶板纵向对接焊缝 | 顶板纵向对接焊缝 | 13-10/13-M-Z | V | 18+18 | 0~19.016 | 19.016 | 2024.12.15 | 合格
31~32号墩 | 顶板纵向对接焊缝 | 顶板纵向对接焊缝 | 13-5/8-M-Z | V | 18+18 | 0~19.817 | 19.817 | 2024.12.15 | 合格
31~32号墩 | 顶板纵向对接焊缝 | 顶板纵向对接焊缝 | 13-8/11-M-Z | V | 18+18 | 0~20.34 | 20.34 | 2024.12.15 | 合格
31~32号墩 | 顶板纵向对接焊缝 | 顶板纵向对接焊缝 | 13-11/14-M-Z | V | 18+18 | 0~19.868 | 19.868 | 2024.12.15 | 不合格 | F1 | SL+1.6 | 10~12 | 510 | 1200 | -1
32~33号墩 | 顶板纵向对接焊缝 | 顶板纵向对接焊缝 | 13-16/18-M-Z | V | 18+18 | 0~20.619 | 20.619 | 2024.12.22 | 合格
32~33号墩 | 顶板纵向对接焊缝 | 顶板纵向对接焊缝 | 13-18/20-M-Z | V | 18+18 | 0~20.141 | 20.141 | 2024.12.22 | 合格
32~33号墩 | 顶板纵向对接焊缝 | 顶板纵向对接焊缝 | 13-20/22-M-Z | V | 18+18 | 0~20.666 | 20.666 | 2024.12.22 | 合格
32~33号墩 | 顶板纵向对接焊缝 | 顶板纵向对接焊缝 | 13-17/19-M-Z | V | 18+18 | 0~14.723 | 14.723 | 2024.12.22 | 合格
32~33号墩 | 顶板纵向对接焊缝 | 顶板纵向对接焊缝 | 13-19/21-M-Z | V | 18+18 | 0~15.241 | 15.241 | 2024.12.22 | 合格
32~33号墩 | 顶板纵向对接焊缝 | 顶板纵向对接焊缝 | 13-21/23-M-Z | V | 18+18 | 0~14.763 | 14.763 | 2024.12.22 | 合格
33~34号墩 | 顶板纵向对接焊缝 | 顶板纵向对接焊缝 | 13-25/28-M-Z | V | 18+18 | 0~21.569 | 21.569 | 2024.12.27 | 合格
33~34号墩 | 顶板纵向对接焊缝 | 顶板纵向对接焊缝 | 13-28/31-M-Z | V | 18+18 | 0~21.092 | 21.092 | 2024.12.27 | 合格
33~34号墩 | 顶板纵向对接焊缝 | 顶板纵向对接焊缝 | 13-31/34-M-Z | V | 18+18 | 0~21.618 | 21.618 | 2024.12.27 | 合格
33~34号墩 | 顶板纵向对接焊缝 | 顶板纵向对接焊缝 | 13-26/29-M-Z | V | 18+18 | 0~22.366 | 22.366 | 2024.12.27 | 合格
33~34号墩 | 顶板纵向对接焊缝 | 顶板纵向对接焊缝 | 13-29/32-M-Z | V | 18+18 | 0~22.39 | 22.39 | 2024.12.27 | 合格
33~34号墩 | 顶板纵向对接焊缝 | 顶板纵向对接焊缝 | 13-32/35-M-Z | V | 18+18 | 0~22.419 | 22.419 | 2024.12.27 | 合格
33~34号墩 | 顶板纵向对接焊缝 | 顶板纵向对接焊缝 | 13-27/30-M-Z | V | 18+18 | 0~21.566 | 21.566 | 2024.12.27 | 合格
33~34号墩 | 顶板纵向对接焊缝 | 顶板纵向对接焊缝 | 13-30/33-M-Z | V | 18+18 | 0~22.092 | 22.092 | 2024.12.27 | 合格
33~34号墩 | 顶板纵向对接焊缝 | 顶板纵向对接焊缝 | 13-33/36-M-Z | V | 18+18 | 0~21.622 | 21.622 | 2024.12.27 | 合格
34~35号墩 | 顶板纵向对接焊缝 | 顶板纵向对接焊缝 | 13-38/41-M-Z | V | 18+18 | 0~17.026 | 17.026 | 2024.12.10 | 不合格 | F1 | SL+2.3 | 12~14 | 430 | 570 | -2
34~35号墩 | 顶板纵向对接焊缝 | 顶板纵向对接焊缝 | 13-41/44-M-Z | V | 18+18 | 0~16.543 | 16.543 | 2024.12.10 | 合格
34~35号墩 | 顶板纵向对接焊缝 | 顶板纵向对接焊缝 | 13-44/47-M-Z | V | 18+18 | 0~17.064 | 17.064 | 2024.12.10 | 合格
34~35号墩 | 顶板纵向对接焊缝 | 顶板纵向对接焊缝 | 13-39/42-M-Z | V | 18+18 | 0~19.573 | 19.573 | 2024.12.10 | 合格
34~35号墩 | 顶板纵向对接焊缝 | 顶板纵向对接焊缝 | 13-42/45-M-Z | V | 18+18 | 0~19.594 | 19.594 | 2024.12.10 | 合格
34~35号墩 | 顶板纵向对接焊缝 | 顶板纵向对接焊缝 | 13-45/48-M-Z | V | 18+18 | 0~19.619 | 19.619 | 2024.12.10 | 合格
34~35号墩 | 顶板纵向对接焊缝 | 顶板纵向对接焊缝 | 13-40/43-M-Z | V | 18+18 | 0~17.822 | 17.822 | 2024.12.10 | 合格
34~35号墩 | 顶板纵向对接焊缝 | 顶板纵向对接焊缝 | 13-43/46-M-Z | V | 18+18 | 0~18.344 | 18.344 | 2024.12.10 | 合格
34~35号墩 | 顶板纵向对接焊缝 | 顶板纵向对接焊缝 | 13-46/49-M-Z | V | 18+18 | 0~17.869 | 17.869 | 2024.12.10 | 合格
35~36号墩 | 顶板纵向对接焊缝 | 顶板纵向对接焊缝 | 13-51/53-M-Z | V | 18+18 | 0~26.221 | 26.221 | 2024.12.5 | 合格
35~36号墩 | 顶板纵向对接焊缝 | 顶板纵向对接焊缝 | 13-53/55-M-Z | V | 18+18 | 0~25.748 | 25.748 | 2024.12.5 | 合格
35~36号墩 | 顶板纵向对接焊缝 | 顶板纵向对接焊缝 | 13-55/57-M-Z | V | 18+18 | 0~26.281 | 26.281 | 2024.12.5 | 合格
35~36号墩 | 顶板纵向对接焊缝 | 顶板纵向对接焊缝 | 13-52/54-M-Z | V | 18+18 | 0~18.965 | 18.965 | 2024.12.5 | 合格
35~36号墩 | 顶板纵向对接焊缝 | 顶板纵向对接焊缝 | 13-54/56-M-Z | V | 18+18 | 0~19.487 | 19.487 | 2024.12.5 | 合格
35~36号墩 | 顶板纵向对接焊缝 | 顶板纵向对接焊缝 | 13-56/58-M-Z | V | 18+18 | 0~19.013 | 19.013 | 2024.12.5 | 合格
31~32号墩 | 底板横向对接焊缝 | 底板横向对接焊缝 | 13-1/3-D-H | V | 18+18 | 0~4.661 | 4.661 | 2024.12.16 | 合格
31~32号墩 | 底板横向对接焊缝 | 底板横向对接焊缝 | 13-3/4-D-H | V | 14+14 | 0~3.988 | 3.988 | 2024.12.16 | 合格
31~32号墩 | 底板横向对接焊缝 | 底板横向对接焊缝 | 13-4/5-D-H | V | 14+14 | 0~3.988 | 3.988 | 2024.12.16 | 合格
31~32号墩 | 底板横向对接焊缝 | 底板横向对接焊缝 | 13-5/2-D-H | V | 18+18 | 0~3.988 | 3.988 | 2024.12.16 | 合格
31~32号墩 | 底板横向对接焊缝 | 底板横向对接焊缝 | 13-1/6-D-H | V | 18+18 | 0~4.394 | 4.394 | 2024.12.16 | 合格
31~32号墩 | 底板横向对接焊缝 | 底板横向对接焊缝 | 13-6/7-D-H | V | 14+14 | 0~4.394 | 4.394 | 2024.12.16 | 合格
31~32号墩 | 底板横向对接焊缝 | 底板横向对接焊缝 | 13-7/8-D-H | V | 14+14 | 0~4.394 | 4.394 | 2024.12.16 | 合格
31~32号墩 | 底板横向对接焊缝 | 底板横向对接焊缝 | 13-8/2-D-H | V | 18+18 | 0~4.394 | 4.394 | 2024.12.16 | 合格
31~32号墩 | 底板横向对接焊缝 | 底板横向对接焊缝 | 13-1/9-D-H | V | 18+18 | 0~4.4 | 4.4 | 2024.12.16 | 合格
31~32号墩 | 底板横向对接焊缝 | 底板横向对接焊缝 | 13-9/10-D-H | V | 14+14 | 0~4.4 | 4.4 | 2024.12.16 | 合格
31~32号墩 | 底板横向对接焊缝 | 底板横向对接焊缝 | 13-10/11-D-H | V | 14+14 | 0~4.4 | 4.4 | 2024.12.16 | 合格
31~32号墩 | 底板横向对接焊缝 | 底板横向对接焊缝 | 13-11/2-D-H | V | 18+18 | 0~4.4 | 4.4 | 2024.12.16 | 合格
31~32号墩 | 底板横向对接焊缝 | 底板横向对接焊缝 | 13-1/12-D-H | V | 18+18 | 0~4.341 | 4.341 | 2024.12.16 | 合格
31~32号墩 | 底板横向对接焊缝 | 底板横向对接焊缝 | 13-12/13-D-H | V | 14+14 | 0~3.668 | 3.668 | 2024.12.16 | 合格
31~32号墩 | 底板横向对接焊缝 | 底板横向对接焊缝 | 13-13/14-D-H | V | 14+14 | 0~3.668 | 3.668 | 2024.12.16 | 合格
31~32号墩 | 底板横向对接焊缝 | 底板横向对接焊缝 | 13-14/2-D-H | V | 18+18 | 0~3.668 | 3.668 | 2024.12.16 | 合格
32~33号墩 | 底板横向对接焊缝 | 底板横向对接焊缝 | 13-2/16-D-H | V | 18+18 | 0~3.991 | 3.991 | 2024.12.20 | 合格
32~33号墩 | 底板横向对接焊缝 | 底板横向对接焊缝 | 13-16/17-D-H | V | 14+14 | 0~3.991 | 3.991 | 2024.12.20 | 合格
32~33号墩 | 底板横向对接焊缝 | 底板横向对接焊缝 | 13-17/15-D-H | V | 20+20 | 0~3.991 | 3.991 | 2024.12.20 | 合格
32~33号墩 | 底板横向对接焊缝 | 底板横向对接焊缝 | 13-2/18-D-H | V | 18+18 | 0~4.394 | 4.394 | 2024.12.20 | 合格
32~33号墩 | 底板横向对接焊缝 | 底板横向对接焊缝 | 13-18/19-D-H | V | 14+14 | 0~4.394 | 4.394 | 2024.12.20 | 合格
32~33号墩 | 底板横向对接焊缝 | 底板横向对接焊缝 | 13-19/15-D-H | V | 20+20 | 0~4.394 | 4.394 | 2024.12.20 | 合格
32~33号墩 | 底板横向对接焊缝 | 底板横向对接焊缝 | 13-2/20-D-H | V | 18+18 | 0~5.114 | 5.114 | 2024.12.20 | 合格
32~33号墩 | 底板横向对接焊缝 | 底板横向对接焊缝 | 13-20/21-D-H | V | 14+14 | 0~5.114 | 5.114 | 2024.12.20 | 合格
32~33号墩 | 底板横向对接焊缝 | 底板横向对接焊缝 | 13-21/15-D-H | V | 20+20 | 0~5.114 | 5.114 | 2024.12.20 | 合格
32~33号墩 | 底板横向对接焊缝 | 底板横向对接焊缝 | 13-2/22-D-H | V | 18+18 | 0~3.668 | 3.668 | 2024.12.20 | 合格
32~33号墩 | 底板横向对接焊缝 | 底板横向对接焊缝 | 13-22/23-D-H | V | 14+14 | 0~3.668 | 3.668 | 2024.12.20 | 合格
32~33号墩 | 底板横向对接焊缝 | 底板横向对接焊缝 | 13-23/15-D-H | V | 20+20 | 0~3.668 | 3.668 | 2024.12.20 | 合格
33~34号墩 | 底板横向对接焊缝 | 底板横向对接焊缝 | 13-15/25-D-H | V | 20+20 | 0~3.988 | 3.988 | 2024.12.26 | 不合格 | F1 | SL+2.2 | 14~16 | 430 | 200 | 1
33~34号墩 | 底板横向对接焊缝 | 底板横向对接焊缝 | 13-25/26-D-H | V | 14+14 | 0~3.988 | 3.988 | 2024.12.26 | 合格
33~34号墩 | 底板横向对接焊缝 | 底板横向对接焊缝 | 13-26/27-D-H | V | 14+14 | 0~3.988 | 3.988 | 2024.12.26 | 合格
33~34号墩 | 底板横向对接焊缝 | 底板横向对接焊缝 | 13-27/24-D-H | V | 20+20 | 0~3.988 | 3.988 | 2024.12.26 | 合格
33~34号墩 | 底板横向对接焊缝 | 底板横向对接焊缝 | 13-15/28-D-H | V | 20+20 | 0~4.394 | 4.394 | 2024.12.26 | 合格
33~34号墩 | 底板横向对接焊缝 | 底板横向对接焊缝 | 13-28/29-D-H | V | 14+14 | 0~4.394 | 4.394 | 2024.12.26 | 合格
33~34号墩 | 底板横向对接焊缝 | 底板横向对接焊缝 | 13-29/30-D-H | V | 14+14 | 0~4.394 | 4.394 | 2024.12.26 | 合格
33~34号墩 | 底板横向对接焊缝 | 底板横向对接焊缝 | 13-30/24-D-H | V | 20+20 | 0~4.394 | 4.394 | 2024.12.26 | 合格
33~34号墩 | 底板横向对接焊缝 | 底板横向对接焊缝 | 13-15/31-D-H | V | 20+20 | 0~5.114 | 5.114 | 2024.12.26 | 合格
33~34号墩 | 底板横向对接焊缝 | 底板横向对接焊缝 | 13-31/32-D-H | V | 14+14 | 0~5.114 | 5.114 | 2024.12.26 | 合格
33~34号墩 | 底板横向对接焊缝 | 底板横向对接焊缝 | 13-32/33-D-H | V | 14+14 | 0~5.114 | 5.114 | 2024.12.26 | 合格
33~34号墩 | 底板横向对接焊缝 | 底板横向对接焊缝 | 13-33/24-D-H | V | 20+20 | 0~5.114 | 5.114 | 2024.12.26 | 合格
33~34号墩 | 底板横向对接焊缝 | 底板横向对接焊缝 | 13-15/34-D-H | V | 20+20 | 0~3.668 | 3.668 | 2024.12.26 | 合格
33~34号墩 | 底板横向对接焊缝 | 底板横向对接焊缝 | 13-34/35-D-H | V | 14+14 | 0~3.668 | 3.668 | 2024.12.26 | 合格
33~34号墩 | 底板横向对接焊缝 | 底板横向对接焊缝 | 13-35/36-D-H | V | 14+14 | 0~3.668 | 3.668 | 2024.12.26 | 合格
33~34号墩 | 底板横向对接焊缝 | 底板横向对接焊缝 | 13-36/24-D-H | V | 20+20 | 0~3.668 | 3.668 | 2024.12.26 | 合格
34~35号墩 | 底板横向对接焊缝 | 底板横向对接焊缝 | 13-24/38-D-H | V | 20+20 | 0~3.988 | 3.988 | 2024.12.11 | 合格
34~35号墩 | 底板横向对接焊缝 | 底板横向对接焊缝 | 13-38/39-D-H | V | 14+14 | 0~3.988 | 3.988 | 2024.12.11 | 合格
34~35号墩 | 底板横向对接焊缝 | 底板横向对接焊缝 | 13-39/40-D-H | V | 14+14 | 0~3.988 | 3.988 | 2024.12.11 | 合格
34~35号墩 | 底板横向对接焊缝 | 底板横向对接焊缝 | 13-40/37-D-H | V | 18+18 | 0~3.988 | 3.988 | 2024.12.11 | 合格
34~35号墩 | 底板横向对接焊缝 | 底板横向对接焊缝 | 13-24/41-D-H | V | 20+20 | 0~4.4 | 4.4 | 2024.12.11 | 合格
34~35号墩 | 底板横向对接焊缝 | 底板横向对接焊缝 | 13-41/42-D-H | V | 14+14 | 0~4.4 | 4.4 | 2024.12.11 | 合格
34~35号墩 | 底板横向对接焊缝 | 底板横向对接焊缝 | 13-42/43-D-H | V | 14+14 | 0~4.4 | 4.4 | 2024.12.11 | 合格
34~35号墩 | 底板横向对接焊缝 | 底板横向对接焊缝 | 13-43/37-D-H | V | 18+18 | 0~4.4 | 4.4 | 2024.12.11 | 合格
34~35号墩 | 底板横向对接焊缝 | 底板横向对接焊缝 | 13-24/44-D-H | V | 20+20 | 0~5.114 | 5.114 | 2024.12.11 | 合格
34~35号墩 | 底板横向对接焊缝 | 底板横向对接焊缝 | 13-44/45-D-H | V | 14+14 | 0~5.114 | 5.114 | 2024.12.11 | 合格
34~35号墩 | 底板横向对接焊缝 | 底板横向对接焊缝 | 13-45/46-D-H | V | 14+14 | 0~5.114 | 5.114 | 2024.12.11 | 合格
34~35号墩 | 底板横向对接焊缝 | 底板横向对接焊缝 | 13-46/37-D-H | V | 18+18 | 0~5.114 | 5.114 | 2024.12.11 | 合格
34~35号墩 | 底板横向对接焊缝 | 底板横向对接焊缝 | 13-24/47-D-H | V | 20+20 | 0~3.668 | 3.668 | 2024.12.11 | 合格
34~35号墩 | 底板横向对接焊缝 | 底板横向对接焊缝 | 13-47/48-D-H | V | 14+14 | 0~3.668 | 3.668 | 2024.12.11 | 合格
34~35号墩 | 底板横向对接焊缝 | 底板横向对接焊缝 | 13-48/49-D-H | V | 14+14 | 0~3.668 | 3.668 | 2024.12.11 | 合格
34~35号墩 | 底板横向对接焊缝 | 底板横向对接焊缝 | 13-49/37-D-H | V | 18+18 | 0~3.668 | 3.668 | 2024.12.11 | 合格
35~36号墩 | 底板横向对接焊缝 | 底板横向对接焊缝 | 13-37/51-D-H | V | 18+18 | 0~3.988 | 3.988 | 2024.12.2 | 合格
35~36号墩 | 底板横向对接焊缝 | 底板横向对接焊缝 | 13-51/52-D-H | V | 14+14 | 0~3.988 | 3.988 | 2024.12.2 | 合格
35~36号墩 | 底板横向对接焊缝 | 底板横向对接焊缝 | 13-52/50-D-H | V | 14+14 | 0~3.988 | 3.988 | 2024.12.2 | 合格
35~36号墩 | 底板横向对接焊缝 | 底板横向对接焊缝 | 13-37/53-D-H | V | 18+18 | 0~4.394 | 4.394 | 2024.12.2 | 合格
35~36号墩 | 底板横向对接焊缝 | 底板横向对接焊缝 | 13-53/54-D-H | V | 14+14 | 0~4.394 | 4.394 | 2024.12.2 | 合格
35~36号墩 | 底板横向对接焊缝 | 底板横向对接焊缝 | 13-54/50-D-H | V | 14+14 | 0~4.394 | 4.394 | 2024.12.2 | 合格
35~36号墩 | 底板横向对接焊缝 | 底板横向对接焊缝 | 13-37/55-D-H | V | 18+18 | 0~5.114 | 5.114 | 2024.12.2 | 合格
35~36号墩 | 底板横向对接焊缝 | 底板横向对接焊缝 | 13-55/56-D-H | V | 14+14 | 0~5.114 | 5.114 | 2024.12.2 | 合格
35~36号墩 | 底板横向对接焊缝 | 底板横向对接焊缝 | 13-56/50-D-H | V | 14+14 | 0~5.114 | 5.114 | 2024.12.2 | 合格
35~36号墩 | 底板横向对接焊缝 | 底板横向对接焊缝 | 13-37/57-D-H | V | 18+18 | 0~3.668 | 3.668 | 2024.12.2 | 合格
35~36号墩 | 底板横向对接焊缝 | 底板横向对接焊缝 | 13-57/58-D-H | V | 14+14 | 0~3.668 | 3.668 | 2024.12.2 | 合格
35~36号墩 | 底板横向对接焊缝 | 底板横向对接焊缝 | 13-58/50-D-H | V | 14+14 | 0~3.668 | 3.668 | 2024.12.2 | 合格
31~32号墩 | 底板纵向对接焊缝 | 底板纵向对接焊缝 | 13-3/6-D-Z | V | 18+18 | 0~19.564 | 19.564 | 2024.12.16 | 合格
31~32号墩 | 底板纵向对接焊缝 | 底板纵向对接焊缝 | 13-6/9-D-Z | V | 18+18 | 0~19.089 | 19.089 | 2024.12.16 | 合格
31~32号墩 | 底板纵向对接焊缝 | 底板纵向对接焊缝 | 13-9/12-D-Z | V | 18+18 | 0~19.606 | 19.606 | 2024.12.16 | 合格
31~32号墩 | 底板纵向对接焊缝 | 底板纵向对接焊缝 | 13-4/7-D-Z | V | 14+14 | 0~18.972 | 18.972 | 2024.12.16 | 合格
31~32号墩 | 底板纵向对接焊缝 | 底板纵向对接焊缝 | 13-7/10-D-Z | V | 14+14 | 0~18.993 | 18.993 | 2024.12.16 | 合格
31~32号墩 | 底板纵向对接焊缝 | 底板纵向对接焊缝 | 13-10/13-D-Z | V | 14+14 | 0~19.018 | 19.018 | 2024.12.16 | 合格
31~32号墩 | 底板纵向对接焊缝 | 底板纵向对接焊缝 | 13-5/8-D-Z | V | 18+18 | 0~18.82 | 18.82 | 2024.12.16 | 合格
31~32号墩 | 底板纵向对接焊缝 | 底板纵向对接焊缝 | 13-8/11-D-Z | V | 18+18 | 0~19.343 | 19.343 | 2024.12.16 | 合格
31~32号墩 | 底板纵向对接焊缝 | 底板纵向对接焊缝 | 13-11/14-D-Z | V | 18+18 | 0~18.87 | 18.87 | 2024.12.16 | 合格
32~33号墩 | 底板纵向对接焊缝 | 底板纵向对接焊缝 | 13-16/18-D-Z | V | 18+18 | 0~20.622 | 20.622 | 2024.12.20 | 合格
32~33号墩 | 底板纵向对接焊缝 | 底板纵向对接焊缝 | 13-18/20-D-Z | V | 18+18 | 0~20.143 | 20.143 | 2024.12.20 | 合格
32~33号墩 | 底板纵向对接焊缝 | 底板纵向对接焊缝 | 13-20/22-D-Z | V | 18+18 | 0~20.668 | 20.668 | 2024.12.20 | 合格
32~33号墩 | 底板纵向对接焊缝 | 底板纵向对接焊缝 | 13-17/19-D-Z | V | 20+20 | 0~13.725 | 13.725 | 2024.12.20 | 合格
32~33号墩 | 底板纵向对接焊缝 | 底板纵向对接焊缝 | 13-19/21-D-Z | V | 20+20 | 0~14.243 | 14.243 | 2024.12.20 | 合格
32~33号墩 | 底板纵向对接焊缝 | 底板纵向对接焊缝 | 13-21/23-D-Z | V | 20+20 | 0~13.764 | 13.764 | 2024.12.20 | 不合格 | F1 | SL+2.4 | 10 | 100 | 600 | -2
33~34号墩 | 底板纵向对接焊缝 | 底板纵向对接焊缝 | 13-25/28-D-Z | V | 20+20 | 0~21.571 | 21.571 | 2024.12.26 | 合格
33~34号墩 | 底板纵向对接焊缝 | 底板纵向对接焊缝 | 13-28/31-D-Z | V | 20+20 | 0~21.094 | 21.094 | 2024.12.26 | 合格
33~34号墩 | 底板纵向对接焊缝 | 底板纵向对接焊缝 | 13-31/34-D-Z | V | 20+20 | 0~21.62 | 21.62 | 2024.12.26 | 合格
33~34号墩 | 底板纵向对接焊缝 | 底板纵向对接焊缝 | 13-26/29-D-Z | V | 14+14 | 0~22.369 | 22.369 | 2024.12.26 | 合格
33~34号墩 | 底板纵向对接焊缝 | 底板纵向对接焊缝 | 13-29/32-D-Z | V | 14+14 | 0~22.393 | 22.393 | 2024.12.26 | 合格
33~34号墩 | 底板纵向对接焊缝 | 底板纵向对接焊缝 | 13-32/35-D-Z | V | 14+14 | 0~22.421 | 22.421 | 2024.12.26 | 合格
33~34号墩 | 底板纵向对接焊缝 | 底板纵向对接焊缝 | 13-27/30-D-Z | V | 20+20 | 0~20.569 | 20.569 | 2024.12.26 | 合格
33~34号墩 | 底板纵向对接焊缝 | 底板纵向对接焊缝 | 13-30/33-D-Z | V | 20+20 | 0~21.094 | 21.094 | 2024.12.26 | 合格
33~34号墩 | 底板纵向对接焊缝 | 底板纵向对接焊缝 | 13-33/36-D-Z | V | 20+20 | 0~20.63 | 20.63 | 2024.12.26 | 合格
34~35号墩 | 底板纵向对接焊缝 | 底板纵向对接焊缝 | 13-38/41-D-Z | V | 20+20 | 0~17.028 | 17.028 | 2024.12.11 | 合格
34~35号墩 | 底板纵向对接焊缝 | 底板纵向对接焊缝 | 13-41/44-D-Z | V | 20+20 | 0~16.545 | 16.545 | 2024.12.11 | 合格
34~35号墩 | 底板纵向对接焊缝 | 底板纵向对接焊缝 | 13-44/47-D-Z | V | 20+20 | 0~17.066 | 17.066 | 2024.12.11 | 合格
34~35号墩 | 底板纵向对接焊缝 | 底板纵向对接焊缝 | 13-39/42-D-Z | V | 14+14 | 0~19.574 | 19.574 | 2024.12.11 | 合格
34~35号墩 | 底板纵向对接焊缝 | 底板纵向对接焊缝 | 13-42/45-D-Z | V | 14+14 | 0~19.596 | 19.596 | 2024.12.11 | 合格
34~35号墩 | 底板纵向对接焊缝 | 底板纵向对接焊缝 | 13-45/48-D-Z | V | 14+14 | 0~19.622 | 19.622 | 2024.12.11 | 合格
34~35号墩 | 底板纵向对接焊缝 | 底板纵向对接焊缝 | 13-40/43-D-Z | V | 18+18 | 0~16.824 | 16.824 | 2024.12.11 | 合格
34~35号墩 | 底板纵向对接焊缝 | 底板纵向对接焊缝 | 13-43/46-D-Z | V | 18+18 | 0~17.346 | 17.346 | 2024.12.11 | 合格
34~35号墩 | 底板纵向对接焊缝 | 底板纵向对接焊缝 | 13-46/49-D-Z | V | 18+18 | 0~16.871 | 16.871 | 2024.12.11 | 合格
35~36号墩 | 底板纵向对接焊缝 | 底板纵向对接焊缝 | 13-51/53-D-Z | V | 18+18 | 0~26.224 | 26.224 | 2024.12.2 | 合格
35~36号墩 | 底板纵向对接焊缝 | 底板纵向对接焊缝 | 13-53/55-D-Z | V | 18+18 | 0~25.751 | 25.751 | 2024.12.2 | 合格
35~36号墩 | 底板纵向对接焊缝 | 底板纵向对接焊缝 | 13-55/57-D-Z | V | 18+18 | 0~26.284 | 26.284 | 2024.12.2 | 合格
35~36号墩 | 底板纵向对接焊缝 | 底板纵向对接焊缝 | 13-52/54-D-Z | V | 14+14 | 0~17.967 | 17.967 | 2024.12.2 | 合格
35~36号墩 | 底板纵向对接焊缝 | 底板纵向对接焊缝 | 13-54/56-D-Z | V | 14+14 | 0~18.489 | 18.489 | 2024.12.2 | 合格
35~36号墩 | 底板纵向对接焊缝 | 底板纵向对接焊缝 | 13-56/58-D-Z | V | 14+14 | 0~18.015 | 18.015 | 2024.12.2 | 合格
31~32号墩 | 腹板对接焊缝 | 腹板对接焊缝 | 13-1/3-F | V | 20+20 | 0~1.956 | 1.956 | 2024.12.18 | 合格
31~32号墩 | 腹板对接焊缝 | 腹板对接焊缝 | 13-3/4-F | V | 16+16 | 0~1.956 | 1.956 | 2024.12.18 | 合格
31~32号墩 | 腹板对接焊缝 | 腹板对接焊缝 | 13-4/5-F | V | 16+16 | 0~1.956 | 1.956 | 2024.12.18 | 合格
31~32号墩 | 腹板对接焊缝 | 腹板对接焊缝 | 13-5/2-F | V | 20+20 | 0~1.956 | 1.956 | 2024.12.18 | 合格
31~32号墩 | 腹板对接焊缝 | 腹板对接焊缝 | 13-1/6-F | V | 20+20 | 0~1.904 | 1.904 | 2024.12.18 | 合格
31~32号墩 | 腹板对接焊缝 | 腹板对接焊缝 | 13-6/7-F | V | 16+16 | 0~1.904 | 1.904 | 2024.12.18 | 合格
31~32号墩 | 腹板对接焊缝 | 腹板对接焊缝 | 13-7/8-F | V | 16+16 | 0~1.904 | 1.904 | 2024.12.18 | 合格
31~32号墩 | 腹板对接焊缝 | 腹板对接焊缝 | 13-8/2-F | V | 20+20 | 0~1.904 | 1.904 | 2024.12.18 | 合格
31~32号墩 | 腹板对接焊缝 | 腹板对接焊缝 | 13-1/9-LF | V | 20+20 | 0~1.991 | 1.991 | 2024.12.18 | 不合格 | F1 | SL+1.8 | 13~15 | 370 | 420 | 2
31~32号墩 | 腹板对接焊缝 | 腹板对接焊缝 | 13-9/10-LF | V | 16+16 | 0~1.991 | 1.991 | 2024.12.18 | 合格
31~32号墩 | 腹板对接焊缝 | 腹板对接焊缝 | 13-10/11-LF | V | 16+16 | 0~1.991 | 1.991 | 2024.12.18 | 合格
31~32号墩 | 腹板对接焊缝 | 腹板对接焊缝 | 13-11/2-LF | V | 20+20 | 0~1.991 | 1.991 | 2024.12.18 | 合格
31~32号墩 | 腹板对接焊缝 | 腹板对接焊缝 | 13-1/9-RF | V | 20+20 | 0~1.904 | 1.904 | 2024.12.18 | 合格
31~32号墩 | 腹板对接焊缝 | 腹板对接焊缝 | 13-9/10-RF | V | 16+16 | 0~1.904 | 1.904 | 2024.12.18 | 合格
31~32号墩 | 腹板对接焊缝 | 腹板对接焊缝 | 13-10/11-RF | V | 16+16 | 0~1.904 | 1.904 | 2024.12.18 | 合格
31~32号墩 | 腹板对接焊缝 | 腹板对接焊缝 | 13-11/2-RF | V | 20+20 | 0~1.904 | 1.904 | 2024.12.18 | 合格
31~32号墩 | 腹板对接焊缝 | 腹板对接焊缝 | 13-1/12-F | V | 20+20 | 0~1.956 | 1.956 | 2024.12.18 | 合格
31~32号墩 | 腹板对接焊缝 | 腹板对接焊缝 | 13-12/13-F | V | 16+16 | 0~1.956 | 1.956 | 2024.12.18 | 合格
31~32号墩 | 腹板对接焊缝 | 腹板对接焊缝 | 13-13/14-F | V | 16+16 | 0~1.956 | 1.956 | 2024.12.18 | 合格
31~32号墩 | 腹板对接焊缝 | 腹板对接焊缝 | 13-14/2-F | V | 20+20 | 0~1.956 | 1.956 | 2024.12.18 | 合格
32~33号墩 | 腹板对接焊缝 | 腹板对接焊缝 | 13-2/16-F | V | 20+20 | 0~3.33 | 3.33 | 2024.12.21 | 合格
32~33号墩 | 腹板对接焊缝 | 腹板对接焊缝 | 13-16/17-F | V | 16+16 | 0~3.33 | 3.33 | 2024.12.21 | 合格
32~33号墩 | 腹板对接焊缝 | 腹板对接焊缝 | 13-17/15-F | V | 20+20 | 0~3.33 | 3.33 | 2024.12.21 | 不合格 | F1 | SL+2.0 | 8~9 | 270 | 300 | -2
32~33号墩 | 腹板对接焊缝 | 腹板对接焊缝 | 13-2/18-F | V | 20+20 | 0~2.976 | 2.976 | 2024.12.21 | 合格
32~33号墩 | 腹板对接焊缝 | 腹板对接焊缝 | 13-18/19-F | V | 16+16 | 0~2.976 | 2.976 | 2024.12.21 | 合格
32~33号墩 | 腹板对接焊缝 | 腹板对接焊缝 | 13-19/15-F | V | 20+20 | 0~2.976 | 2.976 | 2024.12.21 | 合格
32~33号墩 | 腹板对接焊缝 | 腹板对接焊缝 | 13-2/20-LF | V | 20+20 | 0~3.063 | 3.063 | 2024.12.21 | 合格
32~33号墩 | 腹板对接焊缝 | 腹板对接焊缝 | 13-20/21-LF | V | 16+16 | 0~3.063 | 3.063 | 2024.12.21 | 合格
32~33号墩 | 腹板对接焊缝 | 腹板对接焊缝 | 13-21/15-LF | V | 20+20 | 0~3.063 | 3.063 | 2024.12.21 | 合格
32~33号墩 | 腹板对接焊缝 | 腹板对接焊缝 | 13-2/20-RF | V | 20+20 | 0~3.01 | 3.01 | 2024.12.21 | 合格
32~33号墩 | 腹板对接焊缝 | 腹板对接焊缝 | 13-20/21-RF | V | 16+16 | 0~3.01 | 3.01 | 2024.12.21 | 合格
32~33号墩 | 腹板对接焊缝 | 腹板对接焊缝 | 13-21/15-RF | V | 20+20 | 0~3.01 | 3.01 | 2024.12.21 | 合格
32~33号墩 | 腹板对接焊缝 | 腹板对接焊缝 | 13-2/22-F | V | 20+20 | 0~3.33 | 3.33 | 2024.12.21 | 合格
32~33号墩 | 腹板对接焊缝 | 腹板对接焊缝 | 13-22/23-F | V | 16+16 | 0~3.33 | 3.33 | 2024.12.21 | 合格
32~33号墩 | 腹板对接焊缝 | 腹板对接焊缝 | 13-23/15-F | V | 16+16 | 0~3.33 | 3.33 | 2024.12.21 | 合格
33~34号墩 | 腹板对接焊缝 | 腹板对接焊缝 | 13-15/25-F | V | 20+20 | 0~3.327 | 3.327 | 2024.12.26 | 合格
33~34号墩 | 腹板对接焊缝 | 腹板对接焊缝 | 13-25/26-F | V | 16+16 | 0~3.327 | 3.327 | 2024.12.26 | 合格
33~34号墩 | 腹板对接焊缝 | 腹板对接焊缝 | 13-26/27-F | V | 16+16 | 0~3.327 | 3.327 | 2024.12.26 | 合格
33~34号墩 | 腹板对接焊缝 | 腹板对接焊缝 | 13-27/24-F | V | 20+20 | 0~3.327 | 3.327 | 2024.12.26 | 合格
33~34号墩 | 腹板对接焊缝 | 腹板对接焊缝 | 13-15/28-F | V | 20+20 | 0~2.974 | 2.974 | 2024.12.26 | 合格
33~34号墩 | 腹板对接焊缝 | 腹板对接焊缝 | 13-28/29-F | V | 16+16 | 0~2.974 | 2.974 | 2024.12.26 | 合格
33~34号墩 | 腹板对接焊缝 | 腹板对接焊缝 | 13-29/30-F | V | 16+16 | 0~2.974 | 2.974 | 2024.12.26 | 合格
33~34号墩 | 腹板对接焊缝 | 腹板对接焊缝 | 13-30/24-F | V | 20+20 | 0~2.974 | 2.974 | 2024.12.26 | 合格
33~34号墩 | 腹板对接焊缝 | 腹板对接焊缝 | 13-15/31-LF | V | 20+20 | 0~3.061 | 3.061 | 2024.12.26 | 不合格 | F1 | SL+1.9 | 11~12 | 150 | 400 | 1
33~34号墩 | 腹板对接焊缝 | 腹板对接焊缝 | 13-31/32-LF | V | 16+16 | 0~3.061 | 3.061 | 2024.12.26 | 合格
33~34号墩 | 腹板对接焊缝 | 腹板对接焊缝 | 13-32/33-LF | V | 16+16 | 0~3.061 | 3.061 | 2024.12.26 | 合格
33~34号墩 | 腹板对接焊缝 | 腹板对接焊缝 | 13-33/24-LF | V | 20+20 | 0~3.061 | 3.061 | 2024.12.26 | 合格
33~34号墩 | 腹板对接焊缝 | 腹板对接焊缝 | 13-15/31-RF | V | 20+20 | 0~2.974 | 2.974 | 2024.12.26 | 合格
33~34号墩 | 腹板对接焊缝 | 腹板对接焊缝 | 13-31/32-RF | V | 16+16 | 0~2.974 | 2.974 | 2024.12.26 | 合格
33~34号墩 | 腹板对接焊缝 | 腹板对接焊缝 | 13-32/33-RF | V | 16+16 | 0~2.974 | 2.974 | 2024.12.26 | 合格
33~34号墩 | 腹板对接焊缝 | 腹板对接焊缝 | 13-33/24-RF | V | 20+20 | 0~2.974 | 2.974 | 2024.12.26 | 合格
33~34号墩 | 腹板对接焊缝 | 腹板对接焊缝 | 13-15/34-F | V | 20+20 | 0~3.327 | 3.327 | 2024.12.26 | 合格
33~34号墩 | 腹板对接焊缝 | 腹板对接焊缝 | 13-34/35-F | V | 16+16 | 0~3.327 | 3.327 | 2024.12.26 | 合格
33~34号墩 | 腹板对接焊缝 | 腹板对接焊缝 | 13-35/36-F | V | 16+16 | 0~3.327 | 3.327 | 2024.12.26 | 合格
33~34号墩 | 腹板对接焊缝 | 腹板对接焊缝 | 13-36/24-F | V | 20+20 | 0~3.327 | 3.327 | 2024.12.26 | 合格
34~35号墩 | 腹板对接焊缝 | 腹板对接焊缝 | 13-24/38-F | V | 20+20 | 0~3.327 | 3.327 | 2024.12.11 | 合格
34~35号墩 | 腹板对接焊缝 | 腹板对接焊缝 | 13-38/39-F | V | 16+16 | 0~3.327 | 3.327 | 2024.12.11 | 合格
34~35号墩 | 腹板对接焊缝 | 腹板对接焊缝 | 13-39/40-F | V | 16+16 | 0~3.327 | 3.327 | 2024.12.11 | 合格
34~35号墩 | 腹板对接焊缝 | 腹板对接焊缝 | 13-40/37-F | V | 20+20 | 0~3.327 | 3.327 | 2024.12.11 | 合格
34~35号墩 | 腹板对接焊缝 | 腹板对接焊缝 | 13-24/41-F | V | 20+20 | 0~2.974 | 2.974 | 2024.12.11 | 合格
34~35号墩 | 腹板对接焊缝 | 腹板对接焊缝 | 13-41/42-F | V | 16+16 | 0~2.974 | 2.974 | 2024.12.11 | 合格
34~35号墩 | 腹板对接焊缝 | 腹板对接焊缝 | 13-42/43-F | V | 16+16 | 0~2.974 | 2.974 | 2024.12.11 | 合格
34~35号墩 | 腹板对接焊缝 | 腹板对接焊缝 | 13-43/37-F | V | 20+20 | 0~2.974 | 2.974 | 2024.12.11 | 合格
34~35号墩 | 腹板对接焊缝 | 腹板对接焊缝 | 13-24/44-LF | V | 20+20 | 0~3.061 | 3.061 | 2024.12.11 | 合格
34~35号墩 | 腹板对接焊缝 | 腹板对接焊缝 | 13-44/45-LF | V | 16+16 | 0~3.061 | 3.061 | 2024.12.11 | 合格
34~35号墩 | 腹板对接焊缝 | 腹板对接焊缝 | 13-45/46-LF | V | 16+16 | 0~3.061 | 3.061 | 2024.12.11 | 合格
34~35号墩 | 腹板对接焊缝 | 腹板对接焊缝 | 13-46/37-LF | V | 20+20 | 0~3.061 | 3.061 | 2024.12.11 | 不合格 | F1 | SL+2.4 | 9~11 | 240 | 400 | -1
34~35号墩 | 腹板对接焊缝 | 腹板对接焊缝 | 13-24/44-RF | V | 20+20 | 0~2.974 | 2.974 | 2024.12.11 | 合格
34~35号墩 | 腹板对接焊缝 | 腹板对接焊缝 | 13-44/45-RF | V | 16+16 | 0~2.974 | 2.974 | 2024.12.11 | 合格
34~35号墩 | 腹板对接焊缝 | 腹板对接焊缝 | 13-45/46-RF | V | 16+16 | 0~2.974 | 2.974 | 2024.12.11 | 合格
34~35号墩 | 腹板对接焊缝 | 腹板对接焊缝 | 13-46/37-RF | V | 20+20 | 0~2.974 | 2.974 | 2024.12.11 | 合格
34~35号墩 | 腹板对接焊缝 | 腹板对接焊缝 | 13-24/47-F | V | 20+20 | 0~3.327 | 3.327 | 2024.12.11 | 合格
34~35号墩 | 腹板对接焊缝 | 腹板对接焊缝 | 13-47/48-F | V | 16+16 | 0~3.327 | 3.327 | 2024.12.11 | 合格
34~35号墩 | 腹板对接焊缝 | 腹板对接焊缝 | 13-48/49-F | V | 16+16 | 0~3.327 | 3.327 | 2024.12.11 | 合格
34~35号墩 | 腹板对接焊缝 | 腹板对接焊缝 | 13-49/37-F | V | 20+20 | 0~3.327 | 3.327 | 2024.12.11 | 合格
35~36号墩 | 腹板对接焊缝 | 腹板对接焊缝 | 13-37/51-F | V | 20+20 | 0~3.327 | 3.327 | 2024.12.6 | 合格
35~36号墩 | 腹板对接焊缝 | 腹板对接焊缝 | 13-51/52-F | V | 16+16 | 0~3.327 | 3.327 | 2024.12.6 | 合格
35~36号墩 | 腹板对接焊缝 | 腹板对接焊缝 | 13-52/50-F | V | 20+20 | 0~3.327 | 3.327 | 2024.12.6 | 合格
35~36号墩 | 腹板对接焊缝 | 腹板对接焊缝 | 13-37/53-F | V | 20+20 | 0~2.976 | 2.976 | 2024.12.6 | 合格
35~36号墩 | 腹板对接焊缝 | 腹板对接焊缝 | 13-53/54-F | V | 16+16 | 0~2.976 | 2.976 | 2024.12.6 | 合格
35~36号墩 | 腹板对接焊缝 | 腹板对接焊缝 | 13-54/50-F | V | 20+20 | 0~2.976 | 2.976 | 2024.12.6 | 合格
35~36号墩 | 腹板对接焊缝 | 腹板对接焊缝 | 13-37/55-LF | V | 20+20 | 0~3.063 | 3.063 | 2024.12.6 | 合格
35~36号墩 | 腹板对接焊缝 | 腹板对接焊缝 | 13-55/56-LF | V | 16+16 | 0~3.063 | 3.063 | 2024.12.6 | 合格
35~36号墩 | 腹板对接焊缝 | 腹板对接焊缝 | 13-56/50-LF | V | 20+20 | 0~3.063 | 3.063 | 2024.12.6 | 合格
35~36号墩 | 腹板对接焊缝 | 腹板对接焊缝 | 13-37/55-RF | V | 20+20 | 0~2.976 | 2.976 | 2024.12.6 | 合格
35~36号墩 | 腹板对接焊缝 | 腹板对接焊缝 | 13-55/56-RF | V | 16+16 | 0~2.976 | 2.976 | 2024.12.6 | 合格
35~36号墩 | 腹板对接焊缝 | 腹板对接焊缝 | 13-56/50-RF | V | 20+20 | 0~2.976 | 2.976 | 2024.12.6 | 合格
35~36号墩 | 腹板对接焊缝 | 腹板对接焊缝 | 13-37/57-F | V | 20+20 | 0~3.327 | 3.327 | 2024.12.6 | 合格
35~36号墩 | 腹板对接焊缝 | 腹板对接焊缝 | 13-57/58-F | V | 16+16 | 0~3.327 | 3.327 | 2024.12.6 | 合格
35~36号墩 | 腹板对接焊缝 | 腹板对接焊缝 | 13-58/50-F | V | 20+20 | 0~3.327 | 3.327 | 2024.12.6 | 合格
31~32号墩 | 隔板对接焊缝 | 隔板对接焊缝 | 13-6-G-1 | V | 14+14 | 0~2.662 | 2.662 | 2024.12.18 | 合格
31~32号墩 | 隔板对接焊缝 | 隔板对接焊缝 | 13-6-G-2 | V | 14+14 | 0~2.662 | 2.662 | 2024.12.18 | 合格
31~32号墩 | 隔板对接焊缝 | 隔板对接焊缝 | 13-6-G-3 | V | 14+14 | 0~2.662 | 2.662 | 2024.12.18 | 合格
31~32号墩 | 隔板对接焊缝 | 隔板对接焊缝 | 13-6-G-4 | V | 14+14 | 0~2.662 | 2.662 | 2024.12.18 | 合格
31~32号墩 | 隔板对接焊缝 | 隔板对接焊缝 | 13-6-G-5 | V | 14+14 | 0~2.662 | 2.662 | 2024.12.18 | 合格
31~32号墩 | 隔板对接焊缝 | 隔板对接焊缝 | 13-6-G-6 | V | 14+14 | 0~2.662 | 2.662 | 2024.12.18 | 合格
31~32号墩 | 隔板对接焊缝 | 隔板对接焊缝 | 13-6-G-7 | V | 14+14 | 0~2.662 | 2.662 | 2024.12.18 | 合格
31~32号墩 | 隔板对接焊缝 | 隔板对接焊缝 | 13-7-G-1 | V | 14+14 | 0~2.662 | 2.662 | 2024.12.18 | 合格
31~32号墩 | 隔板对接焊缝 | 隔板对接焊缝 | 13-7-G-2 | V | 14+14 | 0~2.662 | 2.662 | 2024.12.18 | 合格
31~32号墩 | 隔板对接焊缝 | 隔板对接焊缝 | 13-7-G-3 | V | 14+14 | 0~2.662 | 2.662 | 2024.12.18 | 合格
31~32号墩 | 隔板对接焊缝 | 隔板对接焊缝 | 13-7-G-4 | V | 14+14 | 0~2.662 | 2.662 | 2024.12.18 | 合格
31~32号墩 | 隔板对接焊缝 | 隔板对接焊缝 | 13-7-G-5 | V | 14+14 | 0~2.662 | 2.662 | 2024.12.18 | 合格
31~32号墩 | 隔板对接焊缝 | 隔板对接焊缝 | 13-7-G-6 | V | 14+14 | 0~2.662 | 2.662 | 2024.12.18 | 合格
31~32号墩 | 隔板对接焊缝 | 隔板对接焊缝 | 13-7-G-7 | V | 14+14 | 0~2.662 | 2.662 | 2024.12.18 | 合格
31~32号墩 | 隔板对接焊缝 | 隔板对接焊缝 | 13-8-G-1 | V | 14+14 | 0~2.662 | 2.662 | 2024.12.18 | 合格
31~32号墩 | 隔板对接焊缝 | 隔板对接焊缝 | 13-8-G-2 | V | 14+14 | 0~2.662 | 2.662 | 2024.12.18 | 合格
31~32号墩 | 隔板对接焊缝 | 隔板对接焊缝 | 13-8-G-3 | V | 14+14 | 0~2.662 | 2.662 | 2024.12.18 | 合格
31~32号墩 | 隔板对接焊缝 | 隔板对接焊缝 | 13-8-G-4 | V | 14+14 | 0~2.662 | 2.662 | 2024.12.18 | 合格
31~32号墩 | 隔板对接焊缝 | 隔板对接焊缝 | 13-8-G-5 | V | 14+14 | 0~2.662 | 2.662 | 2024.12.18 | 合格
31~32号墩 | 隔板对接焊缝 | 隔板对接焊缝 | 13-8-G-6 | V | 14+14 | 0~2.662 | 2.662 | 2024.12.18 | 合格
31~32号墩 | 隔板对接焊缝 | 隔板对接焊缝 | 13-8-G-7 | V | 14+14 | 0~2.662 | 2.662 | 2024.12.18 | 合格
31~32号墩 | 隔板对接焊缝 | 隔板对接焊缝 | 13-9-LG-1 | V | 14+14 | 0~2.75 | 2.75 | 2024.12.18 | 合格
31~32号墩 | 隔板对接焊缝 | 隔板对接焊缝 | 13-9-LG-2 | V | 14+14 | 0~2.75 | 2.75 | 2024.12.18 | 合格
31~32号墩 | 隔板对接焊缝 | 隔板对接焊缝 | 13-9-LG-3 | V | 14+14 | 0~2.75 | 2.75 | 2024.12.18 | 合格
31~32号墩 | 隔板对接焊缝 | 隔板对接焊缝 | 13-9-LG-4 | V | 14+14 | 0~2.75 | 2.75 | 2024.12.18 | 合格
31~32号墩 | 隔板对接焊缝 | 隔板对接焊缝 | 13-9-LG-5 | V | 14+14 | 0~2.75 | 2.75 | 2024.12.18 | 合格
31~32号墩 | 隔板对接焊缝 | 隔板对接焊缝 | 13-9-LG-6 | V | 14+14 | 0~2.75 | 2.75 | 2024.12.18 | 合格
31~32号墩 | 隔板对接焊缝 | 隔板对接焊缝 | 13-9-LG-7 | V | 14+14 | 0~2.75 | 2.75 | 2024.12.18 | 合格
31~32号墩 | 隔板对接焊缝 | 隔板对接焊缝 | 13-9-RG-1 | V | 14+14 | 0~2.662 | 2.662 | 2024.12.18 | 合格
31~32号墩 | 隔板对接焊缝 | 隔板对接焊缝 | 13-9-RG-2 | V | 14+14 | 0~2.662 | 2.662 | 2024.12.18 | 合格
31~32号墩 | 隔板对接焊缝 | 隔板对接焊缝 | 13-9-RG-3 | V | 14+14 | 0~2.662 | 2.662 | 2024.12.18 | 合格
31~32号墩 | 隔板对接焊缝 | 隔板对接焊缝 | 13-9-RG-4 | V | 14+14 | 0~2.662 | 2.662 | 2024.12.18 | 合格
31~32号墩 | 隔板对接焊缝 | 隔板对接焊缝 | 13-9-RG-5 | V | 14+14 | 0~2.662 | 2.662 | 2024.12.18 | 合格
31~32号墩 | 隔板对接焊缝 | 隔板对接焊缝 | 13-9-RG-6 | V | 14+14 | 0~2.662 | 2.662 | 2024.12.18 | 合格
31~32号墩 | 隔板对接焊缝 | 隔板对接焊缝 | 13-9-RG-7 | V | 14+14 | 0~2.662 | 2.662 | 2024.12.18 | 合格
31~32号墩 | 隔板对接焊缝 | 隔板对接焊缝 | 13-10-LG-1 | V | 14+14 | 0~2.75 | 2.75 | 2024.12.18 | 合格
31~32号墩 | 隔板对接焊缝 | 隔板对接焊缝 | 13-10-LG-2 | V | 14+14 | 0~2.75 | 2.75 | 2024.12.18 | 合格
31~32号墩 | 隔板对接焊缝 | 隔板对接焊缝 | 13-10-LG-3 | V | 14+14 | 0~2.75 | 2.75 | 2024.12.18 | 合格
31~32号墩 | 隔板对接焊缝 | 隔板对接焊缝 | 13-10-LG-4 | V | 14+14 | 0~2.75 | 2.75 | 2024.12.18 | 合格
31~32号墩 | 隔板对接焊缝 | 隔板对接焊缝 | 13-10-LG-5 | V | 14+14 | 0~2.75 | 2.75 | 2024.12.18 | 合格
31~32号墩 | 隔板对接焊缝 | 隔板对接焊缝 | 13-10-LG-6 | V | 14+14 | 0~2.75 | 2.75 | 2024.12.18 | 合格
31~32号墩 | 隔板对接焊缝 | 隔板对接焊缝 | 13-10-LG-7 | V | 14+14 | 0~2.75 | 2.75 | 2024.12.18 | 合格
31~32号墩 | 隔板对接焊缝 | 隔板对接焊缝 | 13-10-RG-1 | V | 14+14 | 0~2.662 | 2.662 | 2024.12.18 | 合格
31~32号墩 | 隔板对接焊缝 | 隔板对接焊缝 | 13-10-RG-2 | V | 14+14 | 0~2.662 | 2.662 | 2024.12.18 | 合格
31~32号墩 | 隔板对接焊缝 | 隔板对接焊缝 | 13-10-RG-3 | V | 14+14 | 0~2.662 | 2.662 | 2024.12.18 | 合格
31~32号墩 | 隔板对接焊缝 | 隔板对接焊缝 | 13-10-RG-4 | V | 14+14 | 0~2.662 | 2.662 | 2024.12.18 | 合格
31~32号墩 | 隔板对接焊缝 | 隔板对接焊缝 | 13-10-RG-5 | V | 14+14 | 0~2.662 | 2.662 | 2024.12.18 | 合格
31~32号墩 | 隔板对接焊缝 | 隔板对接焊缝 | 13-10-RG-6 | V | 14+14 | 0~2.662 | 2.662 | 2024.12.18 | 合格
31~32号墩 | 隔板对接焊缝 | 隔板对接焊缝 | 13-10-RG-7 | V | 14+14 | 0~2.662 | 2.662 | 2024.12.18 | 合格
31~32号墩 | 隔板对接焊缝 | 隔板对接焊缝 | 13-11-LG-1 | V | 14+14 | 0~2.75 | 2.75 | 2024.12.18 | 合格
31~32号墩 | 隔板对接焊缝 | 隔板对接焊缝 | 13-11-LG-2 | V | 14+14 | 0~2.75 | 2.75 | 2024.12.18 | 合格
31~32号墩 | 隔板对接焊缝 | 隔板对接焊缝 | 13-11-LG-3 | V | 14+14 | 0~2.75 | 2.75 | 2024.12.18 | 合格
31~32号墩 | 隔板对接焊缝 | 隔板对接焊缝 | 13-11-LG-4 | V | 14+14 | 0~2.75 | 2.75 | 2024.12.18 | 合格
31~32号墩 | 隔板对接焊缝 | 隔板对接焊缝 | 13-11-LG-5 | V | 14+14 | 0~2.75 | 2.75 | 2024.12.18 | 合格
31~32号墩 | 隔板对接焊缝 | 隔板对接焊缝 | 13-11-LG-6 | V | 14+14 | 0~2.75 | 2.75 | 2024.12.18 | 合格
31~32号墩 | 隔板对接焊缝 | 隔板对接焊缝 | 13-11-LG-7 | V | 14+14 | 0~2.75 | 2.75 | 2024.12.18 | 合格
31~32号墩 | 隔板对接焊缝 | 隔板对接焊缝 | 13-11-RG-1 | V | 14+14 | 0~2.662 | 2.662 | 2024.12.18 | 合格
31~32号墩 | 隔板对接焊缝 | 隔板对接焊缝 | 13-11-RG-2 | V | 14+14 | 0~2.662 | 2.662 | 2024.12.18 | 合格
31~32号墩 | 隔板对接焊缝 | 隔板对接焊缝 | 13-11-RG-3 | V | 14+14 | 0~2.662 | 2.662 | 2024.12.18 | 合格
31~32号墩 | 隔板对接焊缝 | 隔板对接焊缝 | 13-11-RG-4 | V | 14+14 | 0~2.662 | 2.662 | 2024.12.18 | 合格
31~32号墩 | 隔板对接焊缝 | 隔板对接焊缝 | 13-11-RG-5 | V | 14+14 | 0~2.662 | 2.662 | 2024.12.18 | 合格
31~32号墩 | 隔板对接焊缝 | 隔板对接焊缝 | 13-11-RG-6 | V | 14+14 | 0~2.662 | 2.662 | 2024.12.18 | 合格
31~32号墩 | 隔板对接焊缝 | 隔板对接焊缝 | 13-11-RG-7 | V | 14+14 | 0~2.662 | 2.662 | 2024.12.18 | 合格
32~33号墩 | 隔板对接焊缝 | 隔板对接焊缝 | 13-18-G-1 | V | 14+14 | 0~2.658 | 2.658 | 2024.12.21 | 合格
32~33号墩 | 隔板对接焊缝 | 隔板对接焊缝 | 13-18-G-2 | V | 14+14 | 0~2.658 | 2.658 | 2024.12.21 | 合格
32~33号墩 | 隔板对接焊缝 | 隔板对接焊缝 | 13-18-G-3 | V | 14+14 | 0~2.658 | 2.658 | 2024.12.21 | 合格
32~33号墩 | 隔板对接焊缝 | 隔板对接焊缝 | 13-18-G-4 | V | 14+14 | 0~2.658 | 2.658 | 2024.12.21 | 合格
32~33号墩 | 隔板对接焊缝 | 隔板对接焊缝 | 13-18-G-5 | V | 14+14 | 0~2.658 | 2.658 | 2024.12.21 | 合格
32~33号墩 | 隔板对接焊缝 | 隔板对接焊缝 | 13-18-G-6 | V | 14+14 | 0~2.658 | 2.658 | 2024.12.21 | 合格
32~33号墩 | 隔板对接焊缝 | 隔板对接焊缝 | 13-18-G-7 | V | 14+14 | 0~2.658 | 2.658 | 2024.12.21 | 合格
32~33号墩 | 隔板对接焊缝 | 隔板对接焊缝 | 13-19-G-1 | V | 14+14 | 0~2.658 | 2.658 | 2024.12.21 | 合格
32~33号墩 | 隔板对接焊缝 | 隔板对接焊缝 | 13-19-G-2 | V | 14+14 | 0~2.658 | 2.658 | 2024.12.21 | 合格
32~33号墩 | 隔板对接焊缝 | 隔板对接焊缝 | 13-19-G-3 | V | 14+14 | 0~2.658 | 2.658 | 2024.12.21 | 合格
32~33号墩 | 隔板对接焊缝 | 隔板对接焊缝 | 13-19-G-4 | V | 14+14 | 0~2.658 | 2.658 | 2024.12.21 | 合格
32~33号墩 | 隔板对接焊缝 | 隔板对接焊缝 | 13-19-G-5 | V | 14+14 | 0~2.658 | 2.658 | 2024.12.21 | 合格
32~33号墩 | 隔板对接焊缝 | 隔板对接焊缝 | 13-20-LG-1 | V | 14+14 | 0~2.746 | 2.746 | 2024.12.21 | 合格
32~33号墩 | 隔板对接焊缝 | 隔板对接焊缝 | 13-20-LG-2 | V | 14+14 | 0~2.746 | 2.746 | 2024.12.21 | 合格
32~33号墩 | 隔板对接焊缝 | 隔板对接焊缝 | 13-20-LG-3 | V | 14+14 | 0~2.746 | 2.746 | 2024.12.21 | 合格
32~33号墩 | 隔板对接焊缝 | 隔板对接焊缝 | 13-20-LG-4 | V | 14+14 | 0~2.746 | 2.746 | 2024.12.21 | 合格
32~33号墩 | 隔板对接焊缝 | 隔板对接焊缝 | 13-20-LG-5 | V | 14+14 | 0~2.746 | 2.746 | 2024.12.21 | 合格
32~33号墩 | 隔板对接焊缝 | 隔板对接焊缝 | 13-20-LG-6 | V | 14+14 | 0~2.746 | 2.746 | 2024.12.21 | 合格
32~33号墩 | 隔板对接焊缝 | 隔板对接焊缝 | 13-20-LG-7 | V | 14+14 | 0~2.746 | 2.746 | 2024.12.21 | 合格
32~33号墩 | 隔板对接焊缝 | 隔板对接焊缝 | 13-20-RG-1 | V | 14+14 | 0~2.658 | 2.658 | 2024.12.21 | 合格
32~33号墩 | 隔板对接焊缝 | 隔板对接焊缝 | 13-20-RG-2 | V | 14+14 | 0~2.658 | 2.658 | 2024.12.21 | 合格
32~33号墩 | 隔板对接焊缝 | 隔板对接焊缝 | 13-20-RG-3 | V | 14+14 | 0~2.658 | 2.658 | 2024.12.21 | 合格
32~33号墩 | 隔板对接焊缝 | 隔板对接焊缝 | 13-20-RG-4 | V | 14+14 | 0~2.658 | 2.658 | 2024.12.21 | 合格
32~33号墩 | 隔板对接焊缝 | 隔板对接焊缝 | 13-20-RG-5 | V | 14+14 | 0~2.658 | 2.658 | 2024.12.21 | 合格
32~33号墩 | 隔板对接焊缝 | 隔板对接焊缝 | 13-20-RG-6 | V | 14+14 | 0~2.658 | 2.658 | 2024.12.21 | 合格
32~33号墩 | 隔板对接焊缝 | 隔板对接焊缝 | 13-20-RG-7 | V | 14+14 | 0~2.658 | 2.658 | 2024.12.21 | 合格
32~33号墩 | 隔板对接焊缝 | 隔板对接焊缝 | 13-21-LG-1 | V | 14+14 | 0~2.746 | 2.746 | 2024.12.21 | 合格
32~33号墩 | 隔板对接焊缝 | 隔板对接焊缝 | 13-21-LG-2 | V | 14+14 | 0~2.746 | 2.746 | 2024.12.21 | 合格
32~33号墩 | 隔板对接焊缝 | 隔板对接焊缝 | 13-21-LG-3 | V | 14+14 | 0~2.746 | 2.746 | 2024.12.21 | 合格
32~33号墩 | 隔板对接焊缝 | 隔板对接焊缝 | 13-21-LG-4 | V | 14+14 | 0~2.746 | 2.746 | 2024.12.21 | 合格
32~33号墩 | 隔板对接焊缝 | 隔板对接焊缝 | 13-21-LG-5 | V | 14+14 | 0~2.746 | 2.746 | 2024.12.21 | 合格
32~33号墩 | 隔板对接焊缝 | 隔板对接焊缝 | 13-21-RG-1 | V | 14+14 | 0~2.658 | 2.658 | 2024.12.21 | 合格
32~33号墩 | 隔板对接焊缝 | 隔板对接焊缝 | 13-21-RG-2 | V | 14+14 | 0~2.658 | 2.658 | 2024.12.21 | 合格
32~33号墩 | 隔板对接焊缝 | 隔板对接焊缝 | 13-21-RG-3 | V | 14+14 | 0~2.658 | 2.658 | 2024.12.21 | 合格
32~33号墩 | 隔板对接焊缝 | 隔板对接焊缝 | 13-21-RG-4 | V | 14+14 | 0~2.658 | 2.658 | 2024.12.21 | 合格
32~33号墩 | 隔板对接焊缝 | 隔板对接焊缝 | 13-21-RG-5 | V | 14+14 | 0~2.658 | 2.658 | 2024.12.21 | 合格
33~34号墩 | 隔板对接焊缝 | 隔板对接焊缝 | 13-28-G-1 | V | 14+14 | 0~2.662 | 2.662 | 2024.12.26 | 合格
33~34号墩 | 隔板对接焊缝 | 隔板对接焊缝 | 13-28-G-2 | V | 14+14 | 0~2.662 | 2.662 | 2024.12.26 | 合格
33~34号墩 | 隔板对接焊缝 | 隔板对接焊缝 | 13-28-G-3 | V | 14+14 | 0~2.662 | 2.662 | 2024.12.26 | 合格
33~34号墩 | 隔板对接焊缝 | 隔板对接焊缝 | 13-28-G-4 | V | 14+14 | 0~2.662 | 2.662 | 2024.12.26 | 合格
33~34号墩 | 隔板对接焊缝 | 隔板对接焊缝 | 13-28-G-5 | V | 14+14 | 0~2.662 | 2.662 | 2024.12.26 | 合格
33~34号墩 | 隔板对接焊缝 | 隔板对接焊缝 | 13-28-G-6 | V | 14+14 | 0~2.662 | 2.662 | 2024.12.26 | 合格
33~34号墩 | 隔板对接焊缝 | 隔板对接焊缝 | 13-28-G-7 | V | 14+14 | 0~2.662 | 2.662 | 2024.12.26 | 合格
33~34号墩 | 隔板对接焊缝 | 隔板对接焊缝 | 13-28-G-8 | V | 14+14 | 0~2.662 | 2.662 | 2024.12.26 | 合格
33~34号墩 | 隔板对接焊缝 | 隔板对接焊缝 | 13-29-G-1 | V | 14+14 | 0~2.662 | 2.662 | 2024.12.26 | 合格
33~34号墩 | 隔板对接焊缝 | 隔板对接焊缝 | 13-29-G-2 | V | 14+14 | 0~2.662 | 2.662 | 2024.12.26 | 合格
33~34号墩 | 隔板对接焊缝 | 隔板对接焊缝 | 13-29-G-3 | V | 14+14 | 0~2.662 | 2.662 | 2024.12.26 | 合格
33~34号墩 | 隔板对接焊缝 | 隔板对接焊缝 | 13-29-G-4 | V | 14+14 | 0~2.662 | 2.662 | 2024.12.26 | 合格
33~34号墩 | 隔板对接焊缝 | 隔板对接焊缝 | 13-29-G-5 | V | 14+14 | 0~2.662 | 2.662 | 2024.12.26 | 合格
33~34号墩 | 隔板对接焊缝 | 隔板对接焊缝 | 13-29-G-6 | V | 14+14 | 0~2.662 | 2.662 | 2024.12.26 | 合格
33~34号墩 | 隔板对接焊缝 | 隔板对接焊缝 | 13-29-G-7 | V | 14+14 | 0~2.662 | 2.662 | 2024.12.26 | 合格
33~34号墩 | 隔板对接焊缝 | 隔板对接焊缝 | 13-29-G-8 | V | 14+14 | 0~2.662 | 2.662 | 2024.12.26 | 合格
33~34号墩 | 隔板对接焊缝 | 隔板对接焊缝 | 13-30-G-1 | V | 14+14 | 0~2.662 | 2.662 | 2024.12.26 | 合格
33~34号墩 | 隔板对接焊缝 | 隔板对接焊缝 | 13-30-G-2 | V | 14+14 | 0~2.662 | 2.662 | 2024.12.26 | 合格
33~34号墩 | 隔板对接焊缝 | 隔板对接焊缝 | 13-30-G-3 | V | 14+14 | 0~2.662 | 2.662 | 2024.12.26 | 合格
33~34号墩 | 隔板对接焊缝 | 隔板对接焊缝 | 13-30-G-4 | V | 14+14 | 0~2.662 | 2.662 | 2024.12.26 | 合格
33~34号墩 | 隔板对接焊缝 | 隔板对接焊缝 | 13-30-G-5 | V | 14+14 | 0~2.662 | 2.662 | 2024.12.26 | 合格
33~34号墩 | 隔板对接焊缝 | 隔板对接焊缝 | 13-30-G-6 | V | 14+14 | 0~2.662 | 2.662 | 2024.12.26 | 合格
33~34号墩 | 隔板对接焊缝 | 隔板对接焊缝 | 13-30-G-7 | V | 14+14 | 0~2.662 | 2.662 | 2024.12.26 | 合格
33~34号墩 | 隔板对接焊缝 | 隔板对接焊缝 | 13-30-G-8 | V | 14+14 | 0~2.662 | 2.662 | 2024.12.26 | 合格
33~34号墩 | 隔板对接焊缝 | 隔板对接焊缝 | 13-31-LG-1 | V | 14+14 | 0~2.75 | 2.75 | 2024.12.26 | 合格
33~34号墩 | 隔板对接焊缝 | 隔板对接焊缝 | 13-31-LG-2 | V | 14+14 | 0~2.75 | 2.75 | 2024.12.26 | 合格
33~34号墩 | 隔板对接焊缝 | 隔板对接焊缝 | 13-31-LG-3 | V | 14+14 | 0~2.75 | 2.75 | 2024.12.26 | 合格
33~34号墩 | 隔板对接焊缝 | 隔板对接焊缝 | 13-31-LG-4 | V | 14+14 | 0~2.75 | 2.75 | 2024.12.26 | 合格
33~34号墩 | 隔板对接焊缝 | 隔板对接焊缝 | 13-31-LG-5 | V | 14+14 | 0~2.75 | 2.75 | 2024.12.26 | 合格
33~34号墩 | 隔板对接焊缝 | 隔板对接焊缝 | 13-31-LG-6 | V | 14+14 | 0~2.75 | 2.75 | 2024.12.26 | 合格
33~34号墩 | 隔板对接焊缝 | 隔板对接焊缝 | 13-31-LG-7 | V | 14+14 | 0~2.75 | 2.75 | 2024.12.26 | 合格
33~34号墩 | 隔板对接焊缝 | 隔板对接焊缝 | 13-31-LG-8 | V | 14+14 | 0~2.75 | 2.75 | 2024.12.26 | 合格
33~34号墩 | 隔板对接焊缝 | 隔板对接焊缝 | 13-31-RG-1 | V | 14+14 | 0~2.662 | 2.662 | 2024.12.26 | 合格
33~34号墩 | 隔板对接焊缝 | 隔板对接焊缝 | 13-31-RG-2 | V | 14+14 | 0~2.662 | 2.662 | 2024.12.26 | 合格
33~34号墩 | 隔板对接焊缝 | 隔板对接焊缝 | 13-31-RG-3 | V | 14+14 | 0~2.662 | 2.662 | 2024.12.26 | 合格
33~34号墩 | 隔板对接焊缝 | 隔板对接焊缝 | 13-31-RG-4 | V | 14+14 | 0~2.662 | 2.662 | 2024.12.26 | 合格
33~34号墩 | 隔板对接焊缝 | 隔板对接焊缝 | 13-31-RG-5 | V | 14+14 | 0~2.662 | 2.662 | 2024.12.26 | 合格
33~34号墩 | 隔板对接焊缝 | 隔板对接焊缝 | 13-31-RG-6 | V | 14+14 | 0~2.662 | 2.662 | 2024.12.26 | 合格
33~34号墩 | 隔板对接焊缝 | 隔板对接焊缝 | 13-31-RG-7 | V | 14+14 | 0~2.662 | 2.662 | 2024.12.26 | 合格
33~34号墩 | 隔板对接焊缝 | 隔板对接焊缝 | 13-31-RG-8 | V | 14+14 | 0~2.662 | 2.662 | 2024.12.26 | 合格
33~34号墩 | 隔板对接焊缝 | 隔板对接焊缝 | 13-32-LG-1 | V | 14+14 | 0~2.75 | 2.75 | 2024.12.26 | 合格
33~34号墩 | 隔板对接焊缝 | 隔板对接焊缝 | 13-32-LG-2 | V | 14+14 | 0~2.75 | 2.75 | 2024.12.26 | 合格
33~34号墩 | 隔板对接焊缝 | 隔板对接焊缝 | 13-32-LG-3 | V | 14+14 | 0~2.75 | 2.75 | 2024.12.26 | 合格
33~34号墩 | 隔板对接焊缝 | 隔板对接焊缝 | 13-32-LG-4 | V | 14+14 | 0~2.75 | 2.75 | 2024.12.26 | 合格
33~34号墩 | 隔板对接焊缝 | 隔板对接焊缝 | 13-32-LG-5 | V | 14+14 | 0~2.75 | 2.75 | 2024.12.26 | 合格
33~34号墩 | 隔板对接焊缝 | 隔板对接焊缝 | 13-32-LG-6 | V | 14+14 | 0~2.75 | 2.75 | 2024.12.26 | 合格
33~34号墩 | 隔板对接焊缝 | 隔板对接焊缝 | 13-32-LG-7 | V | 14+14 | 0~2.75 | 2.75 | 2024.12.26 | 合格
33~34号墩 | 隔板对接焊缝 | 隔板对接焊缝 | 13-32-LG-8 | V | 14+14 | 0~2.75 | 2.75 | 2024.12.26 | 合格
33~34号墩 | 隔板对接焊缝 | 隔板对接焊缝 | 13-32-RG-1 | V | 14+14 | 0~2.662 | 2.662 | 2024.12.26 | 合格
33~34号墩 | 隔板对接焊缝 | 隔板对接焊缝 | 13-32-RG-2 | V | 14+14 | 0~2.662 | 2.662 | 2024.12.26 | 合格
33~34号墩 | 隔板对接焊缝 | 隔板对接焊缝 | 13-32-RG-3 | V | 14+14 | 0~2.662 | 2.662 | 2024.12.26 | 合格
33~34号墩 | 隔板对接焊缝 | 隔板对接焊缝 | 13-32-RG-4 | V | 14+14 | 0~2.662 | 2.662 | 2024.12.26 | 合格
33~34号墩 | 隔板对接焊缝 | 隔板对接焊缝 | 13-32-RG-5 | V | 14+14 | 0~2.662 | 2.662 | 2024.12.26 | 合格
33~34号墩 | 隔板对接焊缝 | 隔板对接焊缝 | 13-32-RG-6 | V | 14+14 | 0~2.662 | 2.662 | 2024.12.26 | 合格
33~34号墩 | 隔板对接焊缝 | 隔板对接焊缝 | 13-32-RG-7 | V | 14+14 | 0~2.662 | 2.662 | 2024.12.26 | 合格
33~34号墩 | 隔板对接焊缝 | 隔板对接焊缝 | 13-32-RG-8 | V | 14+14 | 0~2.662 | 2.662 | 2024.12.26 | 合格
33~34号墩 | 隔板对接焊缝 | 隔板对接焊缝 | 13-33-LG-1 | V | 14+14 | 0~2.75 | 2.75 | 2024.12.26 | 合格
33~34号墩 | 隔板对接焊缝 | 隔板对接焊缝 | 13-33-LG-2 | V | 14+14 | 0~2.75 | 2.75 | 2024.12.26 | 合格
33~34号墩 | 隔板对接焊缝 | 隔板对接焊缝 | 13-33-LG-3 | V | 14+14 | 0~2.75 | 2.75 | 2024.12.26 | 合格
33~34号墩 | 隔板对接焊缝 | 隔板对接焊缝 | 13-33-LG-4 | V | 14+14 | 0~2.75 | 2.75 | 2024.12.26 | 合格
33~34号墩 | 隔板对接焊缝 | 隔板对接焊缝 | 13-33-LG-5 | V | 14+14 | 0~2.75 | 2.75 | 2024.12.26 | 合格
33~34号墩 | 隔板对接焊缝 | 隔板对接焊缝 | 13-33-LG-6 | V | 14+14 | 0~2.75 | 2.75 | 2024.12.26 | 合格
33~34号墩 | 隔板对接焊缝 | 隔板对接焊缝 | 13-33-LG-7 | V | 14+14 | 0~2.75 | 2.75 | 2024.12.26 | 合格
33~34号墩 | 隔板对接焊缝 | 隔板对接焊缝 | 13-33-LG-8 | V | 14+14 | 0~2.75 | 2.75 | 2024.12.26 | 合格
33~34号墩 | 隔板对接焊缝 | 隔板对接焊缝 | 13-33-RG-1 | V | 14+14 | 0~2.662 | 2.662 | 2024.12.26 | 合格
33~34号墩 | 隔板对接焊缝 | 隔板对接焊缝 | 13-33-RG-2 | V | 14+14 | 0~2.662 | 2.662 | 2024.12.26 | 合格
33~34号墩 | 隔板对接焊缝 | 隔板对接焊缝 | 13-33-RG-3 | V | 14+14 | 0~2.662 | 2.662 | 2024.12.26 | 合格
33~34号墩 | 隔板对接焊缝 | 隔板对接焊缝 | 13-33-RG-4 | V | 14+14 | 0~2.662 | 2.662 | 2024.12.26 | 合格
33~34号墩 | 隔板对接焊缝 | 隔板对接焊缝 | 13-33-RG-5 | V | 14+14 | 0~2.662 | 2.662 | 2024.12.26 | 合格
33~34号墩 | 隔板对接焊缝 | 隔板对接焊缝 | 13-33-RG-6 | V | 14+14 | 0~2.662 | 2.662 | 2024.12.26 | 合格
33~34号墩 | 隔板对接焊缝 | 隔板对接焊缝 | 13-33-RG-7 | V | 14+14 | 0~2.662 | 2.662 | 2024.12.26 | 合格
33~34号墩 | 隔板对接焊缝 | 隔板对接焊缝 | 13-33-RG-8 | V | 14+14 | 0~2.662 | 2.662 | 2024.12.26 | 合格
34~35号墩 | 隔板对接焊缝 | 隔板对接焊缝 | 13-41-G-1 | V | 14+14 | 0~2.662 | 2.662 | 2024.12.11 | 合格
34~35号墩 | 隔板对接焊缝 | 隔板对接焊缝 | 13-41-G-2 | V | 14+14 | 0~2.662 | 2.662 | 2024.12.11 | 合格
34~35号墩 | 隔板对接焊缝 | 隔板对接焊缝 | 13-41-G-3 | V | 14+14 | 0~2.662 | 2.662 | 2024.12.11 | 合格
34~35号墩 | 隔板对接焊缝 | 隔板对接焊缝 | 13-41-G-4 | V | 14+14 | 0~2.662 | 2.662 | 2024.12.11 | 合格
34~35号墩 | 隔板对接焊缝 | 隔板对接焊缝 | 13-41-G-5 | V | 14+14 | 0~2.662 | 2.662 | 2024.12.11 | 合格
34~35号墩 | 隔板对接焊缝 | 隔板对接焊缝 | 13-41-G-6 | V | 14+14 | 0~2.662 | 2.662 | 2024.12.11 | 合格
34~35号墩 | 隔板对接焊缝 | 隔板对接焊缝 | 13-42-G-1 | V | 14+14 | 0~2.662 | 2.662 | 2024.12.11 | 合格
34~35号墩 | 隔板对接焊缝 | 隔板对接焊缝 | 13-42-G-2 | V | 14+14 | 0~2.662 | 2.662 | 2024.12.11 | 合格
34~35号墩 | 隔板对接焊缝 | 隔板对接焊缝 | 13-42-G-3 | V | 14+14 | 0~2.662 | 2.662 | 2024.12.11 | 合格
34~35号墩 | 隔板对接焊缝 | 隔板对接焊缝 | 13-42-G-4 | V | 14+14 | 0~2.662 | 2.662 | 2024.12.11 | 合格
34~35号墩 | 隔板对接焊缝 | 隔板对接焊缝 | 13-42-G-5 | V | 14+14 | 0~2.662 | 2.662 | 2024.12.11 | 合格
34~35号墩 | 隔板对接焊缝 | 隔板对接焊缝 | 13-42-G-6 | V | 14+14 | 0~2.662 | 2.662 | 2024.12.11 | 合格
34~35号墩 | 隔板对接焊缝 | 隔板对接焊缝 | 13-42-G-7 | V | 14+14 | 0~2.662 | 2.662 | 2024.12.11 | 合格
34~35号墩 | 隔板对接焊缝 | 隔板对接焊缝 | 13-43-G-1 | V | 14+14 | 0~2.662 | 2.662 | 2024.12.11 | 合格
34~35号墩 | 隔板对接焊缝 | 隔板对接焊缝 | 13-43-G-2 | V | 14+14 | 0~2.662 | 2.662 | 2024.12.11 | 合格
34~35号墩 | 隔板对接焊缝 | 隔板对接焊缝 | 13-43-G-3 | V | 14+14 | 0~2.662 | 2.662 | 2024.12.11 | 合格
34~35号墩 | 隔板对接焊缝 | 隔板对接焊缝 | 13-43-G-4 | V | 14+14 | 0~2.662 | 2.662 | 2024.12.11 | 合格
34~35号墩 | 隔板对接焊缝 | 隔板对接焊缝 | 13-43-G-5 | V | 14+14 | 0~2.662 | 2.662 | 2024.12.11 | 合格
34~35号墩 | 隔板对接焊缝 | 隔板对接焊缝 | 13-43-G-6 | V | 14+14 | 0~2.662 | 2.662 | 2024.12.11 | 合格
34~35号墩 | 隔板对接焊缝 | 隔板对接焊缝 | 13-44-LG-1 | V | 14+14 | 0~2.75 | 2.75 | 2024.12.11 | 合格
34~35号墩 | 隔板对接焊缝 | 隔板对接焊缝 | 13-44-LG-2 | V | 14+14 | 0~2.75 | 2.75 | 2024.12.11 | 合格
34~35号墩 | 隔板对接焊缝 | 隔板对接焊缝 | 13-44-LG-3 | V | 14+14 | 0~2.75 | 2.75 | 2024.12.11 | 合格
34~35号墩 | 隔板对接焊缝 | 隔板对接焊缝 | 13-44-LG-4 | V | 14+14 | 0~2.75 | 2.75 | 2024.12.11 | 合格
34~35号墩 | 隔板对接焊缝 | 隔板对接焊缝 | 13-44-LG-5 | V | 14+14 | 0~2.75 | 2.75 | 2024.12.11 | 合格
34~35号墩 | 隔板对接焊缝 | 隔板对接焊缝 | 13-44-LG-6 | V | 14+14 | 0~2.75 | 2.75 | 2024.12.11 | 合格
34~35号墩 | 隔板对接焊缝 | 隔板对接焊缝 | 13-44-RG-1 | V | 14+14 | 0~2.662 | 2.662 | 2024.12.11 | 合格
34~35号墩 | 隔板对接焊缝 | 隔板对接焊缝 | 13-44-RG-2 | V | 14+14 | 0~2.662 | 2.662 | 2024.12.11 | 合格
34~35号墩 | 隔板对接焊缝 | 隔板对接焊缝 | 13-44-RG-3 | V | 14+14 | 0~2.662 | 2.662 | 2024.12.11 | 合格
34~35号墩 | 隔板对接焊缝 | 隔板对接焊缝 | 13-44-RG-4 | V | 14+14 | 0~2.662 | 2.662 | 2024.12.11 | 合格
34~35号墩 | 隔板对接焊缝 | 隔板对接焊缝 | 13-44-RG-5 | V | 14+14 | 0~2.662 | 2.662 | 2024.12.11 | 合格
34~35号墩 | 隔板对接焊缝 | 隔板对接焊缝 | 13-44-RG-6 | V | 14+14 | 0~2.662 | 2.662 | 2024.12.11 | 合格
34~35号墩 | 隔板对接焊缝 | 隔板对接焊缝 | 13-45-LG-1 | V | 14+14 | 0~2.75 | 2.75 | 2024.12.11 | 合格
34~35号墩 | 隔板对接焊缝 | 隔板对接焊缝 | 13-45-LG-2 | V | 14+14 | 0~2.75 | 2.75 | 2024.12.11 | 合格
34~35号墩 | 隔板对接焊缝 | 隔板对接焊缝 | 13-45-LG-3 | V | 14+14 | 0~2.75 | 2.75 | 2024.12.11 | 合格
34~35号墩 | 隔板对接焊缝 | 隔板对接焊缝 | 13-45-LG-4 | V | 14+14 | 0~2.75 | 2.75 | 2024.12.11 | 合格
34~35号墩 | 隔板对接焊缝 | 隔板对接焊缝 | 13-45-LG-5 | V | 14+14 | 0~2.75 | 2.75 | 2024.12.11 | 合格
34~35号墩 | 隔板对接焊缝 | 隔板对接焊缝 | 13-45-LG-6 | V | 14+14 | 0~2.75 | 2.75 | 2024.12.11 | 合格
34~35号墩 | 隔板对接焊缝 | 隔板对接焊缝 | 13-45-LG-7 | V | 14+14 | 0~2.75 | 2.75 | 2024.12.11 | 合格
34~35号墩 | 隔板对接焊缝 | 隔板对接焊缝 | 13-45-RG-1 | V | 14+14 | 0~2.662 | 2.662 | 2024.12.11 | 合格
34~35号墩 | 隔板对接焊缝 | 隔板对接焊缝 | 13-45-RG-2 | V | 14+14 | 0~2.662 | 2.662 | 2024.12.11 | 合格
34~35号墩 | 隔板对接焊缝 | 隔板对接焊缝 | 13-45-RG-3 | V | 14+14 | 0~2.662 | 2.662 | 2024.12.11 | 合格
34~35号墩 | 隔板对接焊缝 | 隔板对接焊缝 | 13-45-RG-4 | V | 14+14 | 0~2.662 | 2.662 | 2024.12.11 | 合格
34~35号墩 | 隔板对接焊缝 | 隔板对接焊缝 | 13-45-RG-5 | V | 14+14 | 0~2.662 | 2.662 | 2024.12.11 | 合格
34~35号墩 | 隔板对接焊缝 | 隔板对接焊缝 | 13-45-RG-6 | V | 14+14 | 0~2.662 | 2.662 | 2024.12.11 | 合格
34~35号墩 | 隔板对接焊缝 | 隔板对接焊缝 | 13-45-RG-7 | V | 14+14 | 0~2.662 | 2.662 | 2024.12.11 | 合格
34~35号墩 | 隔板对接焊缝 | 隔板对接焊缝 | 13-46-LG-1 | V | 14+14 | 0~2.75 | 2.75 | 2024.12.11 | 合格
34~35号墩 | 隔板对接焊缝 | 隔板对接焊缝 | 13-46-LG-2 | V | 14+14 | 0~2.75 | 2.75 | 2024.12.11 | 合格
34~35号墩 | 隔板对接焊缝 | 隔板对接焊缝 | 13-46-LG-3 | V | 14+14 | 0~2.75 | 2.75 | 2024.12.11 | 合格
34~35号墩 | 隔板对接焊缝 | 隔板对接焊缝 | 13-46-LG-4 | V | 14+14 | 0~2.75 | 2.75 | 2024.12.11 | 合格
34~35号墩 | 隔板对接焊缝 | 隔板对接焊缝 | 13-46-LG-5 | V | 14+14 | 0~2.75 | 2.75 | 2024.12.11 | 合格
34~35号墩 | 隔板对接焊缝 | 隔板对接焊缝 | 13-46-LG-6 | V | 14+14 | 0~2.75 | 2.75 | 2024.12.11 | 合格
34~35号墩 | 隔板对接焊缝 | 隔板对接焊缝 | 13-46-RG-1 | V | 14+14 | 0~2.662 | 2.662 | 2024.12.11 | 合格
34~35号墩 | 隔板对接焊缝 | 隔板对接焊缝 | 13-46-RG-2 | V | 14+14 | 0~2.662 | 2.662 | 2024.12.11 | 合格
34~35号墩 | 隔板对接焊缝 | 隔板对接焊缝 | 13-46-RG-3 | V | 14+14 | 0~2.662 | 2.662 | 2024.12.11 | 合格
34~35号墩 | 隔板对接焊缝 | 隔板对接焊缝 | 13-46-RG-4 | V | 14+14 | 0~2.662 | 2.662 | 2024.12.11 | 合格
34~35号墩 | 隔板对接焊缝 | 隔板对接焊缝 | 13-46-RG-5 | V | 14+14 | 0~2.662 | 2.662 | 2024.12.11 | 合格
34~35号墩 | 隔板对接焊缝 | 隔板对接焊缝 | 13-46-RG-6 | V | 14+14 | 0~2.662 | 2.662 | 2024.12.11 | 合格
35~36号墩 | 隔板对接焊缝 | 隔板对接焊缝 | 13-53-G-1 | V | 14+14 | 0~2.658 | 2.658 | 2024.12.6 | 合格
35~36号墩 | 隔板对接焊缝 | 隔板对接焊缝 | 13-53-G-2 | V | 14+14 | 0~2.658 | 2.658 | 2024.12.6 | 合格
35~36号墩 | 隔板对接焊缝 | 隔板对接焊缝 | 13-53-G-3 | V | 14+14 | 0~2.658 | 2.658 | 2024.12.6 | 合格
35~36号墩 | 隔板对接焊缝 | 隔板对接焊缝 | 13-53-G-4 | V | 14+14 | 0~2.658 | 2.658 | 2024.12.6 | 合格
35~36号墩 | 隔板对接焊缝 | 隔板对接焊缝 | 13-53-G-5 | V | 14+14 | 0~2.658 | 2.658 | 2024.12.6 | 合格
35~36号墩 | 隔板对接焊缝 | 隔板对接焊缝 | 13-53-G-6 | V | 14+14 | 0~2.658 | 2.658 | 2024.12.6 | 合格
35~36号墩 | 隔板对接焊缝 | 隔板对接焊缝 | 13-53-G-7 | V | 14+14 | 0~2.658 | 2.658 | 2024.12.6 | 合格
35~36号墩 | 隔板对接焊缝 | 隔板对接焊缝 | 13-53-G-8 | V | 14+14 | 0~2.658 | 2.658 | 2024.12.6 | 合格
35~36号墩 | 隔板对接焊缝 | 隔板对接焊缝 | 13-53-G-9 | V | 14+14 | 0~2.658 | 2.658 | 2024.12.6 | 合格
35~36号墩 | 隔板对接焊缝 | 隔板对接焊缝 | 13-54-G-1 | V | 14+14 | 0~2.658 | 2.658 | 2024.12.6 | 合格
35~36号墩 | 隔板对接焊缝 | 隔板对接焊缝 | 13-54-G-2 | V | 14+14 | 0~2.658 | 2.658 | 2024.12.6 | 合格
35~36号墩 | 隔板对接焊缝 | 隔板对接焊缝 | 13-54-G-3 | V | 14+14 | 0~2.658 | 2.658 | 2024.12.6 | 合格
35~36号墩 | 隔板对接焊缝 | 隔板对接焊缝 | 13-54-G-4 | V | 14+14 | 0~2.658 | 2.658 | 2024.12.6 | 合格
35~36号墩 | 隔板对接焊缝 | 隔板对接焊缝 | 13-54-G-5 | V | 14+14 | 0~2.658 | 2.658 | 2024.12.6 | 合格
35~36号墩 | 隔板对接焊缝 | 隔板对接焊缝 | 13-54-G-6 | V | 14+14 | 0~2.658 | 2.658 | 2024.12.6 | 合格
35~36号墩 | 隔板对接焊缝 | 隔板对接焊缝 | 13-54-G-7 | V | 14+14 | 0~2.658 | 2.658 | 2024.12.6 | 合格
35~36号墩 | 隔板对接焊缝 | 隔板对接焊缝 | 13-55-LG-1 | V | 14+14 | 0~2.746 | 2.746 | 2024.12.6 | 合格
35~36号墩 | 隔板对接焊缝 | 隔板对接焊缝 | 13-55-LG-2 | V | 14+14 | 0~2.746 | 2.746 | 2024.12.6 | 合格
35~36号墩 | 隔板对接焊缝 | 隔板对接焊缝 | 13-55-LG-3 | V | 14+14 | 0~2.746 | 2.746 | 2024.12.6 | 合格
35~36号墩 | 隔板对接焊缝 | 隔板对接焊缝 | 13-55-LG-4 | V | 14+14 | 0~2.746 | 2.746 | 2024.12.6 | 合格
35~36号墩 | 隔板对接焊缝 | 隔板对接焊缝 | 13-55-LG-5 | V | 14+14 | 0~2.746 | 2.746 | 2024.12.6 | 合格
35~36号墩 | 隔板对接焊缝 | 隔板对接焊缝 | 13-55-LG-6 | V | 14+14 | 0~2.746 | 2.746 | 2024.12.6 | 合格
35~36号墩 | 隔板对接焊缝 | 隔板对接焊缝 | 13-55-LG-7 | V | 14+14 | 0~2.746 | 2.746 | 2024.12.6 | 合格
35~36号墩 | 隔板对接焊缝 | 隔板对接焊缝 | 13-55-LG-8 | V | 14+14 | 0~2.746 | 2.746 | 2024.12.6 | 合格
35~36号墩 | 隔板对接焊缝 | 隔板对接焊缝 | 13-55-LG-9 | V | 14+14 | 0~2.746 | 2.746 | 2024.12.6 | 合格
35~36号墩 | 隔板对接焊缝 | 隔板对接焊缝 | 13-55-RG-1 | V | 14+14 | 0~2.658 | 2.658 | 2024.12.6 | 合格
35~36号墩 | 隔板对接焊缝 | 隔板对接焊缝 | 13-55-RG-2 | V | 14+14 | 0~2.658 | 2.658 | 2024.12.6 | 合格
35~36号墩 | 隔板对接焊缝 | 隔板对接焊缝 | 13-55-RG-3 | V | 14+14 | 0~2.658 | 2.658 | 2024.12.6 | 合格
35~36号墩 | 隔板对接焊缝 | 隔板对接焊缝 | 13-55-RG-4 | V | 14+14 | 0~2.658 | 2.658 | 2024.12.6 | 合格
35~36号墩 | 隔板对接焊缝 | 隔板对接焊缝 | 13-55-RG-5 | V | 14+14 | 0~2.658 | 2.658 | 2024.12.6 | 合格
35~36号墩 | 隔板对接焊缝 | 隔板对接焊缝 | 13-55-RG-6 | V | 14+14 | 0~2.658 | 2.658 | 2024.12.6 | 合格
35~36号墩 | 隔板对接焊缝 | 隔板对接焊缝 | 13-55-RG-7 | V | 14+14 | 0~2.658 | 2.658 | 2024.12.6 | 合格
35~36号墩 | 隔板对接焊缝 | 隔板对接焊缝 | 13-55-RG-8 | V | 14+14 | 0~2.658 | 2.658 | 2024.12.6 | 合格
35~36号墩 | 隔板对接焊缝 | 隔板对接焊缝 | 13-55-RG-9 | V | 14+14 | 0~2.658 | 2.658 | 2024.12.6 | 合格
35~36号墩 | 隔板对接焊缝 | 隔板对接焊缝 | 13-56-LG-1 | V | 14+14 | 0~2.746 | 2.746 | 2024.12.6 | 合格
35~36号墩 | 隔板对接焊缝 | 隔板对接焊缝 | 13-56-LG-2 | V | 14+14 | 0~2.746 | 2.746 | 2024.12.6 | 合格
35~36号墩 | 隔板对接焊缝 | 隔板对接焊缝 | 13-56-LG-3 | V | 14+14 | 0~2.746 | 2.746 | 2024.12.6 | 合格
35~36号墩 | 隔板对接焊缝 | 隔板对接焊缝 | 13-56-LG-4 | V | 14+14 | 0~2.746 | 2.746 | 2024.12.6 | 合格
35~36号墩 | 隔板对接焊缝 | 隔板对接焊缝 | 13-56-LG-5 | V | 14+14 | 0~2.746 | 2.746 | 2024.12.6 | 合格
35~36号墩 | 隔板对接焊缝 | 隔板对接焊缝 | 13-56-LG-6 | V | 14+14 | 0~2.746 | 2.746 | 2024.12.6 | 合格
35~36号墩 | 隔板对接焊缝 | 隔板对接焊缝 | 13-56-LG-7 | V | 14+14 | 0~2.746 | 2.746 | 2024.12.6 | 合格
35~36号墩 | 隔板对接焊缝 | 隔板对接焊缝 | 13-56-RG-1 | V | 14+14 | 0~2.658 | 2.658 | 2024.12.6 | 合格
35~36号墩 | 隔板对接焊缝 | 隔板对接焊缝 | 13-56-RG-2 | V | 14+14 | 0~2.658 | 2.658 | 2024.12.6 | 合格
35~36号墩 | 隔板对接焊缝 | 隔板对接焊缝 | 13-56-RG-3 | V | 14+14 | 0~2.658 | 2.658 | 2024.12.6 | 合格
35~36号墩 | 隔板对接焊缝 | 隔板对接焊缝 | 13-56-RG-4 | V | 14+14 | 0~2.658 | 2.658 | 2024.12.6 | 合格
35~36号墩 | 隔板对接焊缝 | 隔板对接焊缝 | 13-56-RG-5 | V | 14+14 | 0~2.658 | 2.658 | 2024.12.6 | 合格
35~36号墩 | 隔板对接焊缝 | 隔板对接焊缝 | 13-56-RG-6 | V | 14+14 | 0~2.658 | 2.658 | 2024.12.6 | 合格
35~36号墩 | 隔板对接焊缝 | 隔板对接焊缝 | 13-56-RG-7 | V | 14+14 | 0~2.658 | 2.658 | 2024.12.6 | 合格