## 超声总体信息
报告编号 | ZJC003-25-XC-UT-001
工程名称 | 312国道常州横林至湖塘东段工程G312-SG3标
委托单位 | 湖北辉创重型工程有限公司/江苏省交通工程集团有限公司
材质 | Q345qD
坡口形式 | V型
检测时机 | 焊后24小时
焊接方式 | CO2气体保护焊
检测比例 | 100%
热处理状态 | TMCP
工件温度 | 32℃
表面状态 | 打磨光滑
仪器型号/编号 | 超声波探伤仪 SZ-C01
探头规格 | 5P9X9 70° 2.5P9X9 60°
耦合剂 | 化学浆糊
表面补偿 | 4dB
对比试块 | RB-2
标准试块 | CSK-IA
检测灵敏度 | Φ3×40
检验标准 | GB/T 11345-2023 检验等级 B
全熔透验收标准 | GB/T 29712-2023 验收等级 2
熔深验收标准 | Q/CR 9211-2015 验收等级 Ⅱ
母材检测结果 | 无影响横波检测缺陷

## 超声原始记录
构件名称 | 焊缝类型 | 焊缝名称 | 焊缝编号 | 板厚(mm) | 检测部位(m) | 检测总长度(m) | 检测日期 | 结论 | 缺陷编号 | 缺陷当量（dB） | H（mm） | L（mm） | X（mm） | Y（mm）
C4 | 面板纵向对接 |  | C4-A-M1 | 14+14 | 0~19.098 | 19.098 | 2025.05.20 | 合格
C4 | 面板纵向对接 |  | C4-A-M2 | 14+14 | 0~19.782 | 19.782 | 2025.05.20 | 合格
C4 | 面板纵向对接 |  | C4-A-M3 | 14+14 | 0~20.548 | 20.548 | 2025.05.20 | 合格
C4 | 底板纵向对接 |  | C4-A-D | 14+14 | 0~19.782 | 19.782 | 2025.05.20 | 合格
C4 | 面板横向对接 |  | C4-A-ZM1 | 14+14 | 0~1.586 | 1.586 | 2025.05.20 | 合格
C4 | 面板横向对接 |  | C4-A-ZM2 | 14+14 | 0~1.586 | 1.586 | 2025.05.20 | 合格
C4 | 支座隔板与腹板角接 |  | C4-A-ZG1bF2 | 20+14 | 0~2.384 | 2.384 | 2025.05.20 | 合格
C4 | 面板环口对接 |  | C4-AXB-M | 14+14 | 0~10.818 | 10.818 | 2025.05.20 | 合格
C4 | 底板环口对接 |  | C4-AXB-D | 14+14 | 0~4.994 | 4.994 | 2025.05.20 | 合格
C4 | 腹板环口对接 |  | C4-AXB-F1 | 14+14 | 0~2.427 | 2.427 | 2025.05.20 | 合格
C4 | 腹板环口对接 |  | C4-AXB-F2 | 14+14 | 0~2.384 | 2.384 | 2025.05.20 | 合格
C4 | 腹板环口对接 |  | C4-AXB-F3 | 14+14 | 0~2.918 | 2.918 | 2025.05.20 | 合格
C4 | 面板环口对接 |  | C4-EXF-M | 14+14 | 0~10.818 | 10.818 | 2025.06.21 | 合格
C4 | 底板环口对接 |  | C4-EXF-D | 14+14 | 0~4.994 | 4.994 | 2025.06.21 | 合格
C4 | 腹板环口对接 |  | C4-EXF-F1 | 14+14 | 0~2.427 | 2.427 | 2025.06.21 | 合格
C4 | 腹板环口对接 |  | C4-EXF-F2 | 14+14 | 0~2.384 | 2.384 | 2025.06.21 | 合格
C4 | 腹板环口对接 |  | C4-EXF-F3 | 14+14 | 0~2.918 | 2.918 | 2025.06.21 | 合格
C4 | 面板环口对接 |  | C4-FXG-M | 14+14 | 0~7.696 | 7.696 | 2025.06.21 | 合格
C4 | 底板环口对接 |  | C4-FXG-D | 14+14 | 0~4.994 | 4.994 | 2025.06.21 | 合格
C4 | 腹板环口对接 |  | C4-FXG-F1 | 14+14 | 0~2.427 | 2.427 | 2025.06.21 | 合格
C4 | 腹板环口对接 |  | C4-FXG-F2 | 14+14 | 0~2.384 | 2.384 | 2025.06.21 | 合格
C4 | 腹板环口对接 |  | C4-FXG-F3 | 14+14 | 0~2.918 | 2.918 | 2025.06.21 | 合格
C4 | 面板环口对接 |  | C4-GXH-M | 14+14 | 0~10.818 | 10.818 | 2025.06.21 | 合格
C4 | 底板环口对接 |  | C4-GXH-D | 14+14 | 0~4.994 | 4.994 | 2025.06.21 | 合格
C4 | 腹板环口对接 |  | C4-GXH-F1 | 14+14 | 0~2.427 | 2.427 | 2025.06.21 | 合格
C4 | 腹板环口对接 |  | C4-GXH-F2 | 14+14 | 0~2.384 | 2.384 | 2025.06.21 | 合格
C4 | 腹板环口对接 |  | C4-GXH-F3 | 14+14 | 0~2.918 | 2.918 | 2025.06.21 | 合格
C4 | 面板环口对接 |  | C4-HXI-M | 14+14 | 0~7.696 | 7.696 | 2025.06.21 | 合格
C4 | 底板环口对接 |  | C4-HXI-D | 14+14 | 0~4.994 | 4.994 | 2025.06.21 | 合格
C4 | 腹板环口对接 |  | C4-HXI-F1 | 14+14 | 0~2.427 | 2.427 | 2025.06.21 | 合格
C4 | 腹板环口对接 |  | C4-HXI-F2 | 14+14 | 0~2.384 | 2.384 | 2025.06.21 | 合格
C4 | 腹板环口对接 |  | C4-HXI-F3 | 14+14 | 0~2.918 | 2.918 | 2025.06.21 | 合格
C4 | 面板纵向对接 |  | C4-E-M1 | 14+14 | 0~15.889 | 15.889 | 2025.06.22 | 合格
C4 | 面板纵向对接 |  | C4-E-M2 | 14+14 | 0~16.646 | 16.646 | 2025.06.22 | 合格
C4 | 面板纵向对接 |  | C4-E-M3 | 14+14 | 0~17.469 | 17.469 | 2025.06.22 | 合格
C4 | 底板纵向对接 |  | C4-E-D | 14+14 | 0~16.646 | 16.646 | 2025.06.22 | 合格
C4 | 面板横向对接 |  | C4-E-ZM1 | 14+14 | 0~1.586 | 1.586 | 2025.06.22 | 合格
C4 | 面板横向对接 |  | C4-E-ZM2 | 14+14 | 0~1.586 | 1.586 | 2025.06.22 | 合格
C4 | 面板纵向对接 |  | C4-F-M1 | 14+14 | 0~15.624 | 15.624 | 2025.06.22 | 合格
C4 | 面板纵向对接 |  | C4-F-M2 | 14+14 | 0~16.207 | 16.207 | 2025.06.22 | 合格
C4 | 面板纵向对接 |  | C4-F-M3 | 14+14 | 0~16.843 | 16.843 | 2025.06.22 | 合格
C4 | 底板纵向对接 |  | C4-F-D | 14+14 | 0~16.207 | 16.207 | 2025.06.22 | 合格
C4 | 面板横向对接 |  | C4-F-ZM1 | 14+14 | 0~1.586 | 1.586 | 2025.06.22 | 合格
C4 | 面板横向对接 |  | C4-F-ZM2 | 14+14 | 0~1.586 | 1.586 | 2025.06.22 | 合格
C4 | 支座隔板与腹板角接 |  | C4-F-ZG4bF2 | 28+14 | 0~2.384 | 2.384 | 2025.06.22 | 合格
C4 | 面板纵向对接 |  | C4-G-M1 | 14+14 | 0~11.735 | 11.735 | 2025.06.23 | 合格
C4 | 面板纵向对接 |  | C4-G-M2 | 14+14 | 0~12.224 | 12.224 | 2025.06.23 | 合格
C4 | 面板纵向对接 |  | C4-G-M3 | 14+14 | 0~12.755 | 12.755 | 2025.06.23 | 合格
C4 | 底板纵向对接 |  | C4-G-D | 14+14 | 0~12.224 | 12.224 | 2025.06.23 | 合格
C4 | 面板横向对接 |  | C4-G-ZM1 | 14+14 | 0~1.586 | 1.586 | 2025.06.23 | 合格
C4 | 面板横向对接 |  | C4-G-ZM2 | 14+14 | 0~1.586 | 1.586 | 2025.06.23 | 合格
C4 | 面板纵向对接 |  | C4-H-M1 | 14+14 | 0~13.165 | 13.165 | 2025.06.23 | 合格
C4 | 面板纵向对接 |  | C4-H-M2 | 14+14 | 0~13.625 | 13.625 | 2025.06.23 | 合格
C4 | 面板纵向对接 |  | C4-H-M3 | 14+14 | 0~14.124 | 14.124 | 2025.06.23 | 合格
C4 | 底板纵向对接 |  | C4-H-D | 14+14 | 0~13.625 | 13.625 | 2025.06.23 | 合格
C4 | 面板横向对接 |  | C4-H-ZM1 | 14+14 | 0~1.586 | 1.586 | 2025.06.23 | 合格
C4 | 面板横向对接 |  | C4-H-ZM2 | 14+14 | 0~1.586 | 1.586 | 2025.06.23 | 合格
C4 | 面板纵向对接 |  | C4-I-M1 | 14+14 | 0~12.987 | 12.987 | 2025.06.23 | 合格
C4 | 面板纵向对接 |  | C4-I-M2 | 14+14 | 0~13.37 | 13.37 | 2025.06.23 | 合格
C4 | 面板纵向对接 |  | C4-I-M3 | 14+14 | 0~13.8 | 13.8 | 2025.06.23 | 合格
C4 | 底板纵向对接 |  | C4-I-D | 14+14 | 0~13.37 | 13.37 | 2025.06.23 | 合格
C4 | 面板横向对接 |  | C4-I-ZM1 | 14+14 | 0~1.586 | 1.586 | 2025.06.23 | 合格
C4 | 面板横向对接 |  | C4-I-ZM2 | 14+14 | 0~1.586 | 1.586 | 2025.06.23 | 合格
C4 | 支座隔板与腹板角接 |  | C4-I-ZG5bF2 | 20+14 | 0~2.384 | 2.384 | 2025.06.23 | 不合格 | F1 | SL+2.1 | 11 | 80 | 300 | -1
C4 | 面板纵向对接 |  | C4-D-M1 | 14+14 | 0~7.776 | 7.776 | 2025.07.13 | 合格
C4 | 面板纵向对接 |  | C4-D-M2 | 14+14 | 0~8.186 | 8.186 | 2025.07.13 | 合格
C4 | 面板纵向对接 |  | C4-D-M3 | 14+14 | 0~8.631 | 8.631 | 2025.07.13 | 合格
C4 | 底板纵向对接 |  | C4-D-D | 14+14 | 0~8.186 | 8.186 | 2025.07.13 | 合格
C4 | 面板环口对接 |  | C4-BXC-M | 14+14 | 0~7.696 | 7.696 | 2025.07.13 | 合格
C4 | 底板环口对接 |  | C4-BXC-D | 14+14 | 0~4.994 | 4.994 | 2025.07.13 | 合格
C4 | 腹板环口对接 |  | C4-BXC-F1 | 14+14 | 0~2.427 | 2.427 | 2025.07.13 | 合格
C4 | 腹板环口对接 |  | C4-BXC-F2 | 14+14 | 0~2.384 | 2.384 | 2025.07.13 | 合格
C4 | 腹板环口对接 |  | C4-BXC-F3 | 14+14 | 0~2.918 | 2.918 | 2025.07.13 | 合格
C4 | 面板环口对接 |  | C4-CXD-M | 14+14 | 0~10.818 | 10.818 | 2025.07.13 | 合格
C4 | 底板环口对接 |  | C4-CXD-D | 14+14 | 0~4.994 | 4.994 | 2025.07.13 | 合格
C4 | 腹板环口对接 |  | C4-CXD-F1 | 14+14 | 0~2.427 | 2.427 | 2025.07.13 | 合格
C4 | 腹板环口对接 |  | C4-CXD-F2 | 14+14 | 0~2.384 | 2.384 | 2025.07.13 | 合格
C4 | 腹板环口对接 |  | C4-CXD-F3 | 14+14 | 0~2.918 | 2.918 | 2025.07.13 | 合格
C4 | 面板环口对接 |  | C4-DXE-M | 14+14 | 0~10.818 | 10.818 | 2025.07.13 | 合格
C4 | 底板环口对接 |  | C4-DXE-D | 14+14 | 0~4.994 | 4.994 | 2025.07.13 | 合格
C4 | 腹板环口对接 |  | C4-DXE-F1 | 14+14 | 0~2.427 | 2.427 | 2025.07.13 | 合格
C4 | 腹板环口对接 |  | C4-DXE-F2 | 14+14 | 0~2.384 | 2.384 | 2025.07.13 | 合格
C4 | 腹板环口对接 |  | C4-DXE-F3 | 14+14 | 0~2.918 | 2.918 | 2025.07.13 | 合格
C4 | 面板纵向对接 |  | C4-B-M1 | 14+14 | 0~11.721 | 11.721 | 2025.07.14 | 合格
C4 | 面板纵向对接 |  | C4-B-M2 | 14+14 | 0~12.223 | 12.223 | 2025.07.14 | 合格
C4 | 面板纵向对接 |  | C4-B-M3 | 14+14 | 0~12.768 | 12.768 | 2025.07.14 | 合格
C4 | 底板纵向对接 |  | C4-B-D | 14+14 | 0~12.223 | 12.223 | 2025.07.14 | 合格
C4 | 面板横向对接 |  | C4-B-ZM1 | 14+14 | 0~1.586 | 1.586 | 2025.07.14 | 合格
C4 | 面板横向对接 |  | C4-B-ZM2 | 14+14 | 0~1.586 | 1.586 | 2025.07.14 | 合格
C4 | 面板纵向对接 |  | C4-C-M1 | 14+14 | 0~15.624 | 15.624 | 2025.07.14 | 合格
C4 | 面板纵向对接 |  | C4-C-M2 | 14+14 | 0~16.208 | 16.208 | 2025.07.14 | 合格
C4 | 面板纵向对接 |  | C4-C-M3 | 14+14 | 0~16.841 | 16.841 | 2025.07.14 | 合格
C4 | 底板纵向对接 |  | C4-C-D | 14+14 | 0~16.208 | 16.208 | 2025.07.14 | 合格
C4 | 面板横向对接 |  | C4-C-ZM1 | 14+14 | 0~1.586 | 1.586 | 2025.07.14 | 合格
C4 | 面板横向对接 |  | C4-C-ZM2 | 14+14 | 0~1.586 | 1.586 | 2025.07.14 | 合格
C4 | 支座隔板与腹板角接 |  | C4-C-ZG2bF2 | 28+14 | 0~2.384 | 2.384 | 2025.07.14 | 合格
C4 | 支座隔板与腹板角接 |  | C4-C-ZG3bF2 | 16+14 | 0~2.384 | 2.384 | 2025.07.14 | 合格