## 超声总体信息
报告编号 | ZJC003-25-XC-UT-010
工程名称 | 312国道常州横林至湖塘东段工程G312-SG3标
委托单位 | 湖北辉创重型工程有限公司/江苏省交通工程集团有限公司
材质 | Q345qD
坡口形式 | V型
检测时机 | 焊后24小时
焊接方式 | CO2气体保护焊
检测比例 | 100%
热处理状态 | TMCP
工件温度 | 32℃
表面状态 | 打磨光滑
仪器型号/编号 | 超声波探伤仪 SZ-C01
探头规格 | 5P9X9 70° 2.5P9X9 60°
耦合剂 | 化学浆糊
表面补偿 | 4dB
对比试块 | RB-2
标准试块 | CSK-IA
检测灵敏度 | Φ3×40
检验标准 | GB/T 11345-2023 检验等级 B
全熔透验收标准 | GB/T 29712-2023 验收等级 2
熔深验收标准 | Q/CR 9211-2015 验收等级 Ⅱ
母材检测结果 | 无影响横波检测缺陷

## 超声原始记录
构件名称 | 焊缝类型 | 焊缝名称 | 焊缝编号 | 板厚(mm) | 检测部位(m) | 检测总长度(m) | 检测日期 | 结论 | 缺陷编号 | 缺陷当量（dB） | H（mm） | L（mm） | X（mm） | Y（mm）
E6 | 面板纵向对接 |  | E6-A-M1 | 14+14/16+16 | 0~16.347 | 16.347 | 2025.07.28 | 合格
E6 | 面板纵向对接 |  | E6-A-M2 | 14+14/16+16 | 0~16.824 | 16.824 | 2025.07.28 | 合格
E6 | 面板纵向对接 |  | E6-A-M3 | 14+14/16+16 | 0~17.315 | 17.315 | 2025.07.28 | 合格
E6 | 底板纵向对接 |  | E6-A-D | 14+14/16+16 | 0~16.824 | 16.824 | 2025.07.28 | 合格
E6 | 支座隔板与腹板角接 |  | E6-A-ZG1bF2 | 28+14 | 0~1.986 | 1.986 | 2025.07.28 | 合格
E6 | 支座隔板与腹板角接 |  | E6-A-BG1bF2 | 20+14 | 0~1.986 | 1.986 | 2025.07.28 | 合格
E6 | 支座隔板与腹板角接 |  | E6-A-BG2bF2 | 20+14 | 0~1.986 | 1.986 | 2025.07.28 | 合格
E6 | 面板横向对接 |  | E6-A-ZM1 | 14+14 | 0~1.586 | 1.586 | 2025.07.28 | 合格
E6 | 面板横向对接 |  | E6-A-ZM2 | 14+14 | 0~1.526 | 1.526 | 2025.07.28 | 合格
E6 | 面板纵向对接 |  | E6-B-M1 | 14+14 | 0~21.112 | 21.112 | 2025.07.28 | 合格
E6 | 面板纵向对接 |  | E6-B-M2 | 14+14 | 0~22.048 | 22.048 | 2025.07.28 | 合格
E6 | 面板纵向对接 |  | E6-B-M3 | 14+14 | 0~23.03 | 23.03 | 2025.07.28 | 合格
E6 | 底板纵向对接 |  | E6-B-D | 14+14/16+16 | 0~22.048 | 22.048 | 2025.07.28 | 合格
E6 | 面板横向对接 |  | E6-B-ZM1 | 14+14/ | 0~1.586 | 1.586 | 2025.07.28 | 合格
E6 | 面板横向对接 |  | E6-B-ZM2 | 14+14/ | 0~1.526 | 1.526 | 2025.07.28 | 合格
E6 | 支座隔板与腹板角接 |  | E6-B-ZG2bF2 | 28+14 | 0~1.986 | 1.986 | 2025.07.28 | 合格
E6 | 支座隔板与腹板角接 |  | E6-B-BG3bF2 | 20+14 | 0~1.986 | 1.986 | 2025.07.28 | 合格
E6 | 支座隔板与腹板角接 |  | E6-B-BG4bF2 | 20+14 | 0~1.986 | 1.986 | 2025.07.28 | 合格
E6 | 面板纵向对接 |  | E6-C-M1 | 14+14 | 0~17.868 | 17.868 | 2025.07.29 | 合格
E6 | 面板纵向对接 |  | E6-C-M2 | 14+14 | 0~18.848 | 18.848 | 2025.07.29 | 合格
E6 | 面板纵向对接 |  | E6-C-M3 | 14+14 | 0~19.843 | 19.843 | 2025.07.29 | 合格
E6 | 底板纵向对接 |  | E6-C-D | 14+14 | 0~18.848 | 18.848 | 2025.07.29 | 合格
E6 | 面板横向对接 |  | E6-C-ZM1 | 14+14 | 0~1.586 | 1.586 | 2025.07.29 | 合格
E6 | 面板横向对接 |  | E6-C-ZM2 | 14+14 | 0~1.526 | 1.526 | 2025.07.29 | 合格
E6 | 面板纵向对接 |  | E6-G-M1 | 14+14 | 0~21.052 | 21.052 | 2025.07.29 | 合格
E6 | 面板纵向对接 |  | E6-G-M2 | 14+14 | 0~22.467 | 22.467 | 2025.07.29 | 合格
E6 | 面板纵向对接 |  | E6-G-M3 | 14+14 | 0~23.904 | 23.904 | 2025.07.29 | 合格
E6 | 底板纵向对接 |  | E6-G-D | 14+14/16+16 | 0~22.467 | 22.467 | 2025.07.29 | 合格
E6 | 面板横向对接 |  | E6-G-ZM1 | 28+14 | 0~1.586 | 1.586 | 2025.07.29 | 合格
E6 | 面板横向对接 |  | E6-G-ZM2 | 20+14 | 0~1.526 | 1.526 | 2025.07.29 | 合格
E6 | 支座隔板与腹板角接 |  | E6-G-ZG3bF2 | 20+14 | 0~1.986 | 1.986 | 2025.07.29 | 合格
E6 | 面板纵向对接 |  | E6-H-M1 | 14+14/16+16 | 0~18.316 | 18.316 | 2025.07.30 | 合格
E6 | 面板纵向对接 |  | E6-H-M2 | 14+14/16+16 | 0~19.556 | 19.556 | 2025.07.30 | 合格
E6 | 面板纵向对接 |  | E6-H-M3 | 14+14/16+16 | 0~20.8 | 20.8 | 2025.07.30 | 合格
E6 | 底板纵向对接 |  | E6-H-D | 14+14/ | 0~19.556 | 19.556 | 2025.07.30 | 合格
E6 | 支座隔板与腹板角接 |  | E6-H-ZG4bF2 | 28+14 | 0~1.986 | 1.986 | 2025.07.30 | 合格
E6 | 支座隔板与腹板角接 |  | E6-H-BG6bF2 | 20+14 | 0~1.986 | 1.986 | 2025.07.30 | 合格
E6 | 面板横向对接 |  | E6-H-ZM1 | 14+14 | 0~1.586 | 1.586 | 2025.07.30 | 合格
E6 | 面板横向对接 |  | E6-H-ZM2 | 14+14 | 0~1.526 | 1.526 | 2025.07.30 | 合格
E6 | 面板环口对接 |  | E6-AXB-M | 14+14 | 0~10.817 | 10.817 | 2025.07.30 | 合格
E6 | 底板环口对接 |  | E6-AXB-D | 14+14 | 0~5.394 | 5.394 | 2025.07.30 | 合格
E6 | 腹板环口对接 |  | E6-AXB-F1 | 14+14 | 0~2.108 | 2.108 | 2025.07.30 | 合格
E6 | 腹板环口对接 |  | E6-AXB-F2 | 14+14 | 0~1.986 | 1.986 | 2025.07.30 | 合格
E6 | 腹板环口对接 |  | E6-AXB-F3 | 14+14 | 0~2.336 | 2.336 | 2025.07.30 | 合格
E6 | 面板环口对接 |  | E6-BXC-M | 14+14 | 0~10.817 | 10.817 | 2025.07.30 | 合格
E6 | 底板环口对接 |  | E6-BXC-D | 14+14 | 0~5.394 | 5.394 | 2025.07.30 | 合格
E6 | 腹板环口对接 |  | E6-BXC-F1 | 14+14 | 0~2.108 | 2.108 | 2025.07.30 | 合格
E6 | 腹板环口对接 |  | E6-BXC-F2 | 14+14 | 0~1.986 | 1.986 | 2025.07.30 | 合格
E6 | 腹板环口对接 |  | E6-BXC-F3 | 14+14 | 0~2.336 | 2.336 | 2025.07.30 | 合格
E6 | 面板环口对接 |  | E6-CXD-M | 14+14 | 0~10.817 | 10.817 | 2025.07.30 | 合格
E6 | 底板环口对接 |  | E6-CXD-D | 14+14 | 0~5.394 | 5.394 | 2025.07.30 | 合格
E6 | 腹板环口对接 |  | E6-CXD-F1 | 14+14 | 0~2.108 | 2.108 | 2025.07.30 | 合格
E6 | 腹板环口对接 |  | E6-CXD-F2 | 14+14 | 0~1.986 | 1.986 | 2025.07.30 | 合格
E6 | 腹板环口对接 |  | E6-CXD-F3 | 14+14 | 0~2.336 | 2.336 | 2025.07.30 | 合格
E6 | 面板环口对接 |  | E6-GXH-M | 14+14 | 0~10.817 | 10.817 | 2025.07.30 | 合格
E6 | 底板环口对接 |  | E6-GXH-D | 14+14 | 0~5.394 | 5.394 | 2025.07.30 | 合格
E6 | 腹板环口对接 |  | E6-GXH-F1 | 14+14 | 0~2.108 | 2.108 | 2025.07.30 | 合格
E6 | 腹板环口对接 |  | E6-GXH-F2 | 14+14 | 0~1.986 | 1.986 | 2025.07.30 | 合格
E6 | 腹板环口对接 |  | E6-GXH-F3 | 14+14 | 0~2.336 | 2.336 | 2025.07.30 | 合格
E6 | 面板纵向对接 |  | E6-D-M1 | 14+14 | 0~20.547 | 20.547 | 2025.08.17 | 合格
E6 | 面板纵向对接 |  | E6-D-M2 | 14+14 | 0~21.982 | 21.982 | 2025.08.17 | 合格
E6 | 面板纵向对接 |  | E6-D-M3 | 14+14 | 0~23.41 | 23.41 | 2025.08.17 | 合格
E6 | 底板纵向对接 |  | E6-D-D | 14+14/16+16 | 0~21.982 | 21.982 | 2025.08.17 | 合格
E6 | 面板横向对接 |  | E6-D-ZM1 | 14+14 | 0~1.586 | 1.586 | 2025.08.17 | 合格
E6 | 面板横向对接 |  | E6-D-ZM2 | 14+14 | 0~1.526 | 1.526 | 2025.08.17 | 合格
E6 | 支座隔板与腹板角接 |  | E6-D-ZG3bF2 | 28+14 | 0~1.986 | 1.986 | 2025.08.17 | 合格
E6 | 支座隔板与腹板角接 |  | E6-D-BG5bF2 | 20+14 | 0~1.986 | 1.986 | 2025.08.17 | 不合格 | F1 | SL+3.4 | 10 | 60 | 900 | 3
E6 | 支座隔板与腹板角接 |  | E6-D-BG6bF2 | 20+14 | 0~1.986 | 1.986 | 2025.08.17 | 合格
E6 | 面板纵向对接 |  | E6-E-M1 | 14+14 | 0~7.073 | 7.073 | 2025.08.17 | 合格
E6 | 面板纵向对接 |  | E6-E-M2 | 14+14 | 0~7.5 | 7.5 | 2025.08.17 | 合格
E6 | 面板纵向对接 |  | E6-E-M3 | 14+14 | 0~7.933 | 7.933 | 2025.08.17 | 合格
E6 | 底板纵向对接 |  | E6-E-D | 14+14 | 0~7.5 | 7.5 | 2025.08.17 | 合格
E6 | 面板纵向对接 |  | E6-F-M1 | 14+14 | 0~16.742 | 16.742 | 2025.08.17 | 合格
E6 | 面板纵向对接 |  | E6-F-M2 | 14+14 | 0~17.829 | 17.829 | 2025.08.17 | 合格
E6 | 面板纵向对接 |  | E6-F-M3 | 14+14 | 0~18.934 | 18.934 | 2025.08.17 | 合格
E6 | 底板纵向对接 |  | E6-F-D | 14+14 | 0~17.829 | 17.829 | 2025.08.17 | 合格
E6 | 面板横向对接 |  | E6-F-ZM1 | 14+14 | 0~1.586 | 1.586 | 2025.08.18 | 合格
E6 | 面板横向对接 |  | E6-F-ZM2 | 14+14 | 0~1.526 | 1.526 | 2025.08.18 | 合格
E6 | 面板环口对接 |  | E6-DXE-M | 14+14 | 0~10.817 | 10.817 | 2025.08.18 | 合格
E6 | 底板环口对接 |  | E6-DXE-D | 14+14 | 0~5.394 | 5.394 | 2025.08.18 | 合格
E6 | 腹板环口对接 |  | E6-DXE-F1 | 14+14 | 0~2.108 | 2.108 | 2025.08.18 | 合格
E6 | 腹板环口对接 |  | E6-DXE-F2 | 14+14 | 0~1.986 | 1.986 | 2025.08.18 | 合格
E6 | 腹板环口对接 |  | E6-DXE-F3 | 14+14 | 0~2.336 | 2.336 | 2025.08.18 | 合格
E6 | 面板环口对接 |  | E6-EXF-M | 14+14 | 0~10.817 | 10.817 | 2025.08.18 | 合格
E6 | 底板环口对接 |  | E6-EXF-D | 14+14 | 0~5.394 | 5.394 | 2025.08.18 | 合格
E6 | 腹板环口对接 |  | E6-EXF-F1 | 14+14 | 0~2.108 | 2.108 | 2025.08.18 | 合格
E6 | 腹板环口对接 |  | E6-EXF-F2 | 14+14 | 0~1.986 | 1.986 | 2025.08.18 | 合格
E6 | 腹板环口对接 |  | E6-EXF-F3 | 14+14 | 0~2.336 | 2.336 | 2025.08.18 | 合格
E6 | 面板环口对接 |  | E6-FXG-M | 14+14 | 0~10.817 | 10.817 | 2025.08.18 | 合格
E6 | 底板环口对接 |  | E6-FXG-D | 14+14 | 0~5.394 | 5.394 | 2025.08.18 | 合格
E6 | 腹板环口对接 |  | E6-FXG-F1 | 14+14 | 0~2.108 | 2.108 | 2025.08.18 | 合格
E6 | 腹板环口对接 |  | E6-FXG-F2 | 14+14 | 0~1.986 | 1.986 | 2025.08.18 | 合格
E6 | 腹板环口对接 |  | E6-FXG-F3 | 14+14 | 0~2.336 | 2.336 | 2025.08.18 | 合格