## 超声总体信息
报告编号 | ZJC006-SG3-B10-23-UT-001
工程名称 | 腾龙大道智慧快速路二期工程TLDD-SG3标段长虹路枢纽B匝道桥第10联
委托单位 | 江苏兆信工程项目管理有限公司
材质 | Q345qD
坡口形式 | V型
检测时机 | 焊后24小时
焊接方式 | CO2气体保护焊
检测比例 | 100%
热处理状态 | AR
工件温度 | 30℃
表面状态 | 打磨光滑
仪器型号/编号 | 超声波探伤仪 SZ-C03
探头规格 | 5P9X9 70° 2.5P9X9 60°
耦合剂 | 化学浆糊
表面补偿 | 4dB
对比试块 | RB-2
标准试块 | CSK-IA
检测灵敏度 | Φ3×40
检验标准 | GB/T 11345-2023 检验等级 B
全熔透验收标准 | GB/T 29712-2023 验收等级 2
熔深验收标准 | Q/CR 9211-2015 验收等级 Ⅱ
母材检测结果 | 无影响横波检测缺陷

## 超声原始记录
构件名称 | 焊缝类型 | 焊缝名称 | 焊缝编号 | 板厚(mm) | 检测部位(m) | 检测总长度(m) | 检测日期 | 结论 | 缺陷编号 | 缺陷当量（dB） | H（mm） | L（mm） | X（mm） | Y（mm）
长虹路枢纽B匝道桥第10联 | 对接焊缝 | 面板对接 | B9#AXL-3-M-DJ3 | 16+16 | 0~7.365 | 7.365 | 2025.07.24 | 合格
长虹路枢纽B匝道桥第10联 | 角接焊缝 | 右腹板与面板角接 | B9#AXL-3-YF-TJ1 | 16 | 0~11.473 | 11.473 | 2025.07.24 | 合格
长虹路枢纽B匝道桥第10联 | 对接焊缝 | 面板对接 | B9#BXL-1-M-DJ1 | 16+16 | 0~8.827 | 8.827 | 2025.07.24 | 合格
长虹路枢纽B匝道桥第10联 | 角接焊缝 | 左腹板与面板角接 | B9#BXL-2-ZF-TJ1 | 16 | 0~9.061 | 9.061 | 2025.07.24 | 合格
长虹路枢纽B匝道桥第10联 | 角接焊缝 | 左腹板与面板角接 | B9#BXL-3-ZF-TJ1 | 16 | 0~8.628 | 8.628 | 2025.07.24 | 合格
长虹路枢纽B匝道桥第10联 | 对接焊缝 | 底板对接 | B9#CXL-1-D-DJ1 | 14+14 | 0~2.255 | 2.255 | 2025.07.24 | 合格
长虹路枢纽B匝道桥第10联 | 角接焊缝 | 左腹板与面板角接 | B9#CXL-1-ZF-TJ1 | 16 | 0~23.276 | 23.276 | 2025.07.24 | 合格
长虹路枢纽B匝道桥第10联 | 对接焊缝 | 面板对接 | B9#CXL-2-M-DJ2 | 16+20 | 0~3.42 | 3.42 | 2025.07.24 | 合格
长虹路枢纽B匝道桥第10联 | 对接焊缝 | 面板对接 | B9#CXL-2-M-DJ3 | 16+16 | 0~16.422 | 16.422 | 2025.07.24 | 合格
长虹路枢纽B匝道桥第10联 | 对接焊缝 | 底板对接 | B9#CXL-2-D-DJ3 | 14+14 | 0~13.91 | 13.91 | 2025.07.24 | 合格
长虹路枢纽B匝道桥第10联 | 角接焊缝 | 右腹板与面板角接 | B9#CXL-2-YF-TJ1 | 16 | 0~25.193 | 25.193 | 2025.07.24 | 合格
长虹路枢纽B匝道桥第10联 | 对接焊缝 | 底板对接 | B9#CXL-3-D-DJ2 | 14+20 | 0~2.255 | 2.255 | 2025.07.24 | 合格
长虹路枢纽B匝道桥第10联 | 对接焊缝 | 右腹板对接 | B9#CXL-3-YF-DJ1 | 16+16 | 0~2.432 | 2.432 | 2025.07.24 | 合格
长虹路枢纽B匝道桥第10联 | 对接焊缝 | 面板对接 | B9#DTB-1-M-DJ1 | 20+16 | 0~1.66 | 1.66 | 2025.07.24 | 合格
长虹路枢纽B匝道桥第10联 | 角接焊缝 | 左腹板与底板角接 | B9#DXL-1-ZF-TJ2 | 16 | 0~15.431 | 15.431 | 2025.07.24 | 合格
长虹路枢纽B匝道桥第10联 | 对接焊缝 | 底板对接 | B9#DXL-2-D-DJ1 | 20+14 | 0~3.599 | 3.599 | 2025.07.24 | 合格
长虹路枢纽B匝道桥第10联 | 对接焊缝 | 面板对接 | B9#DXL-3-M-DJ1 | 20+16 | 0~3.805 | 3.805 | 2025.07.24 | 合格
长虹路枢纽B匝道桥第10联 | 对接焊缝 | 面板对接 | B9#EXL-1-M-DJ4 | 20+20 | 0~3.387 | 3.387 | 2025.07.24 | 合格
长虹路枢纽B匝道桥第10联 | 对接焊缝 | 底板对接 | B9#EXL-1-D-DJ2 | 14+20 | 0~2.255 | 2.255 | 2025.07.24 | 合格
长虹路枢纽B匝道桥第10联 | 对接焊缝 | 左腹板对接 | B9#EXL-1-ZF-DJ1 | 16+16 | 0~2.432 | 2.432 | 2025.07.24 | 合格
长虹路枢纽B匝道桥第10联 | 角接焊缝 | 左腹板与面板角接 | B9#EXL-1-ZF-TJ1 | 16 | 0~21.933 | 21.933 | 2025.07.24 | 合格
长虹路枢纽B匝道桥第10联 | 对接焊缝 | 面板对接 | B9#EXL-2-M-DJ3 | 16+16 | 0~20.187 | 20.187 | 2025.07.24 | 合格
长虹路枢纽B匝道桥第10联 | 对接焊缝 | 面板对接 | B9#EXL-2-M-DJ4 | 20+20 | 0~3.576 | 3.576 | 2025.07.24 | 合格
长虹路枢纽B匝道桥第10联 | 对接焊缝 | 底板对接 | B9#EXL-2-D-DJ3 | 14+14 | 0~16.62 | 16.62 | 2025.07.24 | 合格
长虹路枢纽B匝道桥第10联 | 角接焊缝 | 右腹板与底板角接 | B9#EXL-3-ZF-TJ2 | 16 | 0~24.952 | 24.952 | 2025.07.24 | 合格
长虹路枢纽B匝道桥第10联 | 对接焊缝 | 面板对接 | B9#ETB-2b-M-DJ1 | 16+20 | 0~1.66 | 1.66 | 2025.07.24 | 合格
长虹路枢纽B匝道桥第10联 | 角接焊缝 | 腹板与底板角接 | B9#FXL-1-F1-TJ2 | 16 | 0~3.582 | 3.582 | 2025.07.24 | 合格
长虹路枢纽B匝道桥第10联 | 角接焊缝 | 腹板与面板角接 | B9#FXL-1-F3-TJ1 | 16 | 0~2.787 | 2.787 | 2025.07.24 | 合格
长虹路枢纽B匝道桥第10联 | 角接焊缝 | 腹板与底板角接 | B9#FXL-1-F5-TJ2 | 16 | 0~4.018 | 4.018 | 2025.07.24 | 合格
长虹路枢纽B匝道桥第10联 | 对接焊缝 | 面板对接 | B9#GXL-1-M-DJ2 | 16+16 | 0~3.805 | 3.805 | 2025.07.24 | 合格
长虹路枢纽B匝道桥第10联 | 对接焊缝 | 底板对接 | B9#GXL-1-D-DJ2 | 14+14 | 0~2.255 | 2.255 | 2025.07.24 | 合格
长虹路枢纽B匝道桥第10联 | 对接焊缝 | 左腹板对接 | B9#GXL-1-ZF-DJ1 | 16+16 | 0~2.44 | 2.44 | 2025.07.24 | 合格
长虹路枢纽B匝道桥第10联 | 对接焊缝 | 右腹板对接 | B9#GXL-2-YF-DJ1 | 16+16 | 0~2.2 | 2.2 | 2025.07.24 | 合格
长虹路枢纽B匝道桥第10联 | 角接焊缝 | 左腹板与面板角接 | B9#GXL-2-ZF-TJ1 | 16 | 0~17.78 | 17.78 | 2025.07.24 | 合格
长虹路枢纽B匝道桥第10联 | 对接焊缝 | 底板对接 | B9#GXL-3-D-DJ1 | 20+14 | 0~2.743 | 2.743 | 2025.07.24 | 合格
长虹路枢纽B匝道桥第10联 | 对接焊缝 | 面板对接 | B9#GXL-4-M-DJ1 | 20+16 | 0~3.838 | 3.838 | 2025.07.24 | 合格
长虹路枢纽B匝道桥第10联 | 对接焊缝 | 面板对接 | B9#GXL-4-M-DJ3 | 16+16 | 0~17.563 | 17.563 | 2025.07.24 | 合格
长虹路枢纽B匝道桥第10联 | 角接焊缝 | 右腹板与面板角接 | B9#GXL-4-YF-TJ1 | 16 | 0~20.424 | 20.424 | 2025.07.24 | 合格
长虹路枢纽B匝道桥第10联 | 对接焊缝 | 底板对接 | B9#HXL-1-D-DJ2 | 14+14 | 0~3.614 | 3.614 | 2025.07.24 | 合格
长虹路枢纽B匝道桥第10联 | 角接焊缝 | 腹板与底板角接 | B9#HXL-1-F2-TJ2 | 16 | 0~4.701 | 4.701 | 2025.07.24 | 合格
长虹路枢纽B匝道桥第10联 | 角接焊缝 | 腹板与底板角接 | B9#HXL-1-F4-TJ2 | 16 | 0~4.48 | 4.48 | 2025.07.24 | 合格
长虹路枢纽B匝道桥第10联 | 角接焊缝 | 腹板与面板角接 | B9#JXL-1-F1-TJ1 | 16 | 0~2.822 | 2.822 | 2025.07.24 | 合格
长虹路枢纽B匝道桥第10联 | 角接焊缝 | 腹板与底板角接 | B9#JXL-1-F2-TJ2 | 16 | 0~3.665 | 3.665 | 2025.07.24 | 合格
长虹路枢纽B匝道桥第10联 | 角接焊缝 | 腹板与底板角接 | B9#JXL-1-F4-TJ2 | 16 | 0~2.905 | 2.905 | 2025.07.24 | 合格