## 超声总体信息
报告编号 | ZJC006-SG3-D5-23-UT-001
工程名称 | 腾龙大道智慧快速路二期工程TLDD-SG3标段长虹路枢纽D匝道桥第5联
委托单位 | 江苏兆信工程项目管理有限公司
材质 | Q345qD
坡口形式 | V型
检测时机 | 焊后24小时
焊接方式 | CO2气体保护焊
检测比例 | 100%
热处理状态 | AR
工件温度 | 30℃
表面状态 | 打磨光滑
仪器型号/编号 | 超声波探伤仪 SZ-C03
探头规格 | 5P9X9 70° 2.5P9X9 60°
耦合剂 | 化学浆糊
表面补偿 | 4dB
对比试块 | RB-2
标准试块 | CSK-IA
检测灵敏度 | Φ3×40
检验标准 | GB/T 11345-2023 检验等级 B
全熔透验收标准 | GB/T 29712-2023 验收等级 2
熔深验收标准 | Q/CR 9211-2015 验收等级 Ⅱ
母材检测结果 | 无影响横波检测缺陷

## 超声原始记录
构件名称 | 焊缝类型 | 焊缝名称 | 焊缝编号 | 板厚(mm) | 检测部位(m) | 检测总长度(m) | 检测日期 | 结论 | 缺陷编号 | 缺陷当量（dB） | H（mm） | L（mm） | X（mm） | Y（mm）
长虹路枢纽D匝道桥第5联 | 对接焊缝 | 面板对接 | D5#AXL-1-M-DJ1 | 20+20 | 0~3.068 | 3.068 | 2025.07.25 | 合格
长虹路枢纽D匝道桥第5联 | 对接焊缝 | 面板对接 | D5#AXL-1-M-DJ2 | 20+20 | 0~9.85 | 9.85 | 2025.07.25 | 合格
长虹路枢纽D匝道桥第5联 | 对接焊缝 | 面板对接 | D5#BXL-1-M-DJ2 | 16+16 | 0~2.384 | 2.384 | 2025.07.25 | 合格
长虹路枢纽D匝道桥第5联 | 对接焊缝 | 面板对接 | D5#BXL-1-M-DJ3 | 16+16 | 0~2.384 | 2.384 | 2025.07.25 | 合格
长虹路枢纽D匝道桥第5联 | 对接焊缝 | 底板对接 | D5#BXL-1-D-DJ1 | 14+20 | 0~15.108 | 15.108 | 2025.07.25 | 合格
长虹路枢纽D匝道桥第5联 | 对接焊缝 | 底板对接 | D5#BXL-1-D-DJ2 | 14+14 | 0~15.108 | 15.108 | 2025.07.25 | 合格
长虹路枢纽D匝道桥第5联 | 对接焊缝 | 底板对接 | D5#BXL-1-D-DJ4 | 14+14 | 0~1.847 | 1.847 | 2025.07.25 | 合格
长虹路枢纽D匝道桥第5联 | 对接焊缝 | 底板对接 | D5#BXL-1-D-DJ5 | 14+14 | 0~2.176 | 2.176 | 2025.07.25 | 合格
长虹路枢纽D匝道桥第5联 | 对接焊缝 | 面板对接 | D5#CXL-1-M-DJ2 | 16+20 | 0~3.6 | 3.6 | 2025.07.25 | 合格
长虹路枢纽D匝道桥第5联 | 对接焊缝 | 面板对接 | D5#CXL-1-M-DJ5 | 20+20 | 0~4.999 | 4.999 | 2025.07.25 | 合格
长虹路枢纽D匝道桥第5联 | 对接焊缝 | 底板对接 | D5#CXL-1-D-DJ1 | 14+14 | 0~3.6 | 3.6 | 2025.07.25 | 合格
长虹路枢纽D匝道桥第5联 | 对接焊缝 | 底板对接 | D5#CXL-1-D-DJ2 | 14+24 | 0~3.6 | 3.6 | 2025.07.25 | 合格
长虹路枢纽D匝道桥第5联 | 对接焊缝 | 底板对接 | D5#CXL-1-D-DJ3 | 24+32 | 0~4.699 | 4.699 | 2025.07.25 | 合格
长虹路枢纽D匝道桥第5联 | 对接焊缝 | 左腹板对接 | D5#CXL-1-ZF-DJ1 | 16+16 | 0~4.999 | 4.999 | 2025.07.25 | 合格
长虹路枢纽D匝道桥第5联 | 角接焊缝 | 左腹板与面板角接 | D5#CXL-1-ZF-TJ1 | 16+16 | 0~10.792 | 10.792 | 2025.07.25 | 合格
长虹路枢纽D匝道桥第5联 | 角接焊缝 | 左腹板与底板角接 | D5#CXL-1-ZF-TJ2 | 16+16 | 0~21.89 | 21.89 | 2025.07.25 | 合格
长虹路枢纽D匝道桥第5联 | 对接焊缝 | 左腹板对接 | D5#CXL-2-ZF-DJ1 | 16+16 | 0~2.2 | 2.2 | 2025.07.25 | 合格
长虹路枢纽D匝道桥第5联 | 对接焊缝 | 右腹板对接 | D5#CXL-2-YF-DJ1 | 16+16 | 0~2.2 | 2.2 | 2025.07.25 | 合格
长虹路枢纽D匝道桥第5联 | 对接焊缝 | 面板对接 | D5#CXL-3-M-DJ2 | 16+20 | 0~2.321 | 2.321 | 2025.07.25 | 合格
长虹路枢纽D匝道桥第5联 | 对接焊缝 | 面板对接 | D5#CXL-3-M-DJ3 | 20+28 | 0~1.641 | 1.641 | 2025.07.25 | 合格
长虹路枢纽D匝道桥第5联 | 对接焊缝 | 面板对接 | D5#CXL-3-M-DJ4 | 16+16 | 0~8.558 | 8.558 | 2025.07.25 | 合格
长虹路枢纽D匝道桥第5联 | 对接焊缝 | 底板对接 | D5#CXL-3-D-DJ2 | 14+24 | 0~2.221 | 2.221 | 2025.07.25 | 合格
长虹路枢纽D匝道桥第5联 | 对接焊缝 | 底板对接 | D5#CXL-3-D-DJ3 | 24+32 | 0~1.58 | 1.58 | 2025.07.25 | 合格
长虹路枢纽D匝道桥第5联 | 对接焊缝 | 底板对接 | D5#CXL-3-D-DJ4 | 14+14 | 0~6.956 | 6.956 | 2025.07.25 | 合格
长虹路枢纽D匝道桥第5联 | 角接焊缝 | 右腹板与底板角接 | D5#CXL-3-YF-TJ2 | 16+16 | 0~23.784 | 23.784 | 2025.07.25 | 合格
长虹路枢纽D匝道桥第5联 | 对接焊缝 | 面板对接 | D5#EXL-2-M-DJ1 | 20+28 | 0~3.769 | 3.769 | 2025.07.25 | 合格
长虹路枢纽D匝道桥第5联 | 对接焊缝 | 面板对接 | D5#EXL-2-M-DJ7 | 16+16 | 0~10.202 | 10.202 | 2025.07.25 | 合格
长虹路枢纽D匝道桥第5联 | 对接焊缝 | 底板对接 | D5#EXL-2-D-DJ3 | 14+14 | 0~3.945 | 3.945 | 2025.07.25 | 合格
长虹路枢纽D匝道桥第5联 | 对接焊缝 | 底板对接 | D5#EXL-2-D-DJ4 | 32+32 | 0~2.2 | 2.2 | 2025.07.25 | 合格
长虹路枢纽D匝道桥第5联 | 对接焊缝 | 底板对接 | D5#EXL-2-D-DJ5 | 24+24 | 0~3.2 | 3.2 | 2025.07.25 | 合格
长虹路枢纽D匝道桥第5联 | 对接焊缝 | 左腹板对接 | D5#EXL-2-ZF-DJ1 | 16+16 | 0~3.6 | 3.6 | 2025.07.25 | 合格
长虹路枢纽D匝道桥第5联 | 对接焊缝 | 右腹板对接 | D5#EXL-2-YF-DJ1 | 16+16 | 0~3.6 | 3.6 | 2025.07.25 | 合格
长虹路枢纽D匝道桥第5联 | 角接焊缝 | 右腹板与底板角接 | D5#EXL-2-YF-TJ2 | 16+16 | 0~24.305 | 24.305 | 2025.07.25 | 合格
长虹路枢纽D匝道桥第5联 | 角接焊缝 | 左腹板与面板角接 | D5#FXL-1-ZF-TJ1 | 16+16 | 0~20.913 | 20.913 | 2025.07.25 | 合格
长虹路枢纽D匝道桥第5联 | 角接焊缝 | 左腹板与底板角接 | D5#FXL-1-ZF-TJ2 | 16+16 | 0~21.202 | 21.202 | 2025.07.25 | 合格
长虹路枢纽D匝道桥第5联 | 对接焊缝 | 底板对接 | D5#FXL-2-D-DJ2 | 24+28 | 0~3.6 | 3.6 | 2025.07.25 | 合格
长虹路枢纽D匝道桥第5联 | 对接焊缝 | 底板对接 | D5#FXL-2-D-DJ3 | 14+14 | 0~10.492 | 10.492 | 2025.07.25 | 合格
长虹路枢纽D匝道桥第5联 | 对接焊缝 | 底板对接 | D5#FXL-2-D-DJ4 | 24+24 | 0~4.499 | 4.499 | 2025.07.25 | 合格
长虹路枢纽D匝道桥第5联 | 对接焊缝 | 左腹板对接 | D5#FXL-2-ZF-DJ1 | 16+16 | 0~2.2 | 2.2 | 2025.07.25 | 合格
长虹路枢纽D匝道桥第5联 | 对接焊缝 | 右腹板对接 | D5#FXL-2-YF-DJ1 | 16+16 | 0~2.2 | 2.2 | 2025.07.25 | 合格
长虹路枢纽D匝道桥第5联 | 角接焊缝 | 右腹板与底板角接 | D5#FXL-2-YF-TJ2 | 16+16 | 0~22.77 | 22.77 | 2025.07.25 | 合格
长虹路枢纽D匝道桥第5联 | 对接焊缝 | 面板对接 | D5#FXL-3-M-DJ2 | 16+24 | 0~3.815 | 3.815 | 2025.07.25 | 合格
长虹路枢纽D匝道桥第5联 | 对接焊缝 | 面板对接 | D5#FXL-3-M-DJ6 | 24+24 | 0~4.545 | 4.545 | 2025.07.25 | 合格
长虹路枢纽D匝道桥第5联 | 对接焊缝 | 面板对接 | D5#GXL-1-M-DJ1 | 24+28 | 0~3.815 | 3.815 | 2025.07.25 | 合格
长虹路枢纽D匝道桥第5联 | 对接焊缝 | 面板对接 | D5#GXL-1-M-DJ7 | 16+16 | 0~7.25 | 7.25 | 2025.07.25 | 合格
长虹路枢纽D匝道桥第5联 | 对接焊缝 | 底板对接 | D5#GXL-2-D-DJ2 | 18+24 | 0~3.6 | 3.6 | 2025.07.25 | 合格
长虹路枢纽D匝道桥第5联 | 对接焊缝 | 底板对接 | D5#GXL-2-D-DJ3 | 28+28 | 0~4.699 | 4.699 | 2025.07.25 | 合格
长虹路枢纽D匝道桥第5联 | 对接焊缝 | 底板对接 | D5#GXL-2-D-DJ4 | 24+24 | 0~4.999 | 4.999 | 2025.07.25 | 合格
长虹路枢纽D匝道桥第5联 | 对接焊缝 | 左腹板对接 | D5#GXL-2-ZF-DJ1 | 16+16 | 0~2.2 | 2.2 | 2025.07.25 | 合格
长虹路枢纽D匝道桥第5联 | 对接焊缝 | 右腹板对接 | D5#GXL-2-YF-DJ1 | 16+16 | 0~2.2 | 2.2 | 2025.07.25 | 合格
长虹路枢纽D匝道桥第5联 | 角接焊缝 | 右腹板与面板角接 | D5#GXL-2-YF-TJ1 | 16+16 | 0~21.461 | 21.461 | 2025.07.25 | 合格
长虹路枢纽D匝道桥第5联 | 对接焊缝 | 面板对接 | D5#GXL-3-M-DJ3 | 16+16 | 0~3.815 | 3.815 | 2025.07.25 | 合格
长虹路枢纽D匝道桥第5联 | 对接焊缝 | 面板对接 | D5#GXL-3-M-DJ5 | 24+24 | 0~3.863 | 3.863 | 2025.07.25 | 合格
长虹路枢纽D匝道桥第5联 | 角接焊缝 | 左腹板与面板角接 | D5#HXL-1-ZF-TJ1 | 16+16 | 0~19.629 | 19.629 | 2025.07.25 | 合格
长虹路枢纽D匝道桥第5联 | 角接焊缝 | 左腹板与底板角接 | D5#HXL-1-ZF-TJ2 | 16+16 | 0~19.915 | 19.915 | 2025.07.25 | 合格
长虹路枢纽D匝道桥第5联 | 对接焊缝 | 面板对接 | D5#HXL-2-M-DJ1 | 16+16 | 0~3.4 | 3.4 | 2025.07.25 | 合格
长虹路枢纽D匝道桥第5联 | 对接焊缝 | 面板对接 | D5#HXL-2-M-DJ2 | 16+16 | 0~10.371 | 10.371 | 2025.07.25 | 合格
长虹路枢纽D匝道桥第5联 | 对接焊缝 | 面板对接 | D5#HXL-2-M-DJ3 | 16+16 | 0~10.054 | 10.054 | 2025.07.25 | 合格
长虹路枢纽D匝道桥第5联 | 对接焊缝 | 底板对接 | D5#HXL-2-D-DJ2 | 18+24 | 0~3.6 | 3.6 | 2025.07.25 | 合格
长虹路枢纽D匝道桥第5联 | 对接焊缝 | 底板对接 | D5#HXL-2-D-DJ3 | 28+28 | 0~4.699 | 4.699 | 2025.07.25 | 合格
长虹路枢纽D匝道桥第5联 | 对接焊缝 | 底板对接 | D5#HXL-2-D-DJ4 | 24+24 | 0~4.999 | 4.999 | 2025.07.25 | 合格
长虹路枢纽D匝道桥第5联 | 对接焊缝 | 左腹板对接 | D5#HXL-2-ZF-DJ1 | 16+16 | 0~2.2 | 2.2 | 2025.07.25 | 合格
长虹路枢纽D匝道桥第5联 | 对接焊缝 | 右腹板对接 | D5#HXL-2-YF-DJ1 | 16+16 | 0~2.2 | 2.2 | 2025.07.25 | 合格
长虹路枢纽D匝道桥第5联 | 角接焊缝 | 右腹板与面板角接 | D5#HXL-3-YF-TJ1 | 16+16 | 0~21.042 | 21.042 | 2025.07.25 | 合格
长虹路枢纽D匝道桥第5联 | 对接焊缝 | 面板对接 | D5#JXL-1-M-DJ1 | 16+24 | 0~3.815 | 3.815 | 2025.07.25 | 合格
长虹路枢纽D匝道桥第5联 | 对接焊缝 | 面板对接 | D5#JXL-1-M-DJ2 | 16+16 | 0~4.428 | 4.428 | 2025.07.25 | 合格
长虹路枢纽D匝道桥第5联 | 对接焊缝 | 面板对接 | D5#JXL-1-M-DJ3 | 24+24 | 0~3.506 | 3.506 | 2025.07.25 | 合格