## 超声总体信息
报告编号 | ZJC012-25-UT-064
工程名称 | 沪蓉高速薛家道口东段扩能改造工程项目
委托单位 | 江苏常鑫路桥集团有限公司
材质 | Q345qD
坡口形式 | V型
检测时机 | 焊后24小时
焊接方式 | CO2气体保护焊
检测比例 | 100%
热处理状态 | AR
工件温度 | 25℃
表面状态 | 打磨光滑
仪器型号/编号 | 超声波探伤仪 SZ-C02
探头规格 | 5P9X9 70° 2.5P9X9 60°
耦合剂 | 化学浆糊
表面补偿 | 4dB
对比试块 | RB-2
标准试块 | CSK-IA
检测灵敏度 | Φ3×40
检验标准 | GB/T 11345-2023 检验等级 B
全熔透验收标准 | GB/T 29712-2023 验收等级 2
熔深验收标准 | Q/CR 9211-2015 验收等级 Ⅱ
母材检测结果 | 无影响横波检测缺陷

## 超声原始记录
构件名称 | 焊缝类型 | 焊缝名称 | 焊缝编号 | 板厚(mm) | 检测部位(m) | 检测总长度(m) | 检测日期 | 结论 | 缺陷编号 | 缺陷当量（dB） | H（mm） | L（mm） | X（mm） | Y（mm） | 返修长度(mm) | 复探日期
ZL1-1 | 对接焊缝 | 顶板横向对接焊缝 | T-HD1 | 16+16 | 0~0.495 | 0.495 | 2025.08.29 | 合格
ZL1-1 | 对接焊缝 | 顶板横向对接焊缝 | T-HD2 | 18+18 | 0~1.844 | 1.844 | 2025.08.29 | 合格
ZL1-1 | 对接焊缝 | 底板横向对接焊缝 | D-HD1 | 20+20 | 0~2.308 | 2.308 | 2025.09.02 | 合格
ZL1-1 | 对接焊缝 | 底板横向对接焊缝 | D-HD2 | 20+20 | 0~2.308 | 2.308 | 2025.09.02 | 合格
ZL1-1 | 对接焊缝 | 底板横向对接焊缝 | D-HD3 | 20+20 | 0~2.308 | 2.308 | 2025.09.02 | 合格
ZL1-1 | 对接焊缝 | 底板横向对接焊缝 | D-HD4 | 20+20 | 0~2.308 | 2.308 | 2025.09.02 | 合格
ZL1-1 | 熔透角焊缝 | 腹板与顶板全熔透角焊缝 | FT-R1 | 16⊥16 | 0~2.498 | 2.821 | 2025.09.03 | 合格
ZL1-1 | 熔透角焊缝 | 腹板与顶板全熔透角焊缝 | FT-R2 | 16⊥16 | 0~2.499 | 2.745 | 2025.09.03 | 合格
ZL1-1 | 熔透角焊缝 | 腹板与顶板全熔透角焊缝 | FT-R3 | 16⊥16 | 0~2.5 | 2.823 | 2025.09.03 | 合格
ZL1-1 | 熔透角焊缝 | 腹板与顶板全熔透角焊缝 | FT-R4 | 16⊥16 | 0~2.502 | 2.748 | 2025.09.03 | 合格
ZL1-1 | 熔透角焊缝 | 腹板与顶板全熔透角焊缝 | FT-R5 | 16⊥16 | 0~2.754 | 2.501 | 2025.09.03 | 合格
ZL1-1 | 熔透角焊缝 | 腹板与顶板全熔透角焊缝 | FT-R6 | 16⊥16 | 0~2.829 | 2.502 | 2025.09.03 | 合格
ZL1-1 | 熔透角焊缝 | 腹板与底板全熔透角焊缝 | FD-R1 | 16⊥16 | 0~2.498 | 2.821 | 2025.09.05 | 合格
ZL1-1 | 熔透角焊缝 | 腹板与底板全熔透角焊缝 | FD-R2 | 16⊥16 | 0~2.499 | 2.745 | 2025.09.05 | 合格
ZL1-1 | 熔透角焊缝 | 腹板与底板全熔透角焊缝 | FD-R3 | 16⊥16 | 0~2.5 | 2.823 | 2025.09.05 | 不合格 | F1 | SL+10 | 8-10 | 220 | 300 | 0 | 320 | 2025.09.06
ZL1-1 | 熔透角焊缝 | 腹板与底板全熔透角焊缝 | FD-R4 | 16⊥16 | 0~2.502 | 2.748 | 2025.09.05 | 合格
ZL1-1 | 熔透角焊缝 | 腹板与底板全熔透角焊缝 | FD-R5 | 16⊥16 | 0~2.754 | 2.501 | 2025.09.05 | 合格
ZL1-1 | 熔透角焊缝 | 腹板与底板全熔透角焊缝 | FD-R6 | 16⊥16 | 0~2.829 | 2.502 | 2025.09.05 | 合格
ZL1-1 | 熔透角焊缝 | 支座横隔板与腹板全熔透角焊缝 | FHG1-R1 | (12+14+16+24)⊥16 | 0~1.444 | 1.444 | 2025.09.06 | 合格
ZL1-1 | 熔透角焊缝 | 支座横隔板与腹板全熔透角焊缝 | FHG1-R2 | (12+14+16+24)⊥16 | 0~1.38 | 1.38 | 2025.09.06 | 合格
ZL1-1 | 熔透角焊缝 | 支座横隔板与腹板全熔透角焊缝 | FHG1-R3 | (12+14+16+24)⊥16 | 0~1.444 | 1.444 | 2025.09.06 | 合格
ZL1-1 | 熔透角焊缝 | 支座横隔板与腹板全熔透角焊缝 | FHG1-R4 | (12+14+16+24)⊥16 | 0~1.38 | 1.38 | 2025.09.06 | 合格
ZL1-1 | 熔透角焊缝 | 支座横隔板与腹板全熔透角焊缝 | FHG1-R5 | (12+14+16+24)⊥16 | 0~1.444 | 1.444 | 2025.09.06 | 合格
ZL1-1 | 熔透角焊缝 | 支座横隔板与腹板全熔透角焊缝 | FHG1-R6 | (12+14+16+24)⊥16 | 0~1.38 | 1.38 | 2025.09.06 | 合格
ZL1-1 | 熔透角焊缝 | 支座横隔板与腹板全熔透角焊缝 | FHG1-R7 | (12+14+16+24)⊥16 | 0~1.444 | 1.444 | 2025.09.06 | 合格
ZL1-1 | 熔透角焊缝 | 支座横隔板与腹板全熔透角焊缝 | FHG1-R8 | (12+14+16+24)⊥16 | 0~1.38 | 1.38 | 2025.09.06 | 合格
ZL1-1 | 熔透角焊缝 | 支座横隔板与腹板全熔透角焊缝 | FHG1-R9 | (12+14+16+24)⊥16 | 0~1.444 | 1.444 | 2025.09.06 | 合格
ZL1-1 | 熔透角焊缝 | 支座横隔板与腹板全熔透角焊缝 | FHG1-R10 | (12+14+16+24)⊥16 | 0~1.38 | 1.38 | 2025.09.06 | 合格
ZL1-1 | 熔透角焊缝 | 支座横隔板与腹板全熔透角焊缝 | FHG1-R11 | (12+14+16+24)⊥16 | 0~1.444 | 1.444 | 2025.09.06 | 合格
ZL1-1 | 熔透角焊缝 | 支座横隔板与腹板全熔透角焊缝 | FHG1-R12 | (12+14+16+24)⊥16 | 0~1.38 | 1.38 | 2025.09.06 | 合格
ZL1-1 | 熔透角焊缝 | 支座横隔板与腹板全熔透角焊缝 | FHG1-R13 | (12+14+16+24)⊥16 | 0~1.444 | 1.444 | 2025.09.06 | 合格
ZL1-1 | 熔透角焊缝 | 支座横隔板与腹板全熔透角焊缝 | FHG1-R14 | (12+14+16+24)⊥16 | 0~1.38 | 1.38 | 2025.09.06 | 合格
ZL1-1 | 熔透角焊缝 | 支座横隔板与腹板全熔透角焊缝 | FHG1-R15 | (12+14+16+24)⊥16 | 0~1.444 | 1.444 | 2025.09.06 | 合格
ZL1-1 | 熔透角焊缝 | 支座横隔板与腹板全熔透角焊缝 | FHG1-R16 | (12+14+16+24)⊥16 | 0~1.38 | 1.38 | 2025.09.06 | 合格
ZL1-1 | 熔透角焊缝 | 支座横隔板与腹板全熔透角焊缝 | FHG1-R17 | (12+14+16+24)⊥16 | 0~1.444 | 1.444 | 2025.09.06 | 合格
ZL1-1 | 熔透角焊缝 | 支座横隔板与腹板全熔透角焊缝 | FHG1-R18 | (12+14+16+24)⊥16 | 0~1.38 | 1.38 | 2025.09.06 | 合格
ZL1-1 | 熔透角焊缝 | 支座横隔板与腹板全熔透角焊缝 | FHG1-R19 | (12+14+16+24)⊥16 | 0~1.444 | 1.444 | 2025.09.06 | 合格
ZL1-1 | 熔透角焊缝 | 支座横隔板与腹板全熔透角焊缝 | FHG1-R20 | (12+14+16+24)⊥16 | 0~1.38 | 1.38 | 2025.09.06 | 合格
ZL1-1 | 熔透角焊缝 | 支座横隔板与腹板全熔透角焊缝 | FHG1-R21 | (12+14+16+24)⊥16 | 0~1.444 | 1.444 | 2025.09.06 | 合格
ZL1-1 | 熔透角焊缝 | 支座横隔板与腹板全熔透角焊缝 | FHG1-R22 | (12+14+16+24)⊥16 | 0~1.38 | 1.38 | 2025.09.06 | 合格
ZL1-1 | 熔透角焊缝 | 支座横隔板与腹板全熔透角焊缝 | FHG1-R23 | (12+14+16+24)⊥16 | 0~1.444 | 1.444 | 2025.09.06 | 合格
ZL1-1 | 熔透角焊缝 | 支座横隔板与腹板全熔透角焊缝 | FHG1-R24 | (12+14+16+24)⊥16 | 0~1.38 | 1.38 | 2025.09.06 | 合格
ZL1-1 | 熔透角焊缝 | 支座横隔板与腹板全熔透角焊缝 | FHG1-R25 | (12+14+16+24)⊥16 | 0~1.444 | 1.444 | 2025.09.06 | 合格
ZL1-1 | 熔透角焊缝 | 支座横隔板与腹板全熔透角焊缝 | FHG1-R26 | (12+14+16+24)⊥16 | 0~1.38 | 1.38 | 2025.09.06 | 合格
ZL1-1 | 熔透角焊缝 | 支座横隔板与腹板全熔透角焊缝 | FHG1-R27 | (12+14+16+24)⊥16 | 0~1.444 | 1.444 | 2025.09.06 | 合格
ZL1-1 | 熔透角焊缝 | 支座横隔板与腹板全熔透角焊缝 | FHG1-R28 | (12+14+16+24)⊥16 | 0~1.38 | 1.38 | 2025.09.06 | 合格
ZL1-1 | 熔透角焊缝 | 支座横隔板与腹板全熔透角焊缝 | FHG1-R29 | (12+14+16+24)⊥16 | 0~1.444 | 1.444 | 2025.09.06 | 合格
ZL1-1 | 熔透角焊缝 | 支座横隔板与腹板全熔透角焊缝 | FHG1-R30 | (12+14+16+24)⊥16 | 0~1.38 | 1.38 | 2025.09.06 | 合格
ZL1-1 | 熔透角焊缝 | 支座横隔板与底板全熔透角焊缝 | DHG1-R1 | (12+14+16+24)⊥20 | （0~1）*2 | 2 | 2025.09.06 | 合格
ZL1-1 | 熔透角焊缝 | 支座横隔板与底板全熔透角焊缝 | DHG1-R2 | (12+14+16+24)⊥20 | （0~1）*2 | 2 | 2025.09.06 | 合格
ZL1-1 | 熔透角焊缝 | 支座横隔板与底板全熔透角焊缝 | DHG1-R3 | (12+14+16+24)⊥20 | （0~1）*2 | 2 | 2025.09.06 | 合格
ZL1-1 | 熔透角焊缝 | 支座横隔板与底板全熔透角焊缝 | DHG1-R4 | (12+14+16+24)⊥20 | （0~1）*2 | 2 | 2025.09.06 | 合格
ZL1-1 | 熔透角焊缝 | 支座横隔板与底板全熔透角焊缝 | DHG1-R5 | (12+14+16+24)⊥20 | （0~1）*2 | 2 | 2025.09.06 | 合格
ZL1-1 | 熔透角焊缝 | 支座横隔板与底板全熔透角焊缝 | DHG1-R6 | (12+14+16+24)⊥20 | （0~1）*2 | 2 | 2025.09.06 | 合格
ZL1-1 | 熔透角焊缝 | 支座横隔板与底板全熔透角焊缝 | DHG1-R7 | (12+14+16+24)⊥20 | （0~1）*2 | 2 | 2025.09.06 | 合格
ZL1-1 | 熔透角焊缝 | 支座横隔板与底板全熔透角焊缝 | DHG1-R8 | (12+14+16+24)⊥20 | （0~1）*2 | 2 | 2025.09.06 | 合格
ZL1-1 | 熔透角焊缝 | 支座横隔板与底板全熔透角焊缝 | DHG1-R9 | (12+14+16+24)⊥20 | （0~1）*2 | 2 | 2025.09.06 | 合格
ZL1-1 | 熔透角焊缝 | 支座横隔板与底板全熔透角焊缝 | DHG1-R10 | (12+14+16+24)⊥20 | （0~1）*2 | 2 | 2025.09.06 | 合格
ZL1-1 | 熔透角焊缝 | 支座横隔板与底板全熔透角焊缝 | DHG1-R11 | (12+14+16+24)⊥20 | （0~1）*2 | 2 | 2025.09.06 | 合格
ZL1-1 | 熔透角焊缝 | 支座横隔板与底板全熔透角焊缝 | DHG1-R12 | (12+14+16+24)⊥20 | （0~1）*2 | 2 | 2025.09.06 | 合格
ZL1-1 | 熔透角焊缝 | 支座横隔板与底板全熔透角焊缝 | DHG1-R13 | (12+14+16+24)⊥20 | （0~1）*2 | 2 | 2025.09.06 | 合格
ZL1-1 | 熔透角焊缝 | 支座横隔板与底板全熔透角焊缝 | DHG1-R14 | (12+14+16+24)⊥20 | （0~1）*2 | 2 | 2025.09.06 | 合格
ZL1-1 | 熔透角焊缝 | 支座横隔板与底板全熔透角焊缝 | DHG1-R15 | (12+14+16+24)⊥20 | （0~1）*2 | 2 | 2025.09.06 | 合格
ZL1-1 | 熔透角焊缝 | 支座横隔板与底板全熔透角焊缝 | DHG1-R16 | (12+14+16+24)⊥20 | （0~1）*2 | 2 | 2025.09.06 | 合格
ZL1-1 | 熔透角焊缝 | 支座横隔板与底板全熔透角焊缝 | DHG1-R17 | (12+14+16+24)⊥20 | （0~1）*2 | 2 | 2025.09.06 | 合格
ZL1-1 | 熔透角焊缝 | 支座横隔板与底板全熔透角焊缝 | DHG1-R18 | (12+14+16+24)⊥20 | （0~1）*2 | 2 | 2025.09.06 | 合格
ZL1-1 | 熔透角焊缝 | 支座横隔板与底板全熔透角焊缝 | DHG1-R19 | (12+14+16+24)⊥20 | （0~1）*2 | 2 | 2025.09.06 | 合格
ZL1-1 | 熔透角焊缝 | 支座横隔板与底板全熔透角焊缝 | DHG1-R20 | (12+14+16+24)⊥20 | （0~1）*2 | 2 | 2025.09.06 | 合格
ZL1-1 | 熔透角焊缝 | 支座横隔板与底板全熔透角焊缝 | DHG1-R21 | (12+14+16+24)⊥20 | （0~1）*2 | 2 | 2025.09.06 | 合格
ZL2-1 | 对接焊缝 | 顶板纵向对接焊缝 | T-ZD1 | 18+18 | 0~3.401 | 3.401 | 2025.08.29 | 合格
ZL2-1 | 对接焊缝 | 底板纵向对接焊缝 | D-ZD1 | 20+20 | 0~3.3 | 3.3 | 2025.09.02 | 合格
ZL2-1 | 对接焊缝 | 腹板横向对接焊缝 | F-HD1 | 16+16 | 0~1.444 | 1.444 | 2025.08.31 | 合格
ZL2-1 | 熔透角焊缝 | 腹板与顶板全熔透角焊缝 | FT-R1 | 16⊥16 | 0~21.47 | 14.182 | 2025.09.03 | 合格
ZL2-1 | 熔透角焊缝 | 腹板与顶板全熔透角焊缝 | FT-R2 | 16⊥16 | 0~21.481 | 13.99 | 2025.09.03 | 合格
ZL2-1 | 熔透角焊缝 | 腹板与底板全熔透角焊缝 | FD-R1 | 16⊥16 | 0~21.47 | 14.182 | 2025.09.05 | 不合格 | F1 | SL+8.1 | 11 | 340 | 4260 | 0 | 440 | 2025.09.06
ZL2-1 | 熔透角焊缝 | 腹板与底板全熔透角焊缝 | FD-R2 | 16⊥16 | 0~21.481 | 13.99 | 2025.09.05 | 不合格 | F1 | SL+5.3 | 8 | 600 | 6420 | 0 | 700 | 2025.09.06
ZL2-2 | 对接焊缝 | 顶板纵向对接焊缝 | T-ZD1 | 18+18 | 0~3.001 | 3.001 | 2025.08.29 | 合格
ZL2-2 | 对接焊缝 | 底板纵向对接焊缝 | D-ZD1 | 20+20 | 0~3.3 | 3.3 | 2025.09.02 | 合格
ZL2-2 | 对接焊缝 | 腹板横向对接焊缝 | F-HD1 | 16+16 | 0~1.38 | 1.38 | 2025.08.31 | 合格
ZL2-3 | 对接焊缝 | 顶板纵向对接焊缝 | T-ZD1 | 18+18 | 0~3.401 | 3.401 | 2025.08.29 | 合格
ZL2-3 | 对接焊缝 | 底板纵向对接焊缝 | D-ZD1 | 20+20 | 0~3.3 | 3.3 | 2025.09.02 | 合格
ZL2-3 | 对接焊缝 | 腹板横向对接焊缝 | F-HD1 | 16+16 | 0~1.444 | 1.444 | 2025.08.31 | 合格
ZL2-3 | 熔透角焊缝 | 腹板与顶板全熔透角焊缝 | FT-R1 | 16⊥16 | 0~21.492 | 13.998 | 2025.09.03 | 合格
ZL2-3 | 熔透角焊缝 | 腹板与顶板全熔透角焊缝 | FT-R2 | 16⊥16 | 0~21.504 | 14.005 | 2025.09.03 | 不合格 | F1 | SL+5.1 | 8-10 | 320 | 2750 | 0 | 420 | 2025.09.04
ZL2-3 | 熔透角焊缝 | 腹板与底板全熔透角焊缝 | FD-R1 | 16⊥16 | 0~21.492 | 13.998 | 2025.09.05 | 合格
ZL2-3 | 熔透角焊缝 | 腹板与底板全熔透角焊缝 | FD-R2 | 16⊥16 | 0~21.504 | 14.005 | 2025.09.05 | 不合格 | F1 | SL+5.2 | 8-10 | 380 | 8420 | 0 | 480 | 2025.09.06
ZL2-4 | 对接焊缝 | 顶板纵向对接焊缝 | T-ZD1 | 18+18 | 0~3.001 | 3.001 | 2025.08.29 | 合格
ZL2-4 | 对接焊缝 | 腹板横向对接焊缝 | F-HD1 | 16+16 | 0~1.38 | 1.38 | 2025.08.31 | 合格
ZL2-5 | 对接焊缝 | 顶板纵向对接焊缝 | T-ZD1 | 18+18 | 0~3.401 | 3.401 | 2025.08.29 | 合格
ZL2-5 | 对接焊缝 | 腹板横向对接焊缝 | F-HD1 | 16+16 | 0~1.444 | 1.444 | 2025.08.31 | 合格
ZL2-5 | 对接焊缝 | 腹板横向对接焊缝 | F-HD2 | 16+16 | 0~1.38 | 1.38 | 2025.08.31 | 合格
ZL2-5 | 熔透角焊缝 | 腹板与顶板全熔透角焊缝 | FT-R1 | 16⊥16 | 0~21.515 | 14.013 | 2025.09.04 | 合格
ZL2-5 | 熔透角焊缝 | 腹板与顶板全熔透角焊缝 | FT-R2 | 16⊥16 | 0~21.527 | 14.02 | 2025.09.04 | 合格
ZL2-5 | 熔透角焊缝 | 腹板与底板全熔透角焊缝 | FD-R1 | 16⊥16 | 0~21.515 | 14.013 | 2025.09.06 | 不合格 | F1 | SL+5.2 | 9 | 360 | 7350 | 0 | 460 | 2025.09.07
ZL2-5 | 熔透角焊缝 | 腹板与底板全熔透角焊缝 | FD-R2 | 16⊥16 | 0~21.527 | 14.02 | 2025.09.06 | 合格
ZL3-1 | 对接焊缝 | 顶板横向对接焊缝 | T-HD1 | 18+18 | 0~4.694 | 4.694 | 2025.08.29 | 合格
ZL3-1 | 对接焊缝 | 顶板横向对接焊缝 | T-HD2 | 18+18 | 0~4.694 | 4.694 | 2025.08.29 | 合格
ZL3-1 | 对接焊缝 | 顶板横向对接焊缝 | T-HD3 | 18+18 | 0~4.694 | 4.694 | 2025.08.29 | 合格
ZL3-1 | 对接焊缝 | 顶板横向对接焊缝 | T-HD4 | 18+18 | 0~4.694 | 4.694 | 2025.08.29 | 合格
ZL3-1 | 对接焊缝 | 底板横向对接焊缝 | D-HD1 | 20+20 | 0~4.692 | 4.692 | 2025.09.02 | 合格
ZL3-1 | 对接焊缝 | 底板横向对接焊缝 | D-HD2 | 20+20 | 0~4.692 | 4.692 | 2025.09.02 | 合格
ZL3-1 | 对接焊缝 | 底板横向对接焊缝 | D-HD3 | 20+20 | 0~4.692 | 4.692 | 2025.09.02 | 合格
ZL3-1 | 对接焊缝 | 底板横向对接焊缝 | D-HD4 | 20+20 | 0~4.692 | 4.692 | 2025.09.02 | 合格
ZL3-1 | 熔透角焊缝 | 腹板与顶板全熔透角焊缝 | FT-R1 | 16⊥16 | 0~4.688 | 3.984 | 2025.09.04 | 合格
ZL3-1 | 熔透角焊缝 | 腹板与顶板全熔透角焊缝 | FT-R2 | 16⊥16 | 0~4.69 | 4.186 | 2025.09.04 | 合格
ZL3-1 | 熔透角焊缝 | 腹板与顶板全熔透角焊缝 | FT-R3 | 16⊥16 | 0~4.693 | 4.189 | 2025.09.04 | 合格
ZL3-1 | 熔透角焊缝 | 腹板与顶板全熔透角焊缝 | FT-R4 | 16⊥16 | 0~4.695 | 4.191 | 2025.09.04 | 合格
ZL3-1 | 熔透角焊缝 | 腹板与顶板全熔透角焊缝 | FT-R5 | 16⊥16 | 0~4.698 | 4.193 | 2025.09.04 | 合格
ZL3-1 | 熔透角焊缝 | 腹板与顶板全熔透角焊缝 | FT-R6 | 16⊥16 | 0~4.7 | 4.195 | 2025.09.04 | 合格
ZL3-1 | 熔透角焊缝 | 腹板与底板全熔透角焊缝 | FD-R1 | 16⊥16 | 0~4.688 | 3.984 | 2025.09.06 | 合格
ZL3-1 | 熔透角焊缝 | 腹板与底板全熔透角焊缝 | FD-R2 | 16⊥16 | 0~4.69 | 4.186 | 2025.09.06 | 不合格 | F1 | SL+10 | 8-10 | 240 | 300 | 0 | 340 | 2025.09.07
ZL3-1 | 熔透角焊缝 | 腹板与底板全熔透角焊缝 | FD-R3 | 16⊥16 | 0~4.693 | 4.189 | 2025.09.06 | 合格
ZL3-1 | 熔透角焊缝 | 腹板与底板全熔透角焊缝 | FD-R4 | 16⊥16 | 0~4.695 | 4.191 | 2025.09.06 | 合格
ZL3-1 | 熔透角焊缝 | 腹板与底板全熔透角焊缝 | FD-R5 | 16⊥16 | 0~4.698 | 4.193 | 2025.09.06 | 合格
ZL3-1 | 熔透角焊缝 | 腹板与底板全熔透角焊缝 | FD-R6 | 16⊥16 | 0~4.7 | 4.195 | 2025.09.06 | 合格
ZL3-1 | 熔透角焊缝 | 支座横隔板与腹板全熔透角焊缝 | FHG1-R1 | (16+28)⊥18 | 0~1.444 | 1.444 | 2025.09.07 | 合格
ZL3-1 | 熔透角焊缝 | 支座横隔板与腹板全熔透角焊缝 | FHG1-R2 | (16+28)⊥18 | 0~1.38 | 1.38 | 2025.09.07 | 合格
ZL3-1 | 熔透角焊缝 | 支座横隔板与腹板全熔透角焊缝 | FHG1-R3 | (16+28)⊥18 | 0~1.444 | 1.444 | 2025.09.07 | 合格
ZL3-1 | 熔透角焊缝 | 支座横隔板与腹板全熔透角焊缝 | FHG1-R4 | (16+28)⊥18 | 0~1.38 | 1.38 | 2025.09.07 | 合格
ZL3-1 | 熔透角焊缝 | 支座横隔板与腹板全熔透角焊缝 | FHG1-R5 | (16+28)⊥18 | 0~1.444 | 1.444 | 2025.09.07 | 合格
ZL3-1 | 熔透角焊缝 | 支座横隔板与腹板全熔透角焊缝 | FHG1-R6 | (16+28)⊥18 | 0~1.38 | 1.38 | 2025.09.07 | 合格
ZL3-1 | 熔透角焊缝 | 支座横隔板与腹板全熔透角焊缝 | FHG1-R7 | (16+28)⊥18 | 0~1.444 | 1.444 | 2025.09.07 | 合格
ZL3-1 | 熔透角焊缝 | 支座横隔板与腹板全熔透角焊缝 | FHG1-R8 | (16+28)⊥18 | 0~1.38 | 1.38 | 2025.09.07 | 合格
ZL3-1 | 熔透角焊缝 | 支座横隔板与腹板全熔透角焊缝 | FHG1-R9 | (16+28)⊥18 | 0~1.444 | 1.444 | 2025.09.07 | 合格
ZL3-1 | 熔透角焊缝 | 支座横隔板与腹板全熔透角焊缝 | FHG1-R10 | (16+28)⊥18 | 0~1.38 | 1.38 | 2025.09.07 | 合格
ZL3-1 | 熔透角焊缝 | 支座横隔板与腹板全熔透角焊缝 | FHG1-R11 | (16+28)⊥18 | 0~1.444 | 1.444 | 2025.09.07 | 合格
ZL3-1 | 熔透角焊缝 | 支座横隔板与腹板全熔透角焊缝 | FHG1-R12 | (16+28)⊥18 | 0~1.38 | 1.38 | 2025.09.07 | 合格
ZL3-1 | 熔透角焊缝 | 支座横隔板与腹板全熔透角焊缝 | FHG1-R13 | (16+28)⊥18 | 0~1.444 | 1.444 | 2025.09.07 | 合格
ZL3-1 | 熔透角焊缝 | 支座横隔板与腹板全熔透角焊缝 | FHG1-R14 | (16+28)⊥18 | 0~1.38 | 1.38 | 2025.09.07 | 合格
ZL3-1 | 熔透角焊缝 | 支座横隔板与腹板全熔透角焊缝 | FHG1-R15 | (16+28)⊥18 | 0~1.444 | 1.444 | 2025.09.07 | 合格
ZL3-1 | 熔透角焊缝 | 支座横隔板与腹板全熔透角焊缝 | FHG1-R16 | (16+28)⊥18 | 0~1.38 | 1.38 | 2025.09.07 | 合格
ZL3-1 | 熔透角焊缝 | 支座横隔板与腹板全熔透角焊缝 | FHG1-R17 | (16+28)⊥18 | 0~1.444 | 1.444 | 2025.09.07 | 合格
ZL3-1 | 熔透角焊缝 | 支座横隔板与腹板全熔透角焊缝 | FHG1-R18 | (16+28)⊥18 | 0~1.38 | 1.38 | 2025.09.07 | 合格
ZL3-1 | 熔透角焊缝 | 支座横隔板与腹板全熔透角焊缝 | FHG1-R19 | (16+28)⊥18 | 0~1.444 | 1.444 | 2025.09.07 | 合格
ZL3-1 | 熔透角焊缝 | 支座横隔板与腹板全熔透角焊缝 | FHG1-R20 | (16+28)⊥18 | 0~1.38 | 1.38 | 2025.09.07 | 合格
ZL3-1 | 熔透角焊缝 | 支座横隔板与腹板全熔透角焊缝 | FHG1-R21 | (16+28)⊥18 | 0~1.444 | 1.444 | 2025.09.07 | 合格
ZL3-1 | 熔透角焊缝 | 支座横隔板与腹板全熔透角焊缝 | FHG1-R22 | (16+28)⊥18 | 0~1.38 | 1.38 | 2025.09.07 | 合格
ZL3-1 | 熔透角焊缝 | 支座横隔板与腹板全熔透角焊缝 | FHG1-R23 | (16+28)⊥18 | 0~1.444 | 1.444 | 2025.09.07 | 合格
ZL3-1 | 熔透角焊缝 | 支座横隔板与腹板全熔透角焊缝 | FHG1-R24 | (16+28)⊥18 | 0~1.38 | 1.38 | 2025.09.07 | 合格
ZL3-1 | 熔透角焊缝 | 支座横隔板与腹板全熔透角焊缝 | FHG1-R25 | (16+28)⊥18 | 0~1.444 | 1.444 | 2025.09.07 | 合格
ZL3-1 | 熔透角焊缝 | 支座横隔板与腹板全熔透角焊缝 | FHG1-R26 | (16+28)⊥18 | 0~1.38 | 1.38 | 2025.09.07 | 合格
ZL3-1 | 熔透角焊缝 | 支座横隔板与腹板全熔透角焊缝 | FHG1-R27 | (16+28)⊥18 | 0~1.444 | 1.444 | 2025.09.07 | 合格
ZL3-1 | 熔透角焊缝 | 支座横隔板与腹板全熔透角焊缝 | FHG1-R28 | (16+28)⊥18 | 0~1.38 | 1.38 | 2025.09.07 | 合格
ZL3-1 | 熔透角焊缝 | 支座横隔板与腹板全熔透角焊缝 | FHG1-R29 | (16+28)⊥18 | 0~1.444 | 1.444 | 2025.09.07 | 合格
ZL3-1 | 熔透角焊缝 | 支座横隔板与腹板全熔透角焊缝 | FHG1-R30 | (16+28)⊥18 | 0~1.38 | 1.38 | 2025.09.07 | 合格
ZL3-1 | 熔透角焊缝 | 支座横隔板与底板全熔透角焊缝 | THG1-R1 | (16+28)⊥18 | （0~1）*2 | 2 | 2025.09.07 | 合格
ZL3-1 | 熔透角焊缝 | 支座横隔板与底板全熔透角焊缝 | THG1-R2 | (16+28)⊥18 | （0~1）*2 | 2 | 2025.09.07 | 合格
ZL3-1 | 熔透角焊缝 | 支座横隔板与底板全熔透角焊缝 | THG1-R3 | (16+28)⊥18 | （0~1）*2 | 2 | 2025.09.07 | 合格
ZL3-1 | 熔透角焊缝 | 支座横隔板与底板全熔透角焊缝 | THG1-R4 | (16+28)⊥18 | （0~1）*2 | 2 | 2025.09.07 | 合格
ZL3-1 | 熔透角焊缝 | 支座横隔板与底板全熔透角焊缝 | THG1-R5 | (16+28)⊥18 | （0~1）*2 | 2 | 2025.09.07 | 合格
ZL3-1 | 熔透角焊缝 | 支座横隔板与底板全熔透角焊缝 | THG1-R6 | (16+28)⊥18 | （0~1）*2 | 2 | 2025.09.07 | 合格
ZL3-1 | 熔透角焊缝 | 支座横隔板与底板全熔透角焊缝 | THG1-R7 | (16+28)⊥18 | （0~1）*2 | 2 | 2025.09.07 | 合格
ZL3-1 | 熔透角焊缝 | 支座横隔板与底板全熔透角焊缝 | THG1-R8 | (16+28)⊥18 | （0~1）*2 | 2 | 2025.09.07 | 合格
ZL3-1 | 熔透角焊缝 | 支座横隔板与底板全熔透角焊缝 | THG1-R9 | (16+28)⊥18 | （0~1）*2 | 2 | 2025.09.07 | 合格
ZL3-1 | 熔透角焊缝 | 支座横隔板与底板全熔透角焊缝 | THG1-R10 | (16+28)⊥18 | （0~1）*2 | 2 | 2025.09.07 | 合格
ZL3-1 | 熔透角焊缝 | 支座横隔板与底板全熔透角焊缝 | THG1-R11 | (16+28)⊥18 | （0~1）*2 | 2 | 2025.09.07 | 合格
ZL3-1 | 熔透角焊缝 | 支座横隔板与底板全熔透角焊缝 | THG1-R12 | (16+28)⊥18 | （0~1）*2 | 2 | 2025.09.07 | 合格
ZL3-1 | 熔透角焊缝 | 支座横隔板与底板全熔透角焊缝 | THG1-R13 | (16+28)⊥18 | （0~1）*2 | 2 | 2025.09.07 | 合格
ZL3-1 | 熔透角焊缝 | 支座横隔板与底板全熔透角焊缝 | THG1-R14 | (16+28)⊥18 | （0~1）*2 | 2 | 2025.09.07 | 合格
ZL3-1 | 熔透角焊缝 | 支座横隔板与底板全熔透角焊缝 | THG1-R15 | (16+28)⊥18 | （0~1）*2 | 2 | 2025.09.07 | 合格
ZL4-1 | 对接焊缝 | 顶板横向对接焊缝 | T-HD1 | 18+18 | 0~4.052 | 4.052 | 2025.08.29 | 合格
ZL4-1 | 对接焊缝 | 顶板横向对接焊缝 | T-HD2 | 18+18 | 0~4.052 | 4.052 | 2025.08.29 | 合格
ZL4-1 | 对接焊缝 | 顶板横向对接焊缝 | T-HD3 | 18+18 | 0~4.052 | 4.052 | 2025.08.29 | 合格
ZL4-1 | 对接焊缝 | 顶板横向对接焊缝 | T-HD4 | 18+18 | 0~4.052 | 4.052 | 2025.08.29 | 合格
ZL4-1 | 对接焊缝 | 底板横向对接焊缝 | D-HD1 | 20+20 | 0~3.85 | 3.85 | 2025.09.02 | 合格
ZL4-1 | 对接焊缝 | 底板横向对接焊缝 | D-HD2 | 20+20 | 0~3.85 | 3.85 | 2025.09.02 | 合格
ZL4-1 | 对接焊缝 | 底板横向对接焊缝 | D-HD3 | 20+20 | 0~3.85 | 3.85 | 2025.09.02 | 合格
ZL4-1 | 对接焊缝 | 底板横向对接焊缝 | D-HD4 | 20+20 | 0~3.85 | 3.85 | 2025.09.02 | 合格
ZL4-1 | 熔透角焊缝 | 腹板与顶板全熔透角焊缝 | FT-R1 | 16⊥16 | 0~4.062 | 4.062 | 2025.09.04 | 合格
ZL4-1 | 熔透角焊缝 | 腹板与顶板全熔透角焊缝 | FT-R2 | 16⊥16 | 0~3.989 | 3.997 | 2025.09.04 | 合格
ZL4-1 | 熔透角焊缝 | 腹板与顶板全熔透角焊缝 | FT-R3 | 16⊥16 | 0~4.049 | 4 | 2025.09.04 | 合格
ZL4-1 | 熔透角焊缝 | 腹板与顶板全熔透角焊缝 | FT-R4 | 16⊥16 | 0~4.052 | 4.002 | 2025.09.04 | 合格
ZL4-1 | 熔透角焊缝 | 腹板与顶板全熔透角焊缝 | FT-R5 | 16⊥16 | 0~4.054 | 4.004 | 2025.09.04 | 合格
ZL4-1 | 熔透角焊缝 | 腹板与顶板全熔透角焊缝 | FT-R6 | 16⊥16 | 0~4.056 | 4.006 | 2025.09.04 | 合格
ZL4-1 | 熔透角焊缝 | 腹板与底板全熔透角焊缝 | FD-R1 | 16⊥16 | 0~4.062 | 4.062 | 2025.09.06 | 合格
ZL4-1 | 熔透角焊缝 | 腹板与底板全熔透角焊缝 | FD-R2 | 16⊥16 | 0~3.989 | 3.997 | 2025.09.06 | 合格
ZL4-1 | 熔透角焊缝 | 腹板与底板全熔透角焊缝 | FD-R3 | 16⊥16 | 0~4.049 | 4 | 2025.09.06 | 合格
ZL4-1 | 熔透角焊缝 | 腹板与底板全熔透角焊缝 | FD-R4 | 16⊥16 | 0~4.052 | 4.002 | 2025.09.06 | 合格
ZL4-1 | 熔透角焊缝 | 腹板与底板全熔透角焊缝 | FD-R5 | 16⊥16 | 0~4.054 | 4.004 | 2025.09.06 | 合格
ZL4-1 | 熔透角焊缝 | 腹板与底板全熔透角焊缝 | FD-R6 | 16⊥16 | 0~4.056 | 4.006 | 2025.09.06 | 不合格 | F1 | SL+10 | 8-10 | 230 | 650 | 0 | 330 | 2025.09.07
ZL4-1 | 熔透角焊缝 | 支座横隔板与腹板全熔透角焊缝 | FHG1-R1 | (16+28)⊥18 | 0~1.444 | 1.444 | 2025.09.07 | 合格
ZL4-1 | 熔透角焊缝 | 支座横隔板与腹板全熔透角焊缝 | FHG1-R2 | (16+28)⊥18 | 0~1.38 | 1.38 | 2025.09.07 | 合格
ZL4-1 | 熔透角焊缝 | 支座横隔板与腹板全熔透角焊缝 | FHG1-R3 | (16+28)⊥18 | 0~1.444 | 1.444 | 2025.09.07 | 合格
ZL4-1 | 熔透角焊缝 | 支座横隔板与腹板全熔透角焊缝 | FHG1-R4 | (16+28)⊥18 | 0~1.38 | 1.38 | 2025.09.07 | 合格
ZL4-1 | 熔透角焊缝 | 支座横隔板与腹板全熔透角焊缝 | FHG1-R5 | (16+28)⊥18 | 0~1.444 | 1.444 | 2025.09.07 | 合格
ZL4-1 | 熔透角焊缝 | 支座横隔板与腹板全熔透角焊缝 | FHG1-R6 | (16+28)⊥18 | 0~1.38 | 1.38 | 2025.09.07 | 合格
ZL4-1 | 熔透角焊缝 | 支座横隔板与腹板全熔透角焊缝 | FHG1-R7 | (16+28)⊥18 | 0~1.444 | 1.444 | 2025.09.07 | 合格
ZL4-1 | 熔透角焊缝 | 支座横隔板与腹板全熔透角焊缝 | FHG1-R8 | (16+28)⊥18 | 0~1.38 | 1.38 | 2025.09.07 | 合格
ZL4-1 | 熔透角焊缝 | 支座横隔板与腹板全熔透角焊缝 | FHG1-R9 | (16+28)⊥18 | 0~1.444 | 1.444 | 2025.09.07 | 合格
ZL4-1 | 熔透角焊缝 | 支座横隔板与腹板全熔透角焊缝 | FHG1-R10 | (16+28)⊥18 | 0~1.38 | 1.38 | 2025.09.07 | 合格
ZL4-1 | 熔透角焊缝 | 支座横隔板与腹板全熔透角焊缝 | FHG1-R11 | (16+28)⊥18 | 0~1.444 | 1.444 | 2025.09.07 | 合格
ZL4-1 | 熔透角焊缝 | 支座横隔板与腹板全熔透角焊缝 | FHG1-R12 | (16+28)⊥18 | 0~1.38 | 1.38 | 2025.09.07 | 合格
ZL4-1 | 熔透角焊缝 | 支座横隔板与腹板全熔透角焊缝 | FHG1-R13 | (16+28)⊥18 | 0~1.444 | 1.444 | 2025.09.07 | 合格
ZL4-1 | 熔透角焊缝 | 支座横隔板与腹板全熔透角焊缝 | FHG1-R14 | (16+28)⊥18 | 0~1.38 | 1.38 | 2025.09.07 | 合格
ZL4-1 | 熔透角焊缝 | 支座横隔板与腹板全熔透角焊缝 | FHG1-R15 | (16+28)⊥18 | 0~1.444 | 1.444 | 2025.09.07 | 合格
ZL4-1 | 熔透角焊缝 | 支座横隔板与腹板全熔透角焊缝 | FHG1-R16 | (16+28)⊥18 | 0~1.38 | 1.38 | 2025.09.07 | 合格
ZL4-1 | 熔透角焊缝 | 支座横隔板与腹板全熔透角焊缝 | FHG1-R17 | (16+28)⊥18 | 0~1.444 | 1.444 | 2025.09.07 | 合格
ZL4-1 | 熔透角焊缝 | 支座横隔板与腹板全熔透角焊缝 | FHG1-R18 | (16+28)⊥18 | 0~1.38 | 1.38 | 2025.09.07 | 合格
ZL4-1 | 熔透角焊缝 | 支座横隔板与腹板全熔透角焊缝 | FHG1-R19 | (16+28)⊥18 | 0~1.444 | 1.444 | 2025.09.07 | 合格
ZL4-1 | 熔透角焊缝 | 支座横隔板与腹板全熔透角焊缝 | FHG1-R20 | (16+28)⊥18 | 0~1.38 | 1.38 | 2025.09.07 | 合格
ZL4-1 | 熔透角焊缝 | 支座横隔板与腹板全熔透角焊缝 | FHG1-R21 | (16+28)⊥18 | 0~1.444 | 1.444 | 2025.09.07 | 合格
ZL4-1 | 熔透角焊缝 | 支座横隔板与腹板全熔透角焊缝 | FHG1-R22 | (16+28)⊥18 | 0~1.38 | 1.38 | 2025.09.07 | 合格
ZL4-1 | 熔透角焊缝 | 支座横隔板与腹板全熔透角焊缝 | FHG1-R23 | (16+28)⊥18 | 0~1.444 | 1.444 | 2025.09.07 | 合格
ZL4-1 | 熔透角焊缝 | 支座横隔板与腹板全熔透角焊缝 | FHG1-R24 | (16+28)⊥18 | 0~1.38 | 1.38 | 2025.09.07 | 合格
ZL4-1 | 熔透角焊缝 | 支座横隔板与腹板全熔透角焊缝 | FHG1-R25 | (16+28)⊥18 | 0~1.444 | 1.444 | 2025.09.07 | 合格
ZL4-1 | 熔透角焊缝 | 支座横隔板与腹板全熔透角焊缝 | FHG1-R26 | (16+28)⊥18 | 0~1.38 | 1.38 | 2025.09.07 | 合格
ZL4-1 | 熔透角焊缝 | 支座横隔板与腹板全熔透角焊缝 | FHG1-R27 | (16+28)⊥18 | 0~1.444 | 1.444 | 2025.09.07 | 合格
ZL4-1 | 熔透角焊缝 | 支座横隔板与腹板全熔透角焊缝 | FHG1-R28 | (16+28)⊥18 | 0~1.38 | 1.38 | 2025.09.07 | 合格
ZL4-1 | 熔透角焊缝 | 支座横隔板与腹板全熔透角焊缝 | FHG1-R29 | (16+28)⊥18 | 0~1.444 | 1.444 | 2025.09.07 | 合格
ZL4-1 | 熔透角焊缝 | 支座横隔板与腹板全熔透角焊缝 | FHG1-R30 | (16+28)⊥18 | 0~1.38 | 1.38 | 2025.09.07 | 合格
ZL4-1 | 熔透角焊缝 | 支座横隔板与底板全熔透角焊缝 | THG1-R1 | (16+28)⊥18 | （0~1）*2 | 2 | 2025.09.07 | 合格
ZL4-1 | 熔透角焊缝 | 支座横隔板与底板全熔透角焊缝 | THG1-R2 | (16+28)⊥18 | （0~1）*2 | 2 | 2025.09.07 | 合格
ZL4-1 | 熔透角焊缝 | 支座横隔板与底板全熔透角焊缝 | THG1-R3 | (16+28)⊥18 | （0~1）*2 | 2 | 2025.09.07 | 合格
ZL4-1 | 熔透角焊缝 | 支座横隔板与底板全熔透角焊缝 | THG1-R4 | (16+28)⊥18 | （0~1）*2 | 2 | 2025.09.07 | 合格
ZL4-1 | 熔透角焊缝 | 支座横隔板与底板全熔透角焊缝 | THG1-R5 | (16+28)⊥18 | （0~1）*2 | 2 | 2025.09.07 | 合格
ZL4-1 | 熔透角焊缝 | 支座横隔板与底板全熔透角焊缝 | THG1-R6 | (16+28)⊥18 | （0~1）*2 | 2 | 2025.09.07 | 合格
ZL4-1 | 熔透角焊缝 | 支座横隔板与底板全熔透角焊缝 | THG1-R7 | (16+28)⊥18 | （0~1）*2 | 2 | 2025.09.07 | 合格
ZL4-1 | 熔透角焊缝 | 支座横隔板与底板全熔透角焊缝 | THG1-R8 | (16+28)⊥18 | （0~1）*2 | 2 | 2025.09.07 | 合格
ZL4-1 | 熔透角焊缝 | 支座横隔板与底板全熔透角焊缝 | THG1-R9 | (16+28)⊥18 | （0~1）*2 | 2 | 2025.09.07 | 合格
ZL4-1 | 熔透角焊缝 | 支座横隔板与底板全熔透角焊缝 | THG1-R10 | (16+28)⊥18 | （0~1）*2 | 2 | 2025.09.07 | 合格
ZL4-1 | 熔透角焊缝 | 支座横隔板与底板全熔透角焊缝 | THG1-R11 | (16+28)⊥18 | （0~1）*2 | 2 | 2025.09.07 | 合格
ZL4-1 | 熔透角焊缝 | 支座横隔板与底板全熔透角焊缝 | THG1-R12 | (16+28)⊥18 | （0~1）*2 | 2 | 2025.09.07 | 合格
ZL4-1 | 熔透角焊缝 | 支座横隔板与底板全熔透角焊缝 | THG1-R13 | (16+28)⊥18 | （0~1）*2 | 2 | 2025.09.07 | 合格
ZL4-1 | 熔透角焊缝 | 支座横隔板与底板全熔透角焊缝 | THG1-R14 | (16+28)⊥18 | （0~1）*2 | 2 | 2025.09.07 | 合格
ZL4-1 | 熔透角焊缝 | 支座横隔板与底板全熔透角焊缝 | THG1-R15 | (16+28)⊥18 | （0~1）*2 | 2 | 2025.09.07 | 合格
ZXL1-1 | 对接焊缝 | 顶板纵向对接焊缝 | T-ZD1 | 18+18 | 0~2.288 | 2.288 | 2025.08.29 | 合格
ZXL10-1 | 对接焊缝 | 顶板纵向对接焊缝 | T-ZD1 | 18+18 | 0~2.288 | 2.288 | 2025.08.29 | 合格
ZL5-1 | 对接焊缝 | 顶板纵向对接焊缝 | T-ZD1 | 18+18 | 0~3.401 | 3.401 | 2025.08.30 | 合格
ZL5-1 | 对接焊缝 | 顶板纵向对接焊缝 | T-ZD2 | 18+18 | 0~3.001 | 3.001 | 2025.08.30 | 合格
ZL5-1 | 对接焊缝 | 顶板纵向对接焊缝 | T-ZD3 | 18+18 | 0~3.401 | 3.401 | 2025.08.30 | 合格
ZL5-1 | 对接焊缝 | 顶板纵向对接焊缝 | T-ZD4 | 18+18 | 0~3.001 | 3.001 | 2025.08.30 | 合格
ZL5-1 | 对接焊缝 | 顶板纵向对接焊缝 | T-ZD5 | 18+18 | 0~3.401 | 3.401 | 2025.08.30 | 合格
ZL5-1 | 对接焊缝 | 底板纵向对接焊缝 | D-ZD1 | 20+20 | 0~3.3 | 3.3 | 2025.09.02 | 合格
ZL5-1 | 对接焊缝 | 腹板横向对接焊缝 | F-HD1 | 16+16 | 0~1.444 | 1.444 | 2025.08.31 | 合格
ZL5-1 | 熔透角焊缝 | 腹板与顶板全熔透角焊缝 | FT-R1 | 16⊥16 | 0~21.646 | 21.672 | 2025.09.05 | 不合格 | F1 | SL+5.2 | 9 | 260 | 13400 | 0 | 360 | 2025.09.06
ZL5-1 | 熔透角焊缝 | 腹板与顶板全熔透角焊缝 | FT-R2 | 16⊥16 | 0~21.657 | 21.684 | 2025.09.05 | 合格
ZL5-1 | 熔透角焊缝 | 腹板与底板全熔透角焊缝 | FD-R1 | 16⊥16 | 0~21.646 | 21.672 | 2025.09.08 | 合格
ZL5-1 | 熔透角焊缝 | 腹板与底板全熔透角焊缝 | FD-R2 | 16⊥16 | 0~21.657 | 21.684 | 2025.09.08 | 合格
ZL5-2 | 对接焊缝 | 底板纵向对接焊缝 | D-ZD1 | 20+20 | 0~3.3 | 3.3 | 2025.09.02 | 合格
ZL5-2 | 对接焊缝 | 腹板横向对接焊缝 | F-HD1 | 16+16 | 0~1.38 | 1.38 | 2025.08.31 | 合格
ZL5-3 | 对接焊缝 | 底板纵向对接焊缝 | D-ZD1 | 20+20 | 0~3.3 | 3.3 | 2025.09.02 | 合格
ZL5-3 | 对接焊缝 | 腹板横向对接焊缝 | F-HD1 | 16+16 | 0~1.444 | 1.444 | 2025.08.31 | 合格
ZL5-3 | 熔透角焊缝 | 腹板与顶板全熔透角焊缝 | FT-R1 | 16⊥16 | 0~21.669 | 21.695 | 2025.09.05 | 不合格 | F1 | SL+5.2 | 8-10 | 360 | 12560 | 0 | 460 | 2025.09.06
ZL5-3 | 熔透角焊缝 | 腹板与顶板全熔透角焊缝 | FT-R2 | 16⊥16 | 0~21.68 | 21.707 | 2025.09.05 | 合格
ZL5-3 | 熔透角焊缝 | 腹板与底板全熔透角焊缝 | FD-R1 | 16⊥16 | 0~21.669 | 21.695 | 2025.09.08 | 合格
ZL5-3 | 熔透角焊缝 | 腹板与底板全熔透角焊缝 | FD-R2 | 16⊥16 | 0~21.68 | 21.707 | 2025.09.08 | 不合格 | F1 | SL+5.2 | 9 | 420 | 11500 | 0 | 520 | 2025.09.09
ZL5-4 | 对接焊缝 | 腹板横向对接焊缝 | F-HD1 | 16+16 | 0~1.38 | 1.38 | 2025.08.31 | 合格
ZL5-5 | 对接焊缝 | 腹板横向对接焊缝 | F-HD1 | 16+16 | 0~1.444 | 1.444 | 2025.08.31 | 合格
ZL5-5 | 对接焊缝 | 腹板横向对接焊缝 | F-HD2 | 16+16 | 0~1.38 | 1.38 | 2025.08.31 | 合格
ZL5-5 | 熔透角焊缝 | 腹板与顶板全熔透角焊缝 | FT-R1 | 16⊥16 | 0~21.692 | 21.718 | 2025.09.06 | 合格
ZL5-5 | 熔透角焊缝 | 腹板与顶板全熔透角焊缝 | FT-R2 | 16⊥16 | 0~21.703 | 21.73 | 2025.09.06 | 合格
ZL5-5 | 熔透角焊缝 | 腹板与底板全熔透角焊缝 | FD-R1 | 16⊥16 | 0~21.692 | 21.718 | 2025.09.09 | 合格
ZL5-5 | 熔透角焊缝 | 腹板与底板全熔透角焊缝 | FD-R2 | 16⊥16 | 0~21.703 | 21.73 | 2025.09.09 | 合格
ZL6-1 | 对接焊缝 | 顶板横向对接焊缝 | T-HD1 | 18+18 | 0~3.83 | 3.83 | 2025.08.30 | 合格
ZL6-1 | 对接焊缝 | 顶板横向对接焊缝 | T-HD2 | 18+18 | 0~3.83 | 3.83 | 2025.08.30 | 合格
ZL6-1 | 对接焊缝 | 顶板横向对接焊缝 | T-HD3 | 18+18 | 0~3.83 | 3.83 | 2025.08.30 | 合格
ZL6-1 | 对接焊缝 | 顶板横向对接焊缝 | T-HD4 | 18+18 | 0~3.83 | 3.83 | 2025.08.30 | 合格
ZL6-1 | 对接焊缝 | 底板横向对接焊缝 | D-HD1 | 20+20 | 0~3.827 | 3.827 | 2025.09.02 | 合格
ZL6-1 | 对接焊缝 | 底板横向对接焊缝 | D-HD2 | 20+20 | 0~3.827 | 3.827 | 2025.09.02 | 合格
ZL6-1 | 对接焊缝 | 底板横向对接焊缝 | D-HD3 | 20+20 | 0~3.827 | 3.827 | 2025.09.02 | 合格
ZL6-1 | 对接焊缝 | 底板横向对接焊缝 | D-HD4 | 20+20 | 0~3.827 | 3.827 | 2025.09.02 | 合格
ZL6-1 | 熔透角焊缝 | 腹板与顶板全熔透角焊缝 | FT-R1 | 16⊥16 | 0~3.825 | 3.74 | 2025.09.06 | 合格
ZL6-1 | 熔透角焊缝 | 腹板与顶板全熔透角焊缝 | FT-R2 | 16⊥16 | 0~3.815 | 3.742 | 2025.09.06 | 合格
ZL6-1 | 熔透角焊缝 | 腹板与顶板全熔透角焊缝 | FT-R3 | 16⊥16 | 0~3.829 | 3.744 | 2025.09.06 | 合格
ZL6-1 | 熔透角焊缝 | 腹板与顶板全熔透角焊缝 | FT-R4 | 16⊥16 | 0~3.831 | 3.746 | 2025.09.06 | 合格
ZL6-1 | 熔透角焊缝 | 腹板与顶板全熔透角焊缝 | FT-R5 | 16⊥16 | 0~3.833 | 3.748 | 2025.09.06 | 合格
ZL6-1 | 熔透角焊缝 | 腹板与顶板全熔透角焊缝 | FT-R6 | 16⊥16 | 0~3.835 | 3.75 | 2025.09.06 | 合格
ZL6-1 | 熔透角焊缝 | 腹板与底板全熔透角焊缝 | FD-R1 | 16⊥16 | 0~3.825 | 3.74 | 2025.09.09 | 合格
ZL6-1 | 熔透角焊缝 | 腹板与底板全熔透角焊缝 | FD-R2 | 16⊥16 | 0~3.815 | 3.742 | 2025.09.09 | 合格
ZL6-1 | 熔透角焊缝 | 腹板与底板全熔透角焊缝 | FD-R3 | 16⊥16 | 0~3.829 | 3.744 | 2025.09.09 | 合格
ZL6-1 | 熔透角焊缝 | 腹板与底板全熔透角焊缝 | FD-R4 | 16⊥16 | 0~3.831 | 3.746 | 2025.09.09 | 合格
ZL6-1 | 熔透角焊缝 | 腹板与底板全熔透角焊缝 | FD-R5 | 16⊥16 | 0~3.833 | 3.748 | 2025.09.09 | 合格
ZL6-1 | 熔透角焊缝 | 腹板与底板全熔透角焊缝 | FD-R6 | 16⊥16 | 0~3.835 | 3.75 | 2025.09.09 | 合格
ZL6-1 | 熔透角焊缝 | 支座横隔板与腹板全熔透角焊缝 | FHG1-R1 | (16+28)⊥18 | 0~1.444 | 1.444 | 2025.09.10 | 合格
ZL6-1 | 熔透角焊缝 | 支座横隔板与腹板全熔透角焊缝 | FHG1-R2 | (16+28)⊥18 | 0~1.38 | 1.38 | 2025.09.10 | 合格
ZL6-1 | 熔透角焊缝 | 支座横隔板与腹板全熔透角焊缝 | FHG1-R3 | (16+28)⊥18 | 0~1.444 | 1.444 | 2025.09.10 | 合格
ZL6-1 | 熔透角焊缝 | 支座横隔板与腹板全熔透角焊缝 | FHG1-R4 | (16+28)⊥18 | 0~1.38 | 1.38 | 2025.09.10 | 合格
ZL6-1 | 熔透角焊缝 | 支座横隔板与腹板全熔透角焊缝 | FHG1-R5 | (16+28)⊥18 | 0~1.444 | 1.444 | 2025.09.10 | 合格
ZL6-1 | 熔透角焊缝 | 支座横隔板与腹板全熔透角焊缝 | FHG1-R6 | (16+28)⊥18 | 0~1.38 | 1.38 | 2025.09.10 | 合格
ZL6-1 | 熔透角焊缝 | 支座横隔板与腹板全熔透角焊缝 | FHG1-R7 | (16+28)⊥18 | 0~1.444 | 1.444 | 2025.09.10 | 合格
ZL6-1 | 熔透角焊缝 | 支座横隔板与腹板全熔透角焊缝 | FHG1-R8 | (16+28)⊥18 | 0~1.38 | 1.38 | 2025.09.10 | 合格
ZL6-1 | 熔透角焊缝 | 支座横隔板与腹板全熔透角焊缝 | FHG1-R9 | (16+28)⊥18 | 0~1.444 | 1.444 | 2025.09.10 | 合格
ZL6-1 | 熔透角焊缝 | 支座横隔板与腹板全熔透角焊缝 | FHG1-R10 | (16+28)⊥18 | 0~1.38 | 1.38 | 2025.09.10 | 合格
ZL6-1 | 熔透角焊缝 | 支座横隔板与腹板全熔透角焊缝 | FHG1-R11 | (16+28)⊥18 | 0~1.444 | 1.444 | 2025.09.10 | 合格
ZL6-1 | 熔透角焊缝 | 支座横隔板与腹板全熔透角焊缝 | FHG1-R12 | (16+28)⊥18 | 0~1.38 | 1.38 | 2025.09.10 | 合格
ZL6-1 | 熔透角焊缝 | 支座横隔板与腹板全熔透角焊缝 | FHG1-R13 | (16+28)⊥18 | 0~1.444 | 1.444 | 2025.09.10 | 合格
ZL6-1 | 熔透角焊缝 | 支座横隔板与腹板全熔透角焊缝 | FHG1-R14 | (16+28)⊥18 | 0~1.38 | 1.38 | 2025.09.10 | 合格
ZL6-1 | 熔透角焊缝 | 支座横隔板与腹板全熔透角焊缝 | FHG1-R15 | (16+28)⊥18 | 0~1.444 | 1.444 | 2025.09.10 | 合格
ZL6-1 | 熔透角焊缝 | 支座横隔板与腹板全熔透角焊缝 | FHG1-R16 | (16+28)⊥18 | 0~1.38 | 1.38 | 2025.09.10 | 合格
ZL6-1 | 熔透角焊缝 | 支座横隔板与腹板全熔透角焊缝 | FHG1-R17 | (16+28)⊥18 | 0~1.444 | 1.444 | 2025.09.10 | 合格
ZL6-1 | 熔透角焊缝 | 支座横隔板与腹板全熔透角焊缝 | FHG1-R18 | (16+28)⊥18 | 0~1.38 | 1.38 | 2025.09.10 | 合格
ZL6-1 | 熔透角焊缝 | 支座横隔板与腹板全熔透角焊缝 | FHG1-R19 | (16+28)⊥18 | 0~1.444 | 1.444 | 2025.09.10 | 合格
ZL6-1 | 熔透角焊缝 | 支座横隔板与腹板全熔透角焊缝 | FHG1-R20 | (16+28)⊥18 | 0~1.38 | 1.38 | 2025.09.10 | 合格
ZL6-1 | 熔透角焊缝 | 支座横隔板与腹板全熔透角焊缝 | FHG1-R21 | (16+28)⊥18 | 0~1.444 | 1.444 | 2025.09.10 | 合格
ZL6-1 | 熔透角焊缝 | 支座横隔板与腹板全熔透角焊缝 | FHG1-R22 | (16+28)⊥18 | 0~1.38 | 1.38 | 2025.09.10 | 合格
ZL6-1 | 熔透角焊缝 | 支座横隔板与腹板全熔透角焊缝 | FHG1-R23 | (16+28)⊥18 | 0~1.444 | 1.444 | 2025.09.10 | 合格
ZL6-1 | 熔透角焊缝 | 支座横隔板与腹板全熔透角焊缝 | FHG1-R24 | (16+28)⊥18 | 0~1.38 | 1.38 | 2025.09.10 | 合格
ZL6-1 | 熔透角焊缝 | 支座横隔板与腹板全熔透角焊缝 | FHG1-R25 | (16+28)⊥18 | 0~1.444 | 1.444 | 2025.09.10 | 合格
ZL6-1 | 熔透角焊缝 | 支座横隔板与腹板全熔透角焊缝 | FHG1-R26 | (16+28)⊥18 | 0~1.38 | 1.38 | 2025.09.10 | 合格
ZL6-1 | 熔透角焊缝 | 支座横隔板与腹板全熔透角焊缝 | FHG1-R27 | (16+28)⊥18 | 0~1.444 | 1.444 | 2025.09.10 | 合格
ZL6-1 | 熔透角焊缝 | 支座横隔板与腹板全熔透角焊缝 | FHG1-R28 | (16+28)⊥18 | 0~1.38 | 1.38 | 2025.09.10 | 合格
ZL6-1 | 熔透角焊缝 | 支座横隔板与腹板全熔透角焊缝 | FHG1-R29 | (16+28)⊥18 | 0~1.444 | 1.444 | 2025.09.10 | 合格
ZL6-1 | 熔透角焊缝 | 支座横隔板与腹板全熔透角焊缝 | FHG1-R30 | (16+28)⊥18 | 0~1.38 | 1.38 | 2025.09.10 | 合格
ZL6-1 | 熔透角焊缝 | 支座横隔板与底板全熔透角焊缝 | DHG1-R1 | (16+28)⊥18 | （0~1）*2 | 2 | 2025.09.10 | 合格
ZL6-1 | 熔透角焊缝 | 支座横隔板与底板全熔透角焊缝 | DHG1-R2 | (16+28)⊥18 | （0~1）*2 | 2 | 2025.09.10 | 合格
ZL6-1 | 熔透角焊缝 | 支座横隔板与底板全熔透角焊缝 | DHG1-R3 | (16+28)⊥18 | （0~1）*2 | 2 | 2025.09.10 | 合格
ZL6-1 | 熔透角焊缝 | 支座横隔板与底板全熔透角焊缝 | DHG1-R4 | (16+28)⊥18 | （0~1）*2 | 2 | 2025.09.10 | 合格
ZL6-1 | 熔透角焊缝 | 支座横隔板与底板全熔透角焊缝 | DHG1-R5 | (16+28)⊥18 | （0~1）*2 | 2 | 2025.09.10 | 合格
ZL6-1 | 熔透角焊缝 | 支座横隔板与底板全熔透角焊缝 | DHG1-R6 | (16+28)⊥18 | （0~1）*2 | 2 | 2025.09.10 | 合格
ZL6-1 | 熔透角焊缝 | 支座横隔板与底板全熔透角焊缝 | DHG1-R7 | (16+28)⊥18 | （0~1）*2 | 2 | 2025.09.10 | 合格
ZL6-1 | 熔透角焊缝 | 支座横隔板与底板全熔透角焊缝 | DHG1-R8 | (16+28)⊥18 | （0~1）*2 | 2 | 2025.09.10 | 合格
ZL6-1 | 熔透角焊缝 | 支座横隔板与底板全熔透角焊缝 | DHG1-R9 | (16+28)⊥18 | （0~1）*2 | 2 | 2025.09.10 | 合格
ZL6-1 | 熔透角焊缝 | 支座横隔板与底板全熔透角焊缝 | DHG1-R10 | (16+28)⊥18 | （0~1）*2 | 2 | 2025.09.10 | 合格
ZL6-1 | 熔透角焊缝 | 支座横隔板与底板全熔透角焊缝 | DHG1-R11 | (16+28)⊥18 | （0~1）*2 | 2 | 2025.09.10 | 合格
ZL6-1 | 熔透角焊缝 | 支座横隔板与底板全熔透角焊缝 | DHG1-R12 | (16+28)⊥18 | （0~1）*2 | 2 | 2025.09.10 | 合格
ZL6-1 | 熔透角焊缝 | 支座横隔板与底板全熔透角焊缝 | DHG1-R13 | (16+28)⊥18 | （0~1）*2 | 2 | 2025.09.10 | 合格
ZL6-1 | 熔透角焊缝 | 支座横隔板与底板全熔透角焊缝 | DHG1-R14 | (16+28)⊥18 | （0~1）*2 | 2 | 2025.09.10 | 合格
ZL6-1 | 熔透角焊缝 | 支座横隔板与底板全熔透角焊缝 | DHG1-R15 | (16+28)⊥18 | （0~1）*2 | 2 | 2025.09.10 | 合格
ZL7-1 | 对接焊缝 | 顶板横向对接焊缝 | T-HD1 | 18+18 | 0~4.305 | 4.305 | 2025.08.30 | 合格
ZL7-1 | 对接焊缝 | 顶板横向对接焊缝 | T-HD2 | 18+18 | 0~4.305 | 4.305 | 2025.08.30 | 合格
ZL7-1 | 对接焊缝 | 顶板横向对接焊缝 | T-HD3 | 18+18 | 0~4.305 | 4.305 | 2025.08.30 | 合格
ZL7-1 | 对接焊缝 | 顶板横向对接焊缝 | T-HD4 | 18+18 | 0~4.305 | 4.305 | 2025.08.30 | 合格
ZL7-1 | 对接焊缝 | 底板横向对接焊缝 | D-HD1 | 20+20 | 0~4.1 | 4.1 | 2025.09.02 | 合格
ZL7-1 | 对接焊缝 | 底板横向对接焊缝 | D-HD2 | 20+20 | 0~4.1 | 4.1 | 2025.09.02 | 合格
ZL7-1 | 对接焊缝 | 底板横向对接焊缝 | D-HD3 | 20+20 | 0~4.1 | 4.1 | 2025.09.02 | 合格
ZL7-1 | 对接焊缝 | 底板横向对接焊缝 | D-HD4 | 20+20 | 0~4.1 | 4.1 | 2025.09.02 | 合格
ZL7-1 | 熔透角焊缝 | 腹板与顶板全熔透角焊缝 | FT-R1 | 16⊥16 | 0~4.297 | 4.241 | 2025.09.06 | 合格
ZL7-1 | 熔透角焊缝 | 腹板与顶板全熔透角焊缝 | FT-R2 | 16⊥16 | 0~4.304 | 4.244 | 2025.09.06 | 合格
ZL7-1 | 熔透角焊缝 | 腹板与顶板全熔透角焊缝 | FT-R3 | 16⊥16 | 0~4.088 | 4.246 | 2025.09.06 | 合格
ZL7-1 | 熔透角焊缝 | 腹板与顶板全熔透角焊缝 | FT-R4 | 16⊥16 | 0~4.041 | 4.248 | 2025.09.06 | 合格
ZL7-1 | 熔透角焊缝 | 腹板与顶板全熔透角焊缝 | FT-R5 | 16⊥16 | 0~4.09 | 4.25 | 2025.09.06 | 合格
ZL7-1 | 熔透角焊缝 | 腹板与顶板全熔透角焊缝 | FT-R6 | 16⊥16 | 0~4.313 | 4.347 | 2025.09.06 | 合格
ZL7-1 | 熔透角焊缝 | 腹板与底板全熔透角焊缝 | FD-R1 | 16⊥16 | 0~4.297 | 4.241 | 2025.09.09 | 合格
ZL7-1 | 熔透角焊缝 | 腹板与底板全熔透角焊缝 | FD-R2 | 16⊥16 | 0~4.304 | 4.244 | 2025.09.09 | 合格
ZL7-1 | 熔透角焊缝 | 腹板与底板全熔透角焊缝 | FD-R3 | 16⊥16 | 0~4.088 | 4.246 | 2025.09.09 | 合格
ZL7-1 | 熔透角焊缝 | 腹板与底板全熔透角焊缝 | FD-R4 | 16⊥16 | 0~4.041 | 4.248 | 2025.09.09 | 合格
ZL7-1 | 熔透角焊缝 | 腹板与底板全熔透角焊缝 | FD-R5 | 16⊥16 | 0~4.09 | 4.25 | 2025.09.09 | 合格
ZL7-1 | 熔透角焊缝 | 腹板与底板全熔透角焊缝 | FD-R6 | 16⊥16 | 0~4.313 | 4.347 | 2025.09.09 | 合格
ZL7-1 | 熔透角焊缝 | 支座横隔板与腹板全熔透角焊缝 | FHG1-R1 | (16+28)⊥18 | 0~1.444 | 1.444 | 2025.09.10 | 合格
ZL7-1 | 熔透角焊缝 | 支座横隔板与腹板全熔透角焊缝 | FHG1-R2 | (16+28)⊥18 | 0~1.38 | 1.38 | 2025.09.10 | 合格
ZL7-1 | 熔透角焊缝 | 支座横隔板与腹板全熔透角焊缝 | FHG1-R3 | (16+28)⊥18 | 0~1.444 | 1.444 | 2025.09.10 | 合格
ZL7-1 | 熔透角焊缝 | 支座横隔板与腹板全熔透角焊缝 | FHG1-R4 | (16+28)⊥18 | 0~1.38 | 1.38 | 2025.09.10 | 合格
ZL7-1 | 熔透角焊缝 | 支座横隔板与腹板全熔透角焊缝 | FHG1-R5 | (16+28)⊥18 | 0~1.444 | 1.444 | 2025.09.10 | 合格
ZL7-1 | 熔透角焊缝 | 支座横隔板与腹板全熔透角焊缝 | FHG1-R6 | (16+28)⊥18 | 0~1.38 | 1.38 | 2025.09.10 | 合格
ZL7-1 | 熔透角焊缝 | 支座横隔板与腹板全熔透角焊缝 | FHG1-R7 | (16+28)⊥18 | 0~1.444 | 1.444 | 2025.09.10 | 合格
ZL7-1 | 熔透角焊缝 | 支座横隔板与腹板全熔透角焊缝 | FHG1-R8 | (16+28)⊥18 | 0~1.38 | 1.38 | 2025.09.10 | 合格
ZL7-1 | 熔透角焊缝 | 支座横隔板与腹板全熔透角焊缝 | FHG1-R9 | (16+28)⊥18 | 0~1.444 | 1.444 | 2025.09.10 | 合格
ZL7-1 | 熔透角焊缝 | 支座横隔板与腹板全熔透角焊缝 | FHG1-R10 | (16+28)⊥18 | 0~1.38 | 1.38 | 2025.09.10 | 合格
ZL7-1 | 熔透角焊缝 | 支座横隔板与腹板全熔透角焊缝 | FHG1-R11 | (16+28)⊥18 | 0~1.444 | 1.444 | 2025.09.10 | 合格
ZL7-1 | 熔透角焊缝 | 支座横隔板与腹板全熔透角焊缝 | FHG1-R12 | (16+28)⊥18 | 0~1.38 | 1.38 | 2025.09.10 | 合格
ZL7-1 | 熔透角焊缝 | 支座横隔板与腹板全熔透角焊缝 | FHG1-R13 | (16+28)⊥18 | 0~1.444 | 1.444 | 2025.09.10 | 合格
ZL7-1 | 熔透角焊缝 | 支座横隔板与腹板全熔透角焊缝 | FHG1-R14 | (16+28)⊥18 | 0~1.38 | 1.38 | 2025.09.10 | 合格
ZL7-1 | 熔透角焊缝 | 支座横隔板与腹板全熔透角焊缝 | FHG1-R15 | (16+28)⊥18 | 0~1.444 | 1.444 | 2025.09.10 | 合格
ZL7-1 | 熔透角焊缝 | 支座横隔板与腹板全熔透角焊缝 | FHG1-R16 | (16+28)⊥18 | 0~1.38 | 1.38 | 2025.09.10 | 合格
ZL7-1 | 熔透角焊缝 | 支座横隔板与腹板全熔透角焊缝 | FHG1-R17 | (16+28)⊥18 | 0~1.444 | 1.444 | 2025.09.10 | 合格
ZL7-1 | 熔透角焊缝 | 支座横隔板与腹板全熔透角焊缝 | FHG1-R18 | (16+28)⊥18 | 0~1.38 | 1.38 | 2025.09.10 | 合格
ZL7-1 | 熔透角焊缝 | 支座横隔板与腹板全熔透角焊缝 | FHG1-R19 | (16+28)⊥18 | 0~1.444 | 1.444 | 2025.09.10 | 合格
ZL7-1 | 熔透角焊缝 | 支座横隔板与腹板全熔透角焊缝 | FHG1-R20 | (16+28)⊥18 | 0~1.38 | 1.38 | 2025.09.10 | 合格
ZL7-1 | 熔透角焊缝 | 支座横隔板与腹板全熔透角焊缝 | FHG1-R21 | (16+28)⊥18 | 0~1.444 | 1.444 | 2025.09.10 | 合格
ZL7-1 | 熔透角焊缝 | 支座横隔板与腹板全熔透角焊缝 | FHG1-R22 | (16+28)⊥18 | 0~1.38 | 1.38 | 2025.09.10 | 合格
ZL7-1 | 熔透角焊缝 | 支座横隔板与腹板全熔透角焊缝 | FHG1-R23 | (16+28)⊥18 | 0~1.444 | 1.444 | 2025.09.10 | 合格
ZL7-1 | 熔透角焊缝 | 支座横隔板与腹板全熔透角焊缝 | FHG1-R24 | (16+28)⊥18 | 0~1.38 | 1.38 | 2025.09.10 | 合格
ZL7-1 | 熔透角焊缝 | 支座横隔板与腹板全熔透角焊缝 | FHG1-R25 | (16+28)⊥18 | 0~1.444 | 1.444 | 2025.09.10 | 合格
ZL7-1 | 熔透角焊缝 | 支座横隔板与腹板全熔透角焊缝 | FHG1-R26 | (16+28)⊥18 | 0~1.38 | 1.38 | 2025.09.10 | 合格
ZL7-1 | 熔透角焊缝 | 支座横隔板与腹板全熔透角焊缝 | FHG1-R27 | (16+28)⊥18 | 0~1.444 | 1.444 | 2025.09.10 | 合格
ZL7-1 | 熔透角焊缝 | 支座横隔板与腹板全熔透角焊缝 | FHG1-R28 | (16+28)⊥18 | 0~1.38 | 1.38 | 2025.09.10 | 合格
ZL7-1 | 熔透角焊缝 | 支座横隔板与腹板全熔透角焊缝 | FHG1-R29 | (16+28)⊥18 | 0~1.444 | 1.444 | 2025.09.10 | 合格
ZL7-1 | 熔透角焊缝 | 支座横隔板与腹板全熔透角焊缝 | FHG1-R30 | (16+28)⊥18 | 0~1.38 | 1.38 | 2025.09.10 | 合格
ZL7-1 | 熔透角焊缝 | 支座横隔板与底板全熔透角焊缝 | DHG1-R1 | (16+28)⊥18 | （0~1）*2 | 2 | 2025.09.10 | 合格
ZL7-1 | 熔透角焊缝 | 支座横隔板与底板全熔透角焊缝 | DHG1-R2 | (16+28)⊥18 | （0~1）*2 | 2 | 2025.09.10 | 合格
ZL7-1 | 熔透角焊缝 | 支座横隔板与底板全熔透角焊缝 | DHG1-R3 | (16+28)⊥18 | （0~1）*2 | 2 | 2025.09.10 | 合格
ZL7-1 | 熔透角焊缝 | 支座横隔板与底板全熔透角焊缝 | DHG1-R4 | (16+28)⊥18 | （0~1）*2 | 2 | 2025.09.10 | 合格
ZL7-1 | 熔透角焊缝 | 支座横隔板与底板全熔透角焊缝 | DHG1-R5 | (16+28)⊥18 | （0~1）*2 | 2 | 2025.09.10 | 合格
ZL7-1 | 熔透角焊缝 | 支座横隔板与底板全熔透角焊缝 | DHG1-R6 | (16+28)⊥18 | （0~1）*2 | 2 | 2025.09.10 | 合格
ZL7-1 | 熔透角焊缝 | 支座横隔板与底板全熔透角焊缝 | DHG1-R7 | (16+28)⊥18 | （0~1）*2 | 2 | 2025.09.10 | 合格
ZL7-1 | 熔透角焊缝 | 支座横隔板与底板全熔透角焊缝 | DHG1-R8 | (16+28)⊥18 | （0~1）*2 | 2 | 2025.09.10 | 合格
ZL7-1 | 熔透角焊缝 | 支座横隔板与底板全熔透角焊缝 | DHG1-R9 | (16+28)⊥18 | （0~1）*2 | 2 | 2025.09.10 | 合格
ZL7-1 | 熔透角焊缝 | 支座横隔板与底板全熔透角焊缝 | DHG1-R10 | (16+28)⊥18 | （0~1）*2 | 2 | 2025.09.10 | 合格
ZL7-1 | 熔透角焊缝 | 支座横隔板与底板全熔透角焊缝 | DHG1-R11 | (16+28)⊥18 | （0~1）*2 | 2 | 2025.09.10 | 合格
ZL7-1 | 熔透角焊缝 | 支座横隔板与底板全熔透角焊缝 | DHG1-R12 | (16+28)⊥18 | （0~1）*2 | 2 | 2025.09.10 | 合格
ZL7-1 | 熔透角焊缝 | 支座横隔板与底板全熔透角焊缝 | DHG1-R13 | (16+28)⊥18 | （0~1）*2 | 2 | 2025.09.10 | 合格
ZL7-1 | 熔透角焊缝 | 支座横隔板与底板全熔透角焊缝 | DHG1-R14 | (16+28)⊥18 | （0~1）*2 | 2 | 2025.09.10 | 合格
ZL7-1 | 熔透角焊缝 | 支座横隔板与底板全熔透角焊缝 | DHG1-R15 | (16+28)⊥18 | （0~1）*2 | 2 | 2025.09.10 | 合格
ZXL3-1 | 对接焊缝 | 顶板纵向对接焊缝 | T-ZD1 | 18+18 | 0~2.288 | 2.288 | 2025.08.30 | 合格
ZXL12-1 | 对接焊缝 | 顶板纵向对接焊缝 | T-ZD1 | 18+18 | 0~2.288 | 2.288 | 2025.08.30 | 合格
ZL8-1 | 对接焊缝 | 顶板横向对接焊缝 | T-HD1 | 18+18 | 0~3.401 | 3.401 | 2025.08.27 | 合格
ZL8-1 | 对接焊缝 | 底板横向对接焊缝 | D-HD1 | 20+20 | 0~3.3 | 3.3 | 2025.09.01 | 合格
ZL8-1 | 对接焊缝 | 腹板横向对接焊缝 | F-HD1 | 16+16 | 0~1.444 | 1.444 | 2025.08.31 | 合格
ZL8-1 | 熔透角焊缝 | 腹板与顶板全熔透角焊缝 | FT-R1 | 16⊥16 | 0~24.168 | 24.381 | 2025.09.08 | 合格
ZL8-1 | 熔透角焊缝 | 腹板与顶板全熔透角焊缝 | FT-R2 | 16⊥16 | 0~24.18 | 24.368 | 2025.09.08 | 不合格 | F1 | SL+5.2 | 8-10 | 470 | 1680 | 0 | 570 | 2025.09.09
ZL8-1 | 熔透角焊缝 | 腹板与底板全熔透角焊缝 | FD-R1 | 16⊥16 | 0~24.168 | 24.368 | 2025.09.11 | 合格
ZL8-1 | 熔透角焊缝 | 腹板与底板全熔透角焊缝 | FD-R2 | 16⊥16 | 0~24.18 | 24.381 | 2025.09.11 | 不合格 | F1 | SL+5.2 | 10 | 280 | 12580 | 0 | 380 | 2025.09.12
ZL8-2 | 对接焊缝 | 顶板横向对接焊缝 | T-HD1 | 18+18 | 0~3.001 | 3.001 | 2025.08.27 | 合格
ZL8-2 | 对接焊缝 | 底板横向对接焊缝 | D-HD1 | 20+20 | 0~3.3 | 3.3 | 2025.09.01 | 合格
ZL8-2 | 对接焊缝 | 腹板横向对接焊缝 | F-HD1 | 16+16 | 0~1.38 | 1.38 | 2025.08.31 | 合格
ZL8-3 | 对接焊缝 | 顶板横向对接焊缝 | T-HD1 | 18+18 | 0~3.401 | 3.401 | 2025.08.27 | 合格
ZL8-3 | 对接焊缝 | 底板横向对接焊缝 | D-HD1 | 20+20 | 0~3.3 | 3.3 | 2025.09.01 | 合格
ZL8-3 | 对接焊缝 | 腹板横向对接焊缝 | F-HD1 | 16+16 | 0~1.444 | 1.444 | 2025.08.31 | 合格
ZL8-3 | 熔透角焊缝 | 腹板与顶板全熔透角焊缝 | FT-R1 | 16⊥16 | 0~24.193 | 24.394 | 2025.09.08 | 合格
ZL8-3 | 熔透角焊缝 | 腹板与顶板全熔透角焊缝 | FT-R2 | 16⊥16 | 0~24.206 | 24.407 | 2025.09.08 | 合格
ZL8-3 | 熔透角焊缝 | 腹板与底板全熔透角焊缝 | FD-R1 | 16⊥16 | 0~24.193 | 24.394 | 2025.09.11 | 合格
ZL8-3 | 熔透角焊缝 | 腹板与底板全熔透角焊缝 | FD-R2 | 16⊥16 | 0~24.206 | 24.407 | 2025.09.11 | 合格
ZL8-4 | 对接焊缝 | 顶板横向对接焊缝 | T-HD1 | 18+18 | 0~3.001 | 3.001 | 2025.08.27 | 合格
ZL8-4 | 对接焊缝 | 腹板横向对接焊缝 | F-HD1 | 16+16 | 0~1.38 | 1.38 | 2025.08.31 | 合格
ZL8-5 | 对接焊缝 | 顶板横向对接焊缝 | T-HD1 | 18+18 | 0~3.401 | 3.401 | 2025.08.27 | 合格
ZL8-5 | 对接焊缝 | 腹板横向对接焊缝 | F-HD1 | 16+16 | 0~1.444 | 1.444 | 2025.08.31 | 合格
ZL8-5 | 对接焊缝 | 腹板横向对接焊缝 | F-HD2 | 16+16 | 0~1.38 | 1.38 | 2025.08.31 | 合格
ZL8-5 | 熔透角焊缝 | 腹板与顶板全熔透角焊缝 | FT-R1 | 16⊥16 | 0~24.219 | 24.42 | 2025.09.09 | 不合格 | F1 | SL+5.2 | 8-10 | 260 | 14820 | 0 | 360 | 2025.09.10
ZL8-5 | 熔透角焊缝 | 腹板与顶板全熔透角焊缝 | FT-R2 | 16⊥16 | 0~24.231 | 24.434 | 2025.09.09 | 合格
ZL8-5 | 熔透角焊缝 | 腹板与底板全熔透角焊缝 | FD-R1 | 16⊥16 | 0~24.219 | 24.42 | 2025.09.12 | 合格
ZL8-5 | 熔透角焊缝 | 腹板与底板全熔透角焊缝 | FD-R2 | 16⊥16 | 0~24.231 | 24.434 | 2025.09.12 | 不合格 | F1 | SL+5.2 | 8 | 280 | 14630 | 0 | 380 | 2025.09.13
ZL9-1 | 对接焊缝 | 顶板横向对接焊缝 | T-HD1 | 18+18 | 0~4.058 | 4.058 | 2025.08.27 | 合格
ZL9-1 | 对接焊缝 | 顶板横向对接焊缝 | T-HD2 | 18+18 | 0~4.058 | 4.058 | 2025.08.27 | 合格
ZL9-1 | 对接焊缝 | 顶板横向对接焊缝 | T-HD3 | 18+18 | 0~4.058 | 4.058 | 2025.08.27 | 合格
ZL9-1 | 对接焊缝 | 顶板横向对接焊缝 | T-HD4 | 18+18 | 0~4.058 | 4.058 | 2025.08.27 | 合格
ZL9-1 | 对接焊缝 | 底板纵向对接焊缝 | D-ZD1 | 20+20 | 0~4.055 | 4.055 | 2025.09.01 | 合格
ZL9-1 | 对接焊缝 | 底板纵向对接焊缝 | D-ZD2 | 20+20 | 0~4.055 | 4.055 | 2025.09.01 | 合格
ZL9-1 | 对接焊缝 | 底板纵向对接焊缝 | D-ZD3 | 20+20 | 0~4.055 | 4.055 | 2025.09.01 | 合格
ZL9-1 | 对接焊缝 | 底板纵向对接焊缝 | D-ZD4 | 20+20 | 0~4.055 | 4.055 | 2025.09.01 | 合格
ZL9-1 | 熔透角焊缝 | 腹板与顶板全熔透角焊缝 | FT-R1 | 16⊥16 | 0~4.054 | 3.996 | 2025.09.09 | 合格
ZL9-1 | 熔透角焊缝 | 腹板与顶板全熔透角焊缝 | FT-R2 | 16⊥16 | 0~4.056 | 3.79 | 2025.09.09 | 合格
ZL9-1 | 熔透角焊缝 | 腹板与顶板全熔透角焊缝 | FT-R3 | 16⊥16 | 0~4.058 | 3.997 | 2025.09.09 | 合格
ZL9-1 | 熔透角焊缝 | 腹板与顶板全熔透角焊缝 | FT-R4 | 16⊥16 | 0~3.996 | 3.794 | 2025.09.09 | 不合格 | F1 | SL+10 | 8-10 | 180 | 1160 | 0 | 280 | 2025.09.10
ZL9-1 | 熔透角焊缝 | 腹板与顶板全熔透角焊缝 | FT-R5 | 16⊥16 | 0~4.004 | 4.001 | 2025.09.09 | 合格
ZL9-1 | 熔透角焊缝 | 腹板与顶板全熔透角焊缝 | FT-R6 | 16⊥16 | 0~4.065 | 3.798 | 2025.09.09 | 合格
ZL9-1 | 熔透角焊缝 | 腹板与底板全熔透角焊缝 | FD-R1 | 16⊥16 | 0~4.054 | 3.996 | 2025.09.12 | 合格
ZL9-1 | 熔透角焊缝 | 腹板与底板全熔透角焊缝 | FD-R2 | 16⊥16 | 0~4.056 | 3.79 | 2025.09.12 | 合格
ZL9-1 | 熔透角焊缝 | 腹板与底板全熔透角焊缝 | FD-R3 | 16⊥16 | 0~4.058 | 3.997 | 2025.09.12 | 合格
ZL9-1 | 熔透角焊缝 | 腹板与底板全熔透角焊缝 | FD-R4 | 16⊥16 | 0~3.996 | 3.794 | 2025.09.12 | 合格
ZL9-1 | 熔透角焊缝 | 腹板与底板全熔透角焊缝 | FD-R5 | 16⊥16 | 0~4.004 | 4.001 | 2025.09.12 | 合格
ZL9-1 | 熔透角焊缝 | 腹板与底板全熔透角焊缝 | FD-R6 | 16⊥16 | 0~4.065 | 3.798 | 2025.09.12 | 合格
ZL9-1 | 熔透角焊缝 | 支座横隔板与腹板全熔透角焊缝 | FHG1-R1 | (16+28)⊥18 | 0~1.444 | 1.444 | 2025.09.13 | 合格
ZL9-1 | 熔透角焊缝 | 支座横隔板与腹板全熔透角焊缝 | FHG1-R2 | (16+28)⊥18 | 0~1.38 | 1.38 | 2025.09.13 | 合格
ZL9-1 | 熔透角焊缝 | 支座横隔板与腹板全熔透角焊缝 | FHG1-R3 | (16+28)⊥18 | 0~1.444 | 1.444 | 2025.09.13 | 合格
ZL9-1 | 熔透角焊缝 | 支座横隔板与腹板全熔透角焊缝 | FHG1-R4 | (16+28)⊥18 | 0~1.38 | 1.38 | 2025.09.13 | 合格
ZL9-1 | 熔透角焊缝 | 支座横隔板与腹板全熔透角焊缝 | FHG1-R5 | (16+28)⊥18 | 0~1.444 | 1.444 | 2025.09.13 | 合格
ZL9-1 | 熔透角焊缝 | 支座横隔板与腹板全熔透角焊缝 | FHG1-R6 | (16+28)⊥18 | 0~1.38 | 1.38 | 2025.09.13 | 合格
ZL9-1 | 熔透角焊缝 | 支座横隔板与腹板全熔透角焊缝 | FHG1-R7 | (16+28)⊥18 | 0~1.444 | 1.444 | 2025.09.13 | 合格
ZL9-1 | 熔透角焊缝 | 支座横隔板与腹板全熔透角焊缝 | FHG1-R8 | (16+28)⊥18 | 0~1.38 | 1.38 | 2025.09.13 | 合格
ZL9-1 | 熔透角焊缝 | 支座横隔板与腹板全熔透角焊缝 | FHG1-R9 | (16+28)⊥18 | 0~1.444 | 1.444 | 2025.09.13 | 合格
ZL9-1 | 熔透角焊缝 | 支座横隔板与腹板全熔透角焊缝 | FHG1-R10 | (16+28)⊥18 | 0~1.38 | 1.38 | 2025.09.13 | 合格
ZL9-1 | 熔透角焊缝 | 支座横隔板与腹板全熔透角焊缝 | FHG1-R11 | (16+28)⊥18 | 0~1.444 | 1.444 | 2025.09.13 | 合格
ZL9-1 | 熔透角焊缝 | 支座横隔板与腹板全熔透角焊缝 | FHG1-R12 | (16+28)⊥18 | 0~1.38 | 1.38 | 2025.09.13 | 合格
ZL9-1 | 熔透角焊缝 | 支座横隔板与腹板全熔透角焊缝 | FHG1-R13 | (16+28)⊥18 | 0~1.444 | 1.444 | 2025.09.13 | 合格
ZL9-1 | 熔透角焊缝 | 支座横隔板与腹板全熔透角焊缝 | FHG1-R14 | (16+28)⊥18 | 0~1.38 | 1.38 | 2025.09.13 | 合格
ZL9-1 | 熔透角焊缝 | 支座横隔板与腹板全熔透角焊缝 | FHG1-R15 | (16+28)⊥18 | 0~1.444 | 1.444 | 2025.09.13 | 合格
ZL9-1 | 熔透角焊缝 | 支座横隔板与腹板全熔透角焊缝 | FHG1-R16 | (16+28)⊥18 | 0~1.38 | 1.38 | 2025.09.13 | 合格
ZL9-1 | 熔透角焊缝 | 支座横隔板与腹板全熔透角焊缝 | FHG1-R17 | (16+28)⊥18 | 0~1.444 | 1.444 | 2025.09.13 | 合格
ZL9-1 | 熔透角焊缝 | 支座横隔板与腹板全熔透角焊缝 | FHG1-R18 | (16+28)⊥18 | 0~1.38 | 1.38 | 2025.09.13 | 合格
ZL9-1 | 熔透角焊缝 | 支座横隔板与腹板全熔透角焊缝 | FHG1-R19 | (16+28)⊥18 | 0~1.444 | 1.444 | 2025.09.13 | 合格
ZL9-1 | 熔透角焊缝 | 支座横隔板与腹板全熔透角焊缝 | FHG1-R20 | (16+28)⊥18 | 0~1.38 | 1.38 | 2025.09.13 | 合格
ZL9-1 | 熔透角焊缝 | 支座横隔板与腹板全熔透角焊缝 | FHG1-R21 | (16+28)⊥18 | 0~1.444 | 1.444 | 2025.09.13 | 合格
ZL9-1 | 熔透角焊缝 | 支座横隔板与腹板全熔透角焊缝 | FHG1-R22 | (16+28)⊥18 | 0~1.38 | 1.38 | 2025.09.13 | 合格
ZL9-1 | 熔透角焊缝 | 支座横隔板与腹板全熔透角焊缝 | FHG1-R23 | (16+28)⊥18 | 0~1.444 | 1.444 | 2025.09.13 | 合格
ZL9-1 | 熔透角焊缝 | 支座横隔板与腹板全熔透角焊缝 | FHG1-R24 | (16+28)⊥18 | 0~1.38 | 1.38 | 2025.09.13 | 合格
ZL9-1 | 熔透角焊缝 | 支座横隔板与腹板全熔透角焊缝 | FHG1-R25 | (16+28)⊥18 | 0~1.444 | 1.444 | 2025.09.13 | 合格
ZL9-1 | 熔透角焊缝 | 支座横隔板与腹板全熔透角焊缝 | FHG1-R26 | (16+28)⊥18 | 0~1.38 | 1.38 | 2025.09.13 | 合格
ZL9-1 | 熔透角焊缝 | 支座横隔板与腹板全熔透角焊缝 | FHG1-R27 | (16+28)⊥18 | 0~1.444 | 1.444 | 2025.09.13 | 合格
ZL9-1 | 熔透角焊缝 | 支座横隔板与腹板全熔透角焊缝 | FHG1-R28 | (16+28)⊥18 | 0~1.38 | 1.38 | 2025.09.13 | 合格
ZL9-1 | 熔透角焊缝 | 支座横隔板与腹板全熔透角焊缝 | FHG1-R29 | (16+28)⊥18 | 0~1.444 | 1.444 | 2025.09.13 | 合格
ZL9-1 | 熔透角焊缝 | 支座横隔板与腹板全熔透角焊缝 | FHG1-R30 | (16+28)⊥18 | 0~1.38 | 1.38 | 2025.09.13 | 合格
ZL9-1 | 熔透角焊缝 | 支座横隔板与底板全熔透角焊缝 | DHG1-R1 | (16+28)⊥18 | （0~1）*2 | 2 | 2025.09.13 | 合格
ZL9-1 | 熔透角焊缝 | 支座横隔板与底板全熔透角焊缝 | DHG1-R2 | (16+28)⊥18 | （0~1）*2 | 2 | 2025.09.13 | 合格
ZL9-1 | 熔透角焊缝 | 支座横隔板与底板全熔透角焊缝 | DHG1-R3 | (16+28)⊥18 | （0~1）*2 | 2 | 2025.09.13 | 合格
ZL9-1 | 熔透角焊缝 | 支座横隔板与底板全熔透角焊缝 | DHG1-R4 | (16+28)⊥18 | （0~1）*2 | 2 | 2025.09.13 | 合格
ZL9-1 | 熔透角焊缝 | 支座横隔板与底板全熔透角焊缝 | DHG1-R5 | (16+28)⊥18 | （0~1）*2 | 2 | 2025.09.13 | 合格
ZL9-1 | 熔透角焊缝 | 支座横隔板与底板全熔透角焊缝 | DHG1-R6 | (16+28)⊥18 | （0~1）*2 | 2 | 2025.09.13 | 合格
ZL9-1 | 熔透角焊缝 | 支座横隔板与底板全熔透角焊缝 | DHG1-R7 | (16+28)⊥18 | （0~1）*2 | 2 | 2025.09.13 | 合格
ZL9-1 | 熔透角焊缝 | 支座横隔板与底板全熔透角焊缝 | DHG1-R8 | (16+28)⊥18 | （0~1）*2 | 2 | 2025.09.13 | 合格
ZL9-1 | 熔透角焊缝 | 支座横隔板与底板全熔透角焊缝 | DHG1-R9 | (16+28)⊥18 | （0~1）*2 | 2 | 2025.09.13 | 合格
ZL9-1 | 熔透角焊缝 | 支座横隔板与底板全熔透角焊缝 | DHG1-R10 | (16+28)⊥18 | （0~1）*2 | 2 | 2025.09.13 | 合格
ZL9-1 | 熔透角焊缝 | 支座横隔板与底板全熔透角焊缝 | DHG1-R11 | (16+28)⊥18 | （0~1）*2 | 2 | 2025.09.13 | 合格
ZL9-1 | 熔透角焊缝 | 支座横隔板与底板全熔透角焊缝 | DHG1-R12 | (16+28)⊥18 | （0~1）*2 | 2 | 2025.09.13 | 合格
ZL9-1 | 熔透角焊缝 | 支座横隔板与底板全熔透角焊缝 | DHG1-R13 | (16+28)⊥18 | （0~1）*2 | 2 | 2025.09.13 | 合格
ZL9-1 | 熔透角焊缝 | 支座横隔板与底板全熔透角焊缝 | DHG1-R14 | (16+28)⊥18 | （0~1）*2 | 2 | 2025.09.13 | 合格
ZL9-1 | 熔透角焊缝 | 支座横隔板与底板全熔透角焊缝 | DHG1-R15 | (16+28)⊥18 | （0~1）*2 | 2 | 2025.09.13 | 合格
ZL10-1 | 对接焊缝 | 顶板横向对接焊缝 | T-HD1 | 18+18 | 0~4.052 | 4.052 | 2025.08.27 | 合格
ZL10-1 | 对接焊缝 | 顶板横向对接焊缝 | T-HD2 | 18+18 | 0~4.052 | 4.052 | 2025.08.27 | 合格
ZL10-1 | 对接焊缝 | 顶板横向对接焊缝 | T-HD3 | 18+18 | 0~4.052 | 4.052 | 2025.08.27 | 合格
ZL10-1 | 对接焊缝 | 顶板横向对接焊缝 | T-HD4 | 18+18 | 0~4.052 | 4.052 | 2025.08.27 | 合格
ZL10-1 | 对接焊缝 | 底板横向对接焊缝 | D-HD1 | 20+20 | 0~3.848 | 3.848 | 2025.09.01 | 合格
ZL10-1 | 对接焊缝 | 底板横向对接焊缝 | D-HD2 | 20+20 | 0~3.848 | 3.848 | 2025.09.01 | 合格
ZL10-1 | 对接焊缝 | 底板横向对接焊缝 | D-HD3 | 20+20 | 0~3.848 | 3.848 | 2025.09.01 | 合格
ZL10-1 | 对接焊缝 | 底板横向对接焊缝 | D-HD4 | 20+20 | 0~3.848 | 3.848 | 2025.09.01 | 合格
ZL10-1 | 熔透角焊缝 | 腹板与顶板全熔透角焊缝 | FT-R1 | 16⊥16 | 0~3.982 | 4.195 | 2025.09.09 | 合格
ZL10-1 | 熔透角焊缝 | 腹板与顶板全熔透角焊缝 | FT-R2 | 16⊥16 | 0~4.05 | 4.3 | 2025.09.09 | 合格
ZL10-1 | 熔透角焊缝 | 腹板与顶板全熔透角焊缝 | FT-R3 | 16⊥16 | 0~3.986 | 4.2 | 2025.09.09 | 合格
ZL10-1 | 熔透角焊缝 | 腹板与顶板全熔透角焊缝 | FT-R4 | 16⊥16 | 0~3.982 | 4.303 | 2025.09.09 | 合格
ZL10-1 | 熔透角焊缝 | 腹板与顶板全熔透角焊缝 | FT-R5 | 16⊥16 | 0~3.99 | 4.243 | 2025.09.09 | 合格
ZL10-1 | 熔透角焊缝 | 腹板与顶板全熔透角焊缝 | FT-R6 | 16⊥16 | 0~4.059 | 4.305 | 2025.09.09 | 合格
ZL10-1 | 熔透角焊缝 | 腹板与底板全熔透角焊缝 | FD-R1 | 16⊥16 | 0~3.982 | 4.195 | 2025.09.12 | 合格
ZL10-1 | 熔透角焊缝 | 腹板与底板全熔透角焊缝 | FD-R2 | 16⊥16 | 0~4.05 | 4.3 | 2025.09.12 | 合格
ZL10-1 | 熔透角焊缝 | 腹板与底板全熔透角焊缝 | FD-R3 | 16⊥16 | 0~3.986 | 4.2 | 2025.09.12 | 合格
ZL10-1 | 熔透角焊缝 | 腹板与底板全熔透角焊缝 | FD-R4 | 16⊥16 | 0~3.982 | 4.303 | 2025.09.12 | 合格
ZL10-1 | 熔透角焊缝 | 腹板与底板全熔透角焊缝 | FD-R5 | 16⊥16 | 0~3.99 | 4.243 | 2025.09.12 | 合格
ZL10-1 | 熔透角焊缝 | 腹板与底板全熔透角焊缝 | FD-R6 | 16⊥16 | 0~4.059 | 4.305 | 2025.09.12 | 合格
ZL10-1 | 熔透角焊缝 | 支座横隔板与腹板全熔透角焊缝 | FHG1-R1 | (16+28)⊥18 | 0~1.444 | 1.444 | 2025.09.13 | 合格
ZL10-1 | 熔透角焊缝 | 支座横隔板与腹板全熔透角焊缝 | FHG1-R2 | (16+28)⊥18 | 0~1.38 | 1.38 | 2025.09.13 | 合格
ZL10-1 | 熔透角焊缝 | 支座横隔板与腹板全熔透角焊缝 | FHG1-R3 | (16+28)⊥18 | 0~1.444 | 1.444 | 2025.09.13 | 合格
ZL10-1 | 熔透角焊缝 | 支座横隔板与腹板全熔透角焊缝 | FHG1-R4 | (16+28)⊥18 | 0~1.38 | 1.38 | 2025.09.13 | 合格
ZL10-1 | 熔透角焊缝 | 支座横隔板与腹板全熔透角焊缝 | FHG1-R5 | (16+28)⊥18 | 0~1.444 | 1.444 | 2025.09.13 | 合格
ZL10-1 | 熔透角焊缝 | 支座横隔板与腹板全熔透角焊缝 | FHG1-R6 | (16+28)⊥18 | 0~1.38 | 1.38 | 2025.09.13 | 合格
ZL10-1 | 熔透角焊缝 | 支座横隔板与腹板全熔透角焊缝 | FHG1-R7 | (16+28)⊥18 | 0~1.444 | 1.444 | 2025.09.13 | 合格
ZL10-1 | 熔透角焊缝 | 支座横隔板与腹板全熔透角焊缝 | FHG1-R8 | (16+28)⊥18 | 0~1.38 | 1.38 | 2025.09.13 | 合格
ZL10-1 | 熔透角焊缝 | 支座横隔板与腹板全熔透角焊缝 | FHG1-R9 | (16+28)⊥18 | 0~1.444 | 1.444 | 2025.09.13 | 合格
ZL10-1 | 熔透角焊缝 | 支座横隔板与腹板全熔透角焊缝 | FHG1-R10 | (16+28)⊥18 | 0~1.38 | 1.38 | 2025.09.13 | 合格
ZL10-1 | 熔透角焊缝 | 支座横隔板与腹板全熔透角焊缝 | FHG1-R11 | (16+28)⊥18 | 0~1.444 | 1.444 | 2025.09.13 | 合格
ZL10-1 | 熔透角焊缝 | 支座横隔板与腹板全熔透角焊缝 | FHG1-R12 | (16+28)⊥18 | 0~1.38 | 1.38 | 2025.09.13 | 合格
ZL10-1 | 熔透角焊缝 | 支座横隔板与腹板全熔透角焊缝 | FHG1-R13 | (16+28)⊥18 | 0~1.444 | 1.444 | 2025.09.13 | 合格
ZL10-1 | 熔透角焊缝 | 支座横隔板与腹板全熔透角焊缝 | FHG1-R14 | (16+28)⊥18 | 0~1.38 | 1.38 | 2025.09.13 | 合格
ZL10-1 | 熔透角焊缝 | 支座横隔板与腹板全熔透角焊缝 | FHG1-R15 | (16+28)⊥18 | 0~1.444 | 1.444 | 2025.09.13 | 合格
ZL10-1 | 熔透角焊缝 | 支座横隔板与腹板全熔透角焊缝 | FHG1-R16 | (16+28)⊥18 | 0~1.38 | 1.38 | 2025.09.13 | 合格
ZL10-1 | 熔透角焊缝 | 支座横隔板与腹板全熔透角焊缝 | FHG1-R17 | (16+28)⊥18 | 0~1.444 | 1.444 | 2025.09.13 | 合格
ZL10-1 | 熔透角焊缝 | 支座横隔板与腹板全熔透角焊缝 | FHG1-R18 | (16+28)⊥18 | 0~1.38 | 1.38 | 2025.09.13 | 合格
ZL10-1 | 熔透角焊缝 | 支座横隔板与腹板全熔透角焊缝 | FHG1-R19 | (16+28)⊥18 | 0~1.444 | 1.444 | 2025.09.13 | 合格
ZL10-1 | 熔透角焊缝 | 支座横隔板与腹板全熔透角焊缝 | FHG1-R20 | (16+28)⊥18 | 0~1.38 | 1.38 | 2025.09.13 | 合格
ZL10-1 | 熔透角焊缝 | 支座横隔板与腹板全熔透角焊缝 | FHG1-R21 | (16+28)⊥18 | 0~1.444 | 1.444 | 2025.09.13 | 合格
ZL10-1 | 熔透角焊缝 | 支座横隔板与腹板全熔透角焊缝 | FHG1-R22 | (16+28)⊥18 | 0~1.38 | 1.38 | 2025.09.13 | 合格
ZL10-1 | 熔透角焊缝 | 支座横隔板与腹板全熔透角焊缝 | FHG1-R23 | (16+28)⊥18 | 0~1.444 | 1.444 | 2025.09.13 | 合格
ZL10-1 | 熔透角焊缝 | 支座横隔板与腹板全熔透角焊缝 | FHG1-R24 | (16+28)⊥18 | 0~1.38 | 1.38 | 2025.09.13 | 合格
ZL10-1 | 熔透角焊缝 | 支座横隔板与腹板全熔透角焊缝 | FHG1-R25 | (16+28)⊥18 | 0~1.444 | 1.444 | 2025.09.13 | 合格
ZL10-1 | 熔透角焊缝 | 支座横隔板与腹板全熔透角焊缝 | FHG1-R26 | (16+28)⊥18 | 0~1.38 | 1.38 | 2025.09.13 | 合格
ZL10-1 | 熔透角焊缝 | 支座横隔板与腹板全熔透角焊缝 | FHG1-R27 | (16+28)⊥18 | 0~1.444 | 1.444 | 2025.09.13 | 合格
ZL10-1 | 熔透角焊缝 | 支座横隔板与腹板全熔透角焊缝 | FHG1-R28 | (16+28)⊥18 | 0~1.38 | 1.38 | 2025.09.13 | 合格
ZL10-1 | 熔透角焊缝 | 支座横隔板与腹板全熔透角焊缝 | FHG1-R29 | (16+28)⊥18 | 0~1.444 | 1.444 | 2025.09.13 | 合格
ZL10-1 | 熔透角焊缝 | 支座横隔板与腹板全熔透角焊缝 | FHG1-R30 | (16+28)⊥18 | 0~1.38 | 1.38 | 2025.09.13 | 合格
ZL10-1 | 熔透角焊缝 | 支座横隔板与底板全熔透角焊缝 | DHG1-R1 | (16+28)⊥18 | （0~1）*2 | 2 | 2025.09.13 | 合格
ZL10-1 | 熔透角焊缝 | 支座横隔板与底板全熔透角焊缝 | DHG1-R2 | (16+28)⊥18 | （0~1）*2 | 2 | 2025.09.13 | 合格
ZL10-1 | 熔透角焊缝 | 支座横隔板与底板全熔透角焊缝 | DHG1-R3 | (16+28)⊥18 | （0~1）*2 | 2 | 2025.09.13 | 合格
ZL10-1 | 熔透角焊缝 | 支座横隔板与底板全熔透角焊缝 | DHG1-R4 | (16+28)⊥18 | （0~1）*2 | 2 | 2025.09.13 | 合格
ZL10-1 | 熔透角焊缝 | 支座横隔板与底板全熔透角焊缝 | DHG1-R5 | (16+28)⊥18 | （0~1）*2 | 2 | 2025.09.13 | 合格
ZL10-1 | 熔透角焊缝 | 支座横隔板与底板全熔透角焊缝 | DHG1-R6 | (16+28)⊥18 | （0~1）*2 | 2 | 2025.09.13 | 合格
ZL10-1 | 熔透角焊缝 | 支座横隔板与底板全熔透角焊缝 | DHG1-R7 | (16+28)⊥18 | （0~1）*2 | 2 | 2025.09.13 | 合格
ZL10-1 | 熔透角焊缝 | 支座横隔板与底板全熔透角焊缝 | DHG1-R8 | (16+28)⊥18 | （0~1）*2 | 2 | 2025.09.13 | 合格
ZL10-1 | 熔透角焊缝 | 支座横隔板与底板全熔透角焊缝 | DHG1-R9 | (16+28)⊥18 | （0~1）*2 | 2 | 2025.09.13 | 合格
ZL10-1 | 熔透角焊缝 | 支座横隔板与底板全熔透角焊缝 | DHG1-R10 | (16+28)⊥18 | （0~1）*2 | 2 | 2025.09.13 | 合格
ZL10-1 | 熔透角焊缝 | 支座横隔板与底板全熔透角焊缝 | DHG1-R11 | (16+28)⊥18 | （0~1）*2 | 2 | 2025.09.13 | 合格
ZL10-1 | 熔透角焊缝 | 支座横隔板与底板全熔透角焊缝 | DHG1-R12 | (16+28)⊥18 | （0~1）*2 | 2 | 2025.09.13 | 合格
ZL10-1 | 熔透角焊缝 | 支座横隔板与底板全熔透角焊缝 | DHG1-R13 | (16+28)⊥18 | （0~1）*2 | 2 | 2025.09.13 | 合格
ZL10-1 | 熔透角焊缝 | 支座横隔板与底板全熔透角焊缝 | DHG1-R14 | (16+28)⊥18 | （0~1）*2 | 2 | 2025.09.13 | 合格
ZL10-1 | 熔透角焊缝 | 支座横隔板与底板全熔透角焊缝 | DHG1-R15 | (16+28)⊥18 | （0~1）*2 | 2 | 2025.09.13 | 合格
ZXL5-1 | 对接焊缝 | 顶板纵向对接焊缝 | T-ZD1 | 18+18 | 0~2.288 | 2.288 | 2025.08.27 | 合格
ZXL14-1 | 对接焊缝 | 顶板纵向对接焊缝 | T-ZD1 | 18+18 | 0~2.288 | 2.288 | 2025.08.27 | 合格
ZL11-1 | 对接焊缝 | 顶板纵向对接焊缝 | T-ZD1 | 18+18 | 0~3.401 | 3.401 | 2025.08.28 | 合格
ZL11-1 | 对接焊缝 | 底板横向对接焊缝 | D-HD1 | 20+20 | 0~3.3 | 3.3 | 2025.09.01 | 合格
ZL11-1 | 对接焊缝 | 腹板横向对接焊缝 | F-HD1 | 16+16 | 0~1.444 | 1.444 | 2025.08.31 | 合格
ZL11-1 | 熔透角焊缝 | 腹板与顶板全熔透角焊缝 | FT-R1 | 16⊥16 | 0~21.671 | 21.672 | 2025.09.11 | 合格
ZL11-1 | 熔透角焊缝 | 腹板与顶板全熔透角焊缝 | FT-R2 | 16⊥16 | 0~21.682 | 21.683 | 2025.09.11 | 不合格 | F1 | SL+5.2 | 8-10 | 530 | 9620 | 0 | 530 | 2025.09.12
ZL11-1 | 熔透角焊缝 | 腹板与底板全熔透角焊缝 | FD-R1 | 16⊥16 | 0~21.671 | 21.672 | 2025.09.14 | 合格
ZL11-1 | 熔透角焊缝 | 腹板与底板全熔透角焊缝 | FD-R2 | 16⊥16 | 0~21.682 | 21.683 | 2025.09.14 | 合格
ZL11-2 | 对接焊缝 | 顶板纵向对接焊缝 | T-ZD1 | 18+18 | 0~3.001 | 3.001 | 2025.08.28 | 合格
ZL11-2 | 对接焊缝 | 底板纵向对接焊缝 | T-ZD1 | 20+20 | 0~3.3 | 3.3 | 2025.09.01 | 合格
ZL11-2 | 对接焊缝 | 腹板横向对接焊缝 | F-HD1 | 16+16 | 0~1.38 | 1.38 | 2025.08.31 | 合格
ZL11-3 | 对接焊缝 | 顶板纵向对接焊缝 | T-ZD1 | 18+18 | 0~3.401 | 3.401 | 2025.08.28 | 合格
ZL11-3 | 对接焊缝 | 底板纵向对接焊缝 | T-ZD1 | 20+20 | 0~3.3 | 3.3 | 2025.09.01 | 合格
ZL11-3 | 对接焊缝 | 腹板横向对接焊缝 | F-HD1 | 16+16 | 0~1.444 | 1.444 | 2025.08.31 | 合格
ZL11-3 | 熔透角焊缝 | 腹板与顶板全熔透角焊缝 | FT-R1 | 16⊥16 | 0~21.694 | 21.695 | 2025.09.11 | 不合格 | F1 | SL+5.2 | 10 | 260 | 6560 | 0 | 360 | 2025.09.12
ZL11-3 | 熔透角焊缝 | 腹板与顶板全熔透角焊缝 | FT-R2 | 16⊥16 | 0~21.705 | 21.707 | 2025.09.11 | 合格
ZL11-3 | 熔透角焊缝 | 腹板与底板全熔透角焊缝 | FD-R1 | 16⊥16 | 0~21.694 | 21.695 | 2025.09.14 | 不合格 | F1 | SL+5.2 | 10 | 420 | 8500 | 0 | 520 | 2025.09.15
ZL11-3 | 熔透角焊缝 | 腹板与底板全熔透角焊缝 | FD-R2 | 16⊥16 | 0~21.705 | 21.707 | 2025.09.14 | 合格
ZL11-4 | 对接焊缝 | 顶板纵向对接焊缝 | T-ZD1 | 18+18 | 0~3.001 | 3.001 | 2025.08.28 | 合格
ZL11-4 | 对接焊缝 | 腹板横向对接焊缝 | F-HD1 | 16+16 | 0~1.38 | 1.38 | 2025.08.31 | 合格
ZL11-5 | 对接焊缝 | 顶板纵向对接焊缝 | T-ZD1 | 18+18 | 0~3.401 | 3.401 | 2025.08.28 | 合格
ZL11-5 | 对接焊缝 | 腹板横向对接焊缝 | F-HD1 | 16+16 | 0~1.444 | 1.444 | 2025.08.31 | 合格
ZL11-5 | 对接焊缝 | 腹板横向对接焊缝 | F-HD2 | 16+16 | 0~1.38 | 1.38 | 2025.08.31 | 合格
ZL11-5 | 熔透角焊缝 | 腹板与顶板全熔透角焊缝 | FT-R1 | 16⊥16 | 0~21.717 | 21.719 | 2025.09.12 | 合格
ZL11-5 | 熔透角焊缝 | 腹板与顶板全熔透角焊缝 | FT-R2 | 16⊥16 | 0~21.728 | 21.73 | 2025.09.12 | 合格
ZL11-5 | 熔透角焊缝 | 腹板与底板全熔透角焊缝 | FD-R1 | 16⊥16 | 0~21.717 | 21.719 | 2025.09.15 | 不合格 | F1 | SL+5.2 | 10 | 530 | 4680 | 0 | 630 | 2025.09.15
ZL11-5 | 熔透角焊缝 | 腹板与底板全熔透角焊缝 | FD-R2 | 16⊥16 | 0~21.728 | 21.73 | 2025.09.15 | 不合格 | F1 | SL+5.2 | 8-10 | 410 | 6540 | 0 | 510 | 2025.09.15
ZL12-1 | 对接焊缝 | 顶板横向对接焊缝 | T-HD1 | 18+18 | 0~3.832 | 3.832 | 2025.08.28 | 合格
ZL12-1 | 对接焊缝 | 顶板横向对接焊缝 | T-HD2 | 18+18 | 0~3.832 | 3.832 | 2025.08.28 | 合格
ZL12-1 | 对接焊缝 | 顶板横向对接焊缝 | T-HD3 | 18+18 | 0~3.832 | 3.832 | 2025.08.28 | 合格
ZL12-1 | 对接焊缝 | 顶板横向对接焊缝 | T-HD4 | 18+18 | 0~3.832 | 3.832 | 2025.08.28 | 合格
ZL12-1 | 对接焊缝 | 底板横向对接焊缝 | D-HD1 | 20+20 | 0~3.802 | 3.802 | 2025.09.01 | 合格
ZL12-1 | 对接焊缝 | 底板横向对接焊缝 | D-HD2 | 20+20 | 0~3.802 | 3.802 | 2025.09.01 | 合格
ZL12-1 | 对接焊缝 | 底板横向对接焊缝 | D-HD3 | 20+20 | 0~3.802 | 3.802 | 2025.09.01 | 合格
ZL12-1 | 对接焊缝 | 底板横向对接焊缝 | D-HD4 | 20+20 | 0~3.802 | 3.802 | 2025.09.01 | 合格
ZL12-1 | 熔透角焊缝 | 腹板与顶板全熔透角焊缝 | FT-R1 | 16⊥16 | 0~3.806 | 3.74 | 2025.09.12 | 合格
ZL12-1 | 熔透角焊缝 | 腹板与顶板全熔透角焊缝 | FT-R2 | 16⊥16 | 0~3.804 | 3.742 | 2025.09.12 | 合格
ZL12-1 | 熔透角焊缝 | 腹板与顶板全熔透角焊缝 | FT-R3 | 16⊥16 | 0~3.81 | 3.782 | 2025.09.12 | 合格
ZL12-1 | 熔透角焊缝 | 腹板与顶板全熔透角焊缝 | FT-R4 | 16⊥16 | 0~3.802 | 3.746 | 2025.09.12 | 合格
ZL12-1 | 熔透角焊缝 | 腹板与顶板全熔透角焊缝 | FT-R5 | 16⊥16 | 0~3.814 | 3.748 | 2025.09.12 | 合格
ZL12-1 | 熔透角焊缝 | 腹板与顶板全熔透角焊缝 | FT-R6 | 16⊥16 | 0~3.806 | 3.966 | 2025.09.12 | 合格
ZL12-1 | 熔透角焊缝 | 腹板与底板全熔透角焊缝 | FD-R1 | 16⊥16 | 0~3.806 | 3.74 | 2025.09.15 | 合格
ZL12-1 | 熔透角焊缝 | 腹板与底板全熔透角焊缝 | FD-R2 | 16⊥16 | 0~3.804 | 3.742 | 2025.09.15 | 合格
ZL12-1 | 熔透角焊缝 | 腹板与底板全熔透角焊缝 | FD-R3 | 16⊥16 | 0~3.81 | 3.782 | 2025.09.15 | 合格
ZL12-1 | 熔透角焊缝 | 腹板与底板全熔透角焊缝 | FD-R4 | 16⊥16 | 0~3.802 | 3.746 | 2025.09.15 | 合格
ZL12-1 | 熔透角焊缝 | 腹板与底板全熔透角焊缝 | FD-R5 | 16⊥16 | 0~3.814 | 3.748 | 2025.09.15 | 合格
ZL12-1 | 熔透角焊缝 | 腹板与底板全熔透角焊缝 | FD-R6 | 16⊥16 | 0~3.806 | 3.966 | 2025.09.15 | 不合格 | F1 | SL+10 | 8-10 | 200 | 1100 | 0 | 300 | 2025.09.16
ZL12-1 | 熔透角焊缝 | 支座横隔板与腹板全熔透角焊缝 | FHG1-R1 | (16+28)⊥18 | 0~1.444 | 1.444 | 2025.09.16 | 合格
ZL12-1 | 熔透角焊缝 | 支座横隔板与腹板全熔透角焊缝 | FHG1-R2 | (16+28)⊥18 | 0~1.38 | 1.38 | 2025.09.16 | 合格
ZL12-1 | 熔透角焊缝 | 支座横隔板与腹板全熔透角焊缝 | FHG1-R3 | (16+28)⊥18 | 0~1.444 | 1.444 | 2025.09.16 | 合格
ZL12-1 | 熔透角焊缝 | 支座横隔板与腹板全熔透角焊缝 | FHG1-R4 | (16+28)⊥18 | 0~1.38 | 1.38 | 2025.09.16 | 合格
ZL12-1 | 熔透角焊缝 | 支座横隔板与腹板全熔透角焊缝 | FHG1-R5 | (16+28)⊥18 | 0~1.444 | 1.444 | 2025.09.16 | 合格
ZL12-1 | 熔透角焊缝 | 支座横隔板与腹板全熔透角焊缝 | FHG1-R6 | (16+28)⊥18 | 0~1.38 | 1.38 | 2025.09.16 | 合格
ZL12-1 | 熔透角焊缝 | 支座横隔板与腹板全熔透角焊缝 | FHG1-R7 | (16+28)⊥18 | 0~1.444 | 1.444 | 2025.09.16 | 合格
ZL12-1 | 熔透角焊缝 | 支座横隔板与腹板全熔透角焊缝 | FHG1-R8 | (16+28)⊥18 | 0~1.38 | 1.38 | 2025.09.16 | 合格
ZL12-1 | 熔透角焊缝 | 支座横隔板与腹板全熔透角焊缝 | FHG1-R9 | (16+28)⊥18 | 0~1.444 | 1.444 | 2025.09.16 | 合格
ZL12-1 | 熔透角焊缝 | 支座横隔板与腹板全熔透角焊缝 | FHG1-R10 | (16+28)⊥18 | 0~1.38 | 1.38 | 2025.09.16 | 合格
ZL12-1 | 熔透角焊缝 | 支座横隔板与腹板全熔透角焊缝 | FHG1-R11 | (16+28)⊥18 | 0~1.444 | 1.444 | 2025.09.16 | 合格
ZL12-1 | 熔透角焊缝 | 支座横隔板与腹板全熔透角焊缝 | FHG1-R12 | (16+28)⊥18 | 0~1.38 | 1.38 | 2025.09.16 | 合格
ZL12-1 | 熔透角焊缝 | 支座横隔板与腹板全熔透角焊缝 | FHG1-R13 | (16+28)⊥18 | 0~1.444 | 1.444 | 2025.09.16 | 合格
ZL12-1 | 熔透角焊缝 | 支座横隔板与腹板全熔透角焊缝 | FHG1-R14 | (16+28)⊥18 | 0~1.38 | 1.38 | 2025.09.16 | 合格
ZL12-1 | 熔透角焊缝 | 支座横隔板与腹板全熔透角焊缝 | FHG1-R15 | (16+28)⊥18 | 0~1.444 | 1.444 | 2025.09.16 | 合格
ZL12-1 | 熔透角焊缝 | 支座横隔板与腹板全熔透角焊缝 | FHG1-R16 | (16+28)⊥18 | 0~1.38 | 1.38 | 2025.09.16 | 合格
ZL12-1 | 熔透角焊缝 | 支座横隔板与腹板全熔透角焊缝 | FHG1-R17 | (16+28)⊥18 | 0~1.444 | 1.444 | 2025.09.16 | 合格
ZL12-1 | 熔透角焊缝 | 支座横隔板与腹板全熔透角焊缝 | FHG1-R18 | (16+28)⊥18 | 0~1.38 | 1.38 | 2025.09.16 | 合格
ZL12-1 | 熔透角焊缝 | 支座横隔板与腹板全熔透角焊缝 | FHG1-R19 | (16+28)⊥18 | 0~1.444 | 1.444 | 2025.09.16 | 合格
ZL12-1 | 熔透角焊缝 | 支座横隔板与腹板全熔透角焊缝 | FHG1-R20 | (16+28)⊥18 | 0~1.38 | 1.38 | 2025.09.16 | 合格
ZL12-1 | 熔透角焊缝 | 支座横隔板与腹板全熔透角焊缝 | FHG1-R21 | (16+28)⊥18 | 0~1.444 | 1.444 | 2025.09.16 | 合格
ZL12-1 | 熔透角焊缝 | 支座横隔板与腹板全熔透角焊缝 | FHG1-R22 | (16+28)⊥18 | 0~1.38 | 1.38 | 2025.09.16 | 合格
ZL12-1 | 熔透角焊缝 | 支座横隔板与腹板全熔透角焊缝 | FHG1-R23 | (16+28)⊥18 | 0~1.444 | 1.444 | 2025.09.16 | 合格
ZL12-1 | 熔透角焊缝 | 支座横隔板与腹板全熔透角焊缝 | FHG1-R24 | (16+28)⊥18 | 0~1.38 | 1.38 | 2025.09.16 | 合格
ZL12-1 | 熔透角焊缝 | 支座横隔板与腹板全熔透角焊缝 | FHG1-R25 | (16+28)⊥18 | 0~1.444 | 1.444 | 2025.09.16 | 合格
ZL12-1 | 熔透角焊缝 | 支座横隔板与腹板全熔透角焊缝 | FHG1-R26 | (16+28)⊥18 | 0~1.38 | 1.38 | 2025.09.16 | 合格
ZL12-1 | 熔透角焊缝 | 支座横隔板与腹板全熔透角焊缝 | FHG1-R27 | (16+28)⊥18 | 0~1.444 | 1.444 | 2025.09.16 | 合格
ZL12-1 | 熔透角焊缝 | 支座横隔板与腹板全熔透角焊缝 | FHG1-R28 | (16+28)⊥18 | 0~1.38 | 1.38 | 2025.09.16 | 合格
ZL12-1 | 熔透角焊缝 | 支座横隔板与腹板全熔透角焊缝 | FHG1-R29 | (16+28)⊥18 | 0~1.444 | 1.444 | 2025.09.16 | 合格
ZL12-1 | 熔透角焊缝 | 支座横隔板与腹板全熔透角焊缝 | FHG1-R30 | (16+28)⊥18 | 0~1.38 | 1.38 | 2025.09.16 | 合格
ZL12-1 | 熔透角焊缝 | 支座横隔板与底板全熔透角焊缝 | DHG1-R1 | (16+28)⊥18 | （0~1）*2 | 2 | 2025.09.16 | 合格
ZL12-1 | 熔透角焊缝 | 支座横隔板与底板全熔透角焊缝 | DHG1-R2 | (16+28)⊥18 | （0~1）*2 | 2 | 2025.09.16 | 合格
ZL12-1 | 熔透角焊缝 | 支座横隔板与底板全熔透角焊缝 | DHG1-R3 | (16+28)⊥18 | （0~1）*2 | 2 | 2025.09.16 | 合格
ZL12-1 | 熔透角焊缝 | 支座横隔板与底板全熔透角焊缝 | DHG1-R4 | (16+28)⊥18 | （0~1）*2 | 2 | 2025.09.16 | 合格
ZL12-1 | 熔透角焊缝 | 支座横隔板与底板全熔透角焊缝 | DHG1-R5 | (16+28)⊥18 | （0~1）*2 | 2 | 2025.09.16 | 合格
ZL12-1 | 熔透角焊缝 | 支座横隔板与底板全熔透角焊缝 | DHG1-R6 | (16+28)⊥18 | （0~1）*2 | 2 | 2025.09.16 | 合格
ZL12-1 | 熔透角焊缝 | 支座横隔板与底板全熔透角焊缝 | DHG1-R7 | (16+28)⊥18 | （0~1）*2 | 2 | 2025.09.16 | 合格
ZL12-1 | 熔透角焊缝 | 支座横隔板与底板全熔透角焊缝 | DHG1-R8 | (16+28)⊥18 | （0~1）*2 | 2 | 2025.09.16 | 合格
ZL12-1 | 熔透角焊缝 | 支座横隔板与底板全熔透角焊缝 | DHG1-R9 | (16+28)⊥18 | （0~1）*2 | 2 | 2025.09.16 | 合格
ZL12-1 | 熔透角焊缝 | 支座横隔板与底板全熔透角焊缝 | DHG1-R10 | (16+28)⊥18 | （0~1）*2 | 2 | 2025.09.16 | 合格
ZL12-1 | 熔透角焊缝 | 支座横隔板与底板全熔透角焊缝 | DHG1-R11 | (16+28)⊥18 | （0~1）*2 | 2 | 2025.09.16 | 合格
ZL12-1 | 熔透角焊缝 | 支座横隔板与底板全熔透角焊缝 | DHG1-R12 | (16+28)⊥18 | （0~1）*2 | 2 | 2025.09.16 | 合格
ZL12-1 | 熔透角焊缝 | 支座横隔板与底板全熔透角焊缝 | DHG1-R13 | (16+28)⊥18 | （0~1）*2 | 2 | 2025.09.16 | 合格
ZL12-1 | 熔透角焊缝 | 支座横隔板与底板全熔透角焊缝 | DHG1-R14 | (16+28)⊥18 | （0~1）*2 | 2 | 2025.09.16 | 合格
ZL12-1 | 熔透角焊缝 | 支座横隔板与底板全熔透角焊缝 | DHG1-R15 | (16+28)⊥18 | （0~1）*2 | 2 | 2025.09.16 | 合格
ZL13-1 | 对接焊缝 | 顶板横向对接焊缝 | T-HD1 | 18+18 | 0~4.566 | 4.566 | 2025.08.28 | 合格
ZL13-1 | 对接焊缝 | 顶板横向对接焊缝 | T-HD2 | 18+18 | 0~4.566 | 4.566 | 2025.08.28 | 合格
ZL13-1 | 对接焊缝 | 顶板横向对接焊缝 | T-HD3 | 18+18 | 0~4.566 | 4.566 | 2025.08.28 | 合格
ZL13-1 | 对接焊缝 | 顶板横向对接焊缝 | T-HD4 | 18+18 | 0~4.566 | 4.566 | 2025.08.28 | 合格
ZL13-1 | 对接焊缝 | 底板横向对接焊缝 | D-HD1 | 20+20 | 0~4.336 | 4.336 | 2025.09.01 | 合格
ZL13-1 | 对接焊缝 | 底板横向对接焊缝 | D-HD2 | 20+20 | 0~4.336 | 4.336 | 2025.09.01 | 合格
ZL13-1 | 对接焊缝 | 底板横向对接焊缝 | D-HD3 | 20+20 | 0~4.336 | 4.336 | 2025.09.01 | 合格
ZL13-1 | 对接焊缝 | 底板横向对接焊缝 | D-HD4 | 20+20 | 0~4.336 | 4.336 | 2025.09.01 | 合格
ZL13-1 | 熔透角焊缝 | 腹板与顶板全熔透角焊缝 | FT-R1 | 16⊥16 | 0~4.534 | 4.853 | 2025.09.12 | 合格
ZL13-1 | 熔透角焊缝 | 腹板与顶板全熔透角焊缝 | FT-R2 | 16⊥16 | 0~4.363 | 4.967 | 2025.09.12 | 合格
ZL13-1 | 熔透角焊缝 | 腹板与顶板全熔透角焊缝 | FT-R3 | 16⊥16 | 0~4.365 | 4.924 | 2025.09.12 | 合格
ZL13-1 | 熔透角焊缝 | 腹板与顶板全熔透角焊缝 | FT-R4 | 16⊥16 | 0~4.542 | 4.299 | 2025.09.12 | 合格
ZL13-1 | 熔透角焊缝 | 腹板与顶板全熔透角焊缝 | FT-R5 | 16⊥16 | 0~4.37 | 4.928 | 2025.09.12 | 合格
ZL13-1 | 熔透角焊缝 | 腹板与顶板全熔透角焊缝 | FT-R6 | 16⊥16 | 0~4.373 | 4.866 | 2025.09.12 | 合格
ZL13-1 | 熔透角焊缝 | 腹板与底板全熔透角焊缝 | FD-R1 | 16⊥16 | 0~4.534 | 4.853 | 2025.09.15 | 合格
ZL13-1 | 熔透角焊缝 | 腹板与底板全熔透角焊缝 | FD-R2 | 16⊥16 | 0~4.363 | 4.967 | 2025.09.15 | 合格
ZL13-1 | 熔透角焊缝 | 腹板与底板全熔透角焊缝 | FD-R3 | 16⊥16 | 0~4.365 | 4.924 | 2025.09.15 | 合格
ZL13-1 | 熔透角焊缝 | 腹板与底板全熔透角焊缝 | FD-R4 | 16⊥16 | 0~4.542 | 4.299 | 2025.09.15 | 合格
ZL13-1 | 熔透角焊缝 | 腹板与底板全熔透角焊缝 | FD-R5 | 16⊥16 | 0~4.37 | 4.928 | 2025.09.15 | 合格
ZL13-1 | 熔透角焊缝 | 腹板与底板全熔透角焊缝 | FD-R6 | 16⊥16 | 0~4.373 | 4.866 | 2025.09.15 | 合格
ZL13-1 | 熔透角焊缝 | 支座横隔板与腹板全熔透角焊缝 | FHG1-R1 | (16+28)⊥18 | 0~1.444 | 1.444 | 2025.09.16 | 合格
ZL13-1 | 熔透角焊缝 | 支座横隔板与腹板全熔透角焊缝 | FHG1-R2 | (16+28)⊥18 | 0~1.38 | 1.38 | 2025.09.16 | 合格
ZL13-1 | 熔透角焊缝 | 支座横隔板与腹板全熔透角焊缝 | FHG1-R3 | (16+28)⊥18 | 0~1.444 | 1.444 | 2025.09.16 | 合格
ZL13-1 | 熔透角焊缝 | 支座横隔板与腹板全熔透角焊缝 | FHG1-R4 | (16+28)⊥18 | 0~1.38 | 1.38 | 2025.09.16 | 合格
ZL13-1 | 熔透角焊缝 | 支座横隔板与腹板全熔透角焊缝 | FHG1-R5 | (16+28)⊥18 | 0~1.444 | 1.444 | 2025.09.16 | 合格
ZL13-1 | 熔透角焊缝 | 支座横隔板与腹板全熔透角焊缝 | FHG1-R6 | (16+28)⊥18 | 0~1.38 | 1.38 | 2025.09.16 | 合格
ZL13-1 | 熔透角焊缝 | 支座横隔板与腹板全熔透角焊缝 | FHG1-R7 | (16+28)⊥18 | 0~1.444 | 1.444 | 2025.09.16 | 合格
ZL13-1 | 熔透角焊缝 | 支座横隔板与腹板全熔透角焊缝 | FHG1-R8 | (16+28)⊥18 | 0~1.38 | 1.38 | 2025.09.16 | 合格
ZL13-1 | 熔透角焊缝 | 支座横隔板与腹板全熔透角焊缝 | FHG1-R9 | (16+28)⊥18 | 0~1.444 | 1.444 | 2025.09.16 | 合格
ZL13-1 | 熔透角焊缝 | 支座横隔板与腹板全熔透角焊缝 | FHG1-R10 | (16+28)⊥18 | 0~1.38 | 1.38 | 2025.09.16 | 合格
ZL13-1 | 熔透角焊缝 | 支座横隔板与腹板全熔透角焊缝 | FHG1-R11 | (16+28)⊥18 | 0~1.444 | 1.444 | 2025.09.16 | 合格
ZL13-1 | 熔透角焊缝 | 支座横隔板与腹板全熔透角焊缝 | FHG1-R12 | (16+28)⊥18 | 0~1.38 | 1.38 | 2025.09.16 | 合格
ZL13-1 | 熔透角焊缝 | 支座横隔板与腹板全熔透角焊缝 | FHG1-R13 | (16+28)⊥18 | 0~1.444 | 1.444 | 2025.09.16 | 合格
ZL13-1 | 熔透角焊缝 | 支座横隔板与腹板全熔透角焊缝 | FHG1-R14 | (16+28)⊥18 | 0~1.38 | 1.38 | 2025.09.16 | 合格
ZL13-1 | 熔透角焊缝 | 支座横隔板与腹板全熔透角焊缝 | FHG1-R15 | (16+28)⊥18 | 0~1.444 | 1.444 | 2025.09.16 | 合格
ZL13-1 | 熔透角焊缝 | 支座横隔板与腹板全熔透角焊缝 | FHG1-R16 | (16+28)⊥18 | 0~1.38 | 1.38 | 2025.09.16 | 合格
ZL13-1 | 熔透角焊缝 | 支座横隔板与腹板全熔透角焊缝 | FHG1-R17 | (16+28)⊥18 | 0~1.444 | 1.444 | 2025.09.16 | 合格
ZL13-1 | 熔透角焊缝 | 支座横隔板与腹板全熔透角焊缝 | FHG1-R18 | (16+28)⊥18 | 0~1.38 | 1.38 | 2025.09.16 | 合格
ZL13-1 | 熔透角焊缝 | 支座横隔板与腹板全熔透角焊缝 | FHG1-R19 | (16+28)⊥18 | 0~1.444 | 1.444 | 2025.09.16 | 合格
ZL13-1 | 熔透角焊缝 | 支座横隔板与腹板全熔透角焊缝 | FHG1-R20 | (16+28)⊥18 | 0~1.38 | 1.38 | 2025.09.16 | 合格
ZL13-1 | 熔透角焊缝 | 支座横隔板与腹板全熔透角焊缝 | FHG1-R21 | (16+28)⊥18 | 0~1.444 | 1.444 | 2025.09.16 | 合格
ZL13-1 | 熔透角焊缝 | 支座横隔板与腹板全熔透角焊缝 | FHG1-R22 | (16+28)⊥18 | 0~1.38 | 1.38 | 2025.09.16 | 合格
ZL13-1 | 熔透角焊缝 | 支座横隔板与腹板全熔透角焊缝 | FHG1-R23 | (16+28)⊥18 | 0~1.444 | 1.444 | 2025.09.16 | 合格
ZL13-1 | 熔透角焊缝 | 支座横隔板与腹板全熔透角焊缝 | FHG1-R24 | (16+28)⊥18 | 0~1.38 | 1.38 | 2025.09.16 | 合格
ZL13-1 | 熔透角焊缝 | 支座横隔板与腹板全熔透角焊缝 | FHG1-R25 | (16+28)⊥18 | 0~1.444 | 1.444 | 2025.09.16 | 合格
ZL13-1 | 熔透角焊缝 | 支座横隔板与腹板全熔透角焊缝 | FHG1-R26 | (16+28)⊥18 | 0~1.38 | 1.38 | 2025.09.16 | 合格
ZL13-1 | 熔透角焊缝 | 支座横隔板与腹板全熔透角焊缝 | FHG1-R27 | (16+28)⊥18 | 0~1.444 | 1.444 | 2025.09.16 | 合格
ZL13-1 | 熔透角焊缝 | 支座横隔板与腹板全熔透角焊缝 | FHG1-R28 | (16+28)⊥18 | 0~1.38 | 1.38 | 2025.09.16 | 合格
ZL13-1 | 熔透角焊缝 | 支座横隔板与腹板全熔透角焊缝 | FHG1-R29 | (16+28)⊥18 | 0~1.444 | 1.444 | 2025.09.16 | 合格
ZL13-1 | 熔透角焊缝 | 支座横隔板与腹板全熔透角焊缝 | FHG1-R30 | (16+28)⊥18 | 0~1.38 | 1.38 | 2025.09.16 | 合格
ZL13-1 | 熔透角焊缝 | 支座横隔板与底板全熔透角焊缝 | DHG1-R1 | (16+28)⊥18 | （0~1）*2 | 2 | 2025.09.16 | 合格
ZL13-1 | 熔透角焊缝 | 支座横隔板与底板全熔透角焊缝 | DHG1-R2 | (16+28)⊥18 | （0~1）*2 | 2 | 2025.09.16 | 合格
ZL13-1 | 熔透角焊缝 | 支座横隔板与底板全熔透角焊缝 | DHG1-R3 | (16+28)⊥18 | （0~1）*2 | 2 | 2025.09.16 | 合格
ZL13-1 | 熔透角焊缝 | 支座横隔板与底板全熔透角焊缝 | DHG1-R4 | (16+28)⊥18 | （0~1）*2 | 2 | 2025.09.16 | 合格
ZL13-1 | 熔透角焊缝 | 支座横隔板与底板全熔透角焊缝 | DHG1-R5 | (16+28)⊥18 | （0~1）*2 | 2 | 2025.09.16 | 合格
ZL13-1 | 熔透角焊缝 | 支座横隔板与底板全熔透角焊缝 | DHG1-R6 | (16+28)⊥18 | （0~1）*2 | 2 | 2025.09.16 | 合格
ZL13-1 | 熔透角焊缝 | 支座横隔板与底板全熔透角焊缝 | DHG1-R7 | (16+28)⊥18 | （0~1）*2 | 2 | 2025.09.16 | 合格
ZL13-1 | 熔透角焊缝 | 支座横隔板与底板全熔透角焊缝 | DHG1-R8 | (16+28)⊥18 | （0~1）*2 | 2 | 2025.09.16 | 合格
ZL13-1 | 熔透角焊缝 | 支座横隔板与底板全熔透角焊缝 | DHG1-R9 | (16+28)⊥18 | （0~1）*2 | 2 | 2025.09.16 | 合格
ZL13-1 | 熔透角焊缝 | 支座横隔板与底板全熔透角焊缝 | DHG1-R10 | (16+28)⊥18 | （0~1）*2 | 2 | 2025.09.16 | 合格
ZL13-1 | 熔透角焊缝 | 支座横隔板与底板全熔透角焊缝 | DHG1-R11 | (16+28)⊥18 | （0~1）*2 | 2 | 2025.09.16 | 合格
ZL13-1 | 熔透角焊缝 | 支座横隔板与底板全熔透角焊缝 | DHG1-R12 | (16+28)⊥18 | （0~1）*2 | 2 | 2025.09.16 | 合格
ZL13-1 | 熔透角焊缝 | 支座横隔板与底板全熔透角焊缝 | DHG1-R13 | (16+28)⊥18 | （0~1）*2 | 2 | 2025.09.16 | 合格
ZL13-1 | 熔透角焊缝 | 支座横隔板与底板全熔透角焊缝 | DHG1-R14 | (16+28)⊥18 | （0~1）*2 | 2 | 2025.09.16 | 合格
ZL13-1 | 熔透角焊缝 | 支座横隔板与底板全熔透角焊缝 | DHG1-R15 | (16+28)⊥18 | （0~1）*2 | 2 | 2025.09.16 | 合格
ZXL7-1 | 对接焊缝 | 顶板纵向对接焊缝 | T-ZD1 | 18+18 | 0~2.288 | 2.288 | 2025.08.28 | 合格
ZXL16-1 | 对接焊缝 | 顶板纵向对接焊缝 | T-ZD1 | 18+18 | 0~2.288 | 2.288 | 2025.08.28 | 合格
ZL14-1 | 熔透角焊缝 | 腹板与顶板全熔透角焊缝 | FT-R1 | 16⊥16 | 0~14.03 | 21.672 | 2025.09.13 | 合格
ZL14-1 | 熔透角焊缝 | 腹板与顶板全熔透角焊缝 | FT-R2 | 16⊥16 | 0~14.037 | 21.684 | 2025.09.13 | 合格
ZL14-1 | 熔透角焊缝 | 腹板与底板全熔透角焊缝 | FD-R1 | 16⊥16 | 0~14.03 | 21.672 | 2025.09.16 | 合格
ZL14-1 | 熔透角焊缝 | 腹板与底板全熔透角焊缝 | FD-R2 | 16⊥16 | 0~14.037 | 21.684 | 2025.09.16 | 合格
ZL14-3 | 熔透角焊缝 | 腹板与顶板全熔透角焊缝 | FT-R1 | 16⊥16 | 0~14.044 | 21.696 | 2025.09.13 | 不合格 | F1 | SL+5.2 | 9 | 280 | 8900 | 0 | 380 | 2025.09.14
ZL14-3 | 熔透角焊缝 | 腹板与顶板全熔透角焊缝 | FT-R2 | 16⊥16 | 0~14.052 | 21.707 | 2025.09.13 | 合格
ZL14-3 | 熔透角焊缝 | 腹板与底板全熔透角焊缝 | FD-R1 | 16⊥16 | 0~14.044 | 21.696 | 2025.09.16 | 合格
ZL14-3 | 熔透角焊缝 | 腹板与底板全熔透角焊缝 | FD-R2 | 16⊥16 | 0~14.052 | 21.707 | 2025.09.16 | 合格
ZL14-5 | 熔透角焊缝 | 腹板与顶板全熔透角焊缝 | FT-R1 | 16⊥16 | 0~14.059 | 21.719 | 2025.09.14 | 合格
ZL14-5 | 熔透角焊缝 | 腹板与顶板全熔透角焊缝 | FT-R2 | 16⊥16 | 0~14.067 | 21.73 | 2025.09.14 | 不合格 | F1 | SL+5.2 | 8 | 450 | 6950 | 0 | 550 | 2025.09.15
ZL14-5 | 熔透角焊缝 | 腹板与底板全熔透角焊缝 | FD-R1 | 16⊥16 | 0~14.059 | 21.719 | 2025.09.17 | 合格
ZL14-5 | 熔透角焊缝 | 腹板与底板全熔透角焊缝 | FD-R2 | 16⊥16 | 0~14.067 | 21.73 | 2025.09.17 | 不合格 | F1 | SL+5.2 | 9 | 460 | 4800 | 0 | 560 | 2025.09.18
ZL15-1 | 对接焊缝 | 顶板横向对接焊缝 | T-HD1 | 18+18 | 0~0.495 | 0.495 | 2025.08.28 | 合格
ZL15-1 | 对接焊缝 | 顶板横向对接焊缝 | T-HD2 | 16+16 | 0~1.844 | 1.844 | 2025.08.28 | 合格
ZL15-1 | 对接焊缝 | 底板横向对接焊缝 | D-HD1 | 20+20 | 0~2.3 | 2.3 | 2025.09.01 | 合格
ZL15-1 | 对接焊缝 | 底板横向对接焊缝 | D-HD2 | 20+20 | 0~2.3 | 2.3 | 2025.09.01 | 合格
ZL15-1 | 对接焊缝 | 底板横向对接焊缝 | D-HD3 | 20+20 | 0~2.3 | 2.3 | 2025.09.01 | 合格
ZL15-1 | 对接焊缝 | 底板横向对接焊缝 | D-HD4 | 20+20 | 0~2.3 | 2.3 | 2025.09.01 | 合格
ZL15-1 | 熔透角焊缝 | 腹板与顶板全熔透角焊缝 | FT-R1 | 16⊥16 | 0~2.923 | 2.482 | 2025.09.14 | 合格
ZL15-1 | 熔透角焊缝 | 腹板与顶板全熔透角焊缝 | FT-R2 | 16⊥16 | 0~2.898 | 2.491 | 2025.09.14 | 合格
ZL15-1 | 熔透角焊缝 | 腹板与顶板全熔透角焊缝 | FT-R3 | 16⊥16 | 0~2.926 | 2.54 | 2025.09.14 | 合格
ZL15-1 | 熔透角焊缝 | 腹板与顶板全熔透角焊缝 | FT-R4 | 16⊥16 | 0~2.9 | 2.494 | 2025.09.14 | 合格
ZL15-1 | 熔透角焊缝 | 腹板与顶板全熔透角焊缝 | FT-R5 | 16⊥16 | 0~2.928 | 2.301 | 2025.09.14 | 合格
ZL15-1 | 熔透角焊缝 | 腹板与顶板全熔透角焊缝 | FT-R6 | 16⊥16 | 0~2.903 | 2.302 | 2025.09.14 | 合格
ZL15-1 | 熔透角焊缝 | 腹板与底板全熔透角焊缝 | FD-R1 | 16⊥16 | 0~2.923 | 2.482 | 2025.09.17 | 不合格 | F1 | SL+10 | 8-10 | 190 | 1520 | 0 | 290 | 2025.09.18
ZL15-1 | 熔透角焊缝 | 腹板与底板全熔透角焊缝 | FD-R2 | 16⊥16 | 0~2.898 | 2.491 | 2025.09.17 | 合格
ZL15-1 | 熔透角焊缝 | 腹板与底板全熔透角焊缝 | FD-R3 | 16⊥16 | 0~2.926 | 2.54 | 2025.09.17 | 合格
ZL15-1 | 熔透角焊缝 | 腹板与底板全熔透角焊缝 | FD-R4 | 16⊥16 | 0~2.9 | 2.494 | 2025.09.17 | 合格
ZL15-1 | 熔透角焊缝 | 腹板与底板全熔透角焊缝 | FD-R5 | 16⊥16 | 0~2.928 | 2.301 | 2025.09.17 | 合格
ZL15-1 | 熔透角焊缝 | 腹板与底板全熔透角焊缝 | FD-R6 | 16⊥16 | 0~2.903 | 2.302 | 2025.09.17 | 合格
ZL15-1 | 熔透角焊缝 | 支座横隔板与腹板全熔透角焊缝 | FHG1-R1 | (12+14+16+24)⊥18 | 0~1.444 | 1.444 | 2025.09.18 | 合格
ZL15-1 | 熔透角焊缝 | 支座横隔板与腹板全熔透角焊缝 | FHG1-R2 | (12+14+16+24)⊥18 | 0~1.38 | 1.38 | 2025.09.18 | 合格
ZL15-1 | 熔透角焊缝 | 支座横隔板与腹板全熔透角焊缝 | FHG1-R3 | (12+14+16+24)⊥18 | 0~1.444 | 1.444 | 2025.09.18 | 合格
ZL15-1 | 熔透角焊缝 | 支座横隔板与腹板全熔透角焊缝 | FHG1-R4 | (12+14+16+24)⊥18 | 0~1.38 | 1.38 | 2025.09.18 | 合格
ZL15-1 | 熔透角焊缝 | 支座横隔板与腹板全熔透角焊缝 | FHG1-R5 | (12+14+16+24)⊥18 | 0~1.444 | 1.444 | 2025.09.18 | 合格
ZL15-1 | 熔透角焊缝 | 支座横隔板与腹板全熔透角焊缝 | FHG1-R6 | (12+14+16+24)⊥18 | 0~1.38 | 1.38 | 2025.09.18 | 合格
ZL15-1 | 熔透角焊缝 | 支座横隔板与腹板全熔透角焊缝 | FHG1-R7 | (12+14+16+24)⊥18 | 0~1.444 | 1.444 | 2025.09.18 | 合格
ZL15-1 | 熔透角焊缝 | 支座横隔板与腹板全熔透角焊缝 | FHG1-R8 | (12+14+16+24)⊥18 | 0~1.38 | 1.38 | 2025.09.18 | 合格
ZL15-1 | 熔透角焊缝 | 支座横隔板与腹板全熔透角焊缝 | FHG1-R9 | (12+14+16+24)⊥18 | 0~1.444 | 1.444 | 2025.09.18 | 合格
ZL15-1 | 熔透角焊缝 | 支座横隔板与腹板全熔透角焊缝 | FHG1-R10 | (12+14+16+24)⊥18 | 0~1.38 | 1.38 | 2025.09.18 | 合格
ZL15-1 | 熔透角焊缝 | 支座横隔板与腹板全熔透角焊缝 | FHG1-R11 | (12+14+16+24)⊥18 | 0~1.444 | 1.444 | 2025.09.18 | 合格
ZL15-1 | 熔透角焊缝 | 支座横隔板与腹板全熔透角焊缝 | FHG1-R12 | (12+14+16+24)⊥18 | 0~1.38 | 1.38 | 2025.09.18 | 合格
ZL15-1 | 熔透角焊缝 | 支座横隔板与腹板全熔透角焊缝 | FHG1-R13 | (12+14+16+24)⊥18 | 0~1.444 | 1.444 | 2025.09.18 | 合格
ZL15-1 | 熔透角焊缝 | 支座横隔板与腹板全熔透角焊缝 | FHG1-R14 | (12+14+16+24)⊥18 | 0~1.38 | 1.38 | 2025.09.18 | 合格
ZL15-1 | 熔透角焊缝 | 支座横隔板与腹板全熔透角焊缝 | FHG1-R15 | (12+14+16+24)⊥18 | 0~1.444 | 1.444 | 2025.09.18 | 合格
ZL15-1 | 熔透角焊缝 | 支座横隔板与腹板全熔透角焊缝 | FHG1-R16 | (12+14+16+24)⊥18 | 0~1.38 | 1.38 | 2025.09.18 | 合格
ZL15-1 | 熔透角焊缝 | 支座横隔板与腹板全熔透角焊缝 | FHG1-R17 | (12+14+16+24)⊥18 | 0~1.444 | 1.444 | 2025.09.18 | 合格
ZL15-1 | 熔透角焊缝 | 支座横隔板与腹板全熔透角焊缝 | FHG1-R18 | (12+14+16+24)⊥18 | 0~1.38 | 1.38 | 2025.09.18 | 合格
ZL15-1 | 熔透角焊缝 | 支座横隔板与腹板全熔透角焊缝 | FHG1-R19 | (12+14+16+24)⊥18 | 0~1.444 | 1.444 | 2025.09.18 | 合格
ZL15-1 | 熔透角焊缝 | 支座横隔板与腹板全熔透角焊缝 | FHG1-R20 | (12+14+16+24)⊥18 | 0~1.38 | 1.38 | 2025.09.18 | 合格
ZL15-1 | 熔透角焊缝 | 支座横隔板与腹板全熔透角焊缝 | FHG1-R21 | (12+14+16+24)⊥18 | 0~1.444 | 1.444 | 2025.09.18 | 合格
ZL15-1 | 熔透角焊缝 | 支座横隔板与腹板全熔透角焊缝 | FHG1-R22 | (12+14+16+24)⊥18 | 0~1.38 | 1.38 | 2025.09.18 | 合格
ZL15-1 | 熔透角焊缝 | 支座横隔板与腹板全熔透角焊缝 | FHG1-R23 | (12+14+16+24)⊥18 | 0~1.444 | 1.444 | 2025.09.18 | 合格
ZL15-1 | 熔透角焊缝 | 支座横隔板与腹板全熔透角焊缝 | FHG1-R24 | (12+14+16+24)⊥18 | 0~1.38 | 1.38 | 2025.09.18 | 合格
ZL15-1 | 熔透角焊缝 | 支座横隔板与腹板全熔透角焊缝 | FHG1-R25 | (12+14+16+24)⊥18 | 0~1.444 | 1.444 | 2025.09.18 | 合格
ZL15-1 | 熔透角焊缝 | 支座横隔板与腹板全熔透角焊缝 | FHG1-R26 | (12+14+16+24)⊥18 | 0~1.38 | 1.38 | 2025.09.18 | 合格
ZL15-1 | 熔透角焊缝 | 支座横隔板与腹板全熔透角焊缝 | FHG1-R27 | (12+14+16+24)⊥18 | 0~1.444 | 1.444 | 2025.09.18 | 合格
ZL15-1 | 熔透角焊缝 | 支座横隔板与腹板全熔透角焊缝 | FHG1-R28 | (12+14+16+24)⊥18 | 0~1.38 | 1.38 | 2025.09.18 | 合格
ZL15-1 | 熔透角焊缝 | 支座横隔板与腹板全熔透角焊缝 | FHG1-R29 | (12+14+16+24)⊥18 | 0~1.444 | 1.444 | 2025.09.18 | 合格
ZL15-1 | 熔透角焊缝 | 支座横隔板与腹板全熔透角焊缝 | FHG1-R30 | (12+14+16+24)⊥18 | 0~1.38 | 1.38 | 2025.09.18 | 合格
ZL15-1 | 熔透角焊缝 | 支座横隔板与底板全熔透角焊缝 | DHG1-R1 | (12+14+16+24)⊥18 | （0~1）*2 | 2 | 2025.09.18 | 合格
ZL15-1 | 熔透角焊缝 | 支座横隔板与底板全熔透角焊缝 | DHG1-R2 | (12+14+16+24)⊥18 | （0~1）*2 | 2 | 2025.09.18 | 合格
ZL15-1 | 熔透角焊缝 | 支座横隔板与底板全熔透角焊缝 | DHG1-R3 | (12+14+16+24)⊥18 | （0~1）*2 | 2 | 2025.09.18 | 合格
ZL15-1 | 熔透角焊缝 | 支座横隔板与底板全熔透角焊缝 | DHG1-R4 | (12+14+16+24)⊥18 | （0~1）*2 | 2 | 2025.09.18 | 合格
ZL15-1 | 熔透角焊缝 | 支座横隔板与底板全熔透角焊缝 | DHG1-R5 | (12+14+16+24)⊥18 | （0~1）*2 | 2 | 2025.09.18 | 合格
ZL15-1 | 熔透角焊缝 | 支座横隔板与底板全熔透角焊缝 | DHG1-R6 | (12+14+16+24)⊥18 | （0~1）*2 | 2 | 2025.09.18 | 合格
ZL15-1 | 熔透角焊缝 | 支座横隔板与底板全熔透角焊缝 | DHG1-R7 | (12+14+16+24)⊥18 | （0~1）*2 | 2 | 2025.09.18 | 合格
ZL15-1 | 熔透角焊缝 | 支座横隔板与底板全熔透角焊缝 | DHG1-R8 | (12+14+16+24)⊥18 | （0~1）*2 | 2 | 2025.09.18 | 合格
ZL15-1 | 熔透角焊缝 | 支座横隔板与底板全熔透角焊缝 | DHG1-R9 | (12+14+16+24)⊥18 | （0~1）*2 | 2 | 2025.09.18 | 合格
ZL15-1 | 熔透角焊缝 | 支座横隔板与底板全熔透角焊缝 | DHG1-R10 | (12+14+16+24)⊥18 | （0~1）*2 | 2 | 2025.09.18 | 合格
ZL15-1 | 熔透角焊缝 | 支座横隔板与底板全熔透角焊缝 | DHG1-R11 | (12+14+16+24)⊥18 | （0~1）*2 | 2 | 2025.09.18 | 合格
ZL15-1 | 熔透角焊缝 | 支座横隔板与底板全熔透角焊缝 | DHG1-R12 | (12+14+16+24)⊥18 | （0~1）*2 | 2 | 2025.09.18 | 合格
ZL15-1 | 熔透角焊缝 | 支座横隔板与底板全熔透角焊缝 | DHG1-R13 | (12+14+16+24)⊥18 | （0~1）*2 | 2 | 2025.09.18 | 合格
ZL15-1 | 熔透角焊缝 | 支座横隔板与底板全熔透角焊缝 | DHG1-R14 | (12+14+16+24)⊥18 | （0~1）*2 | 2 | 2025.09.18 | 合格
ZL15-1 | 熔透角焊缝 | 支座横隔板与底板全熔透角焊缝 | DHG1-R15 | (12+14+16+24)⊥18 | （0~1）*2 | 2 | 2025.09.18 | 合格
ZL15-1 | 熔透角焊缝 | 支座横隔板与底板全熔透角焊缝 | DHG1-R16 | (12+14+16+24)⊥18 | （0~1）*2 | 2 | 2025.09.18 | 合格
ZL15-1 | 熔透角焊缝 | 支座横隔板与底板全熔透角焊缝 | DHG1-R17 | (12+14+16+24)⊥18 | （0~1）*2 | 2 | 2025.09.18 | 合格
ZL15-1 | 熔透角焊缝 | 支座横隔板与底板全熔透角焊缝 | DHG1-R18 | (12+14+16+24)⊥18 | （0~1）*2 | 2 | 2025.09.18 | 合格
ZL15-1 | 熔透角焊缝 | 支座横隔板与底板全熔透角焊缝 | DHG1-R19 | (12+14+16+24)⊥18 | （0~1）*2 | 2 | 2025.09.18 | 合格
ZL15-1 | 熔透角焊缝 | 支座横隔板与底板全熔透角焊缝 | DHG1-R20 | (12+14+16+24)⊥18 | （0~1）*2 | 2 | 2025.09.18 | 合格
ZL15-1 | 熔透角焊缝 | 支座横隔板与底板全熔透角焊缝 | DHG1-R21 | (12+14+16+24)⊥18 | （0~1）*2 | 2 | 2025.09.18 | 合格
ZL15-1 | 熔透角焊缝 | 支座横隔板与底板全熔透角焊缝 | DHG1-R22 | (12+14+16+24)⊥18 | （0~1）*2 | 2 | 2025.09.18 | 合格
ZL15-1 | 熔透角焊缝 | 支座横隔板与底板全熔透角焊缝 | DHG1-R23 | (12+14+16+24)⊥18 | （0~1）*2 | 2 | 2025.09.18 | 合格