## 超声总体信息
报告编号 | ZJC019-G-24-XC-UT-001
工程名称 | 312国道常州横林至湖塘东段工程G312-SG3标段
委托单位 | 江苏省交通工程集团有限公司
材质 | Q345qD
坡口形式 | V型
检测时机 | 焊后24小时
焊接方式 | CO2气体保护焊
检测比例 | 100%
热处理状态 | AR
工件温度 | 29℃
表面状态 | 打磨光滑
仪器型号/编号 | 超声波探伤仪 SZ-C01
探头规格 | 5P9X9 70° 2.5P9X9 60°
耦合剂 | 化学浆糊
表面补偿 | 4dB
对比试块 | RB-2
标准试块 | CSK-IA
检测灵敏度 | Φ3×40
检验标准 | GB/T 11345-2023 检验等级 B
全熔透验收标准 | Q/CR 9211-2015 验收等级 Ⅰ
熔深验收标准 | Q/CR 9211-2015 验收等级 Ⅱ
母材检测结果 | 无影响横波检测缺陷

## 超声原始记录
构件名称 | 焊缝类型 | 焊缝名称 | 焊缝编号 | 板厚(mm) | 检测部位(m) | 检测总长度(m) | 检测日期 | 结论 | 缺陷编号 | 缺陷当量（dB） | H（mm） | L（mm） | X（mm） | Y（mm） | 返修长度(mm) | 复探日期
GL6-JD1 | 顶板拼板缝 | 顶板拼板缝 | GL6-JD1-KT1A/KT1B-DB1-DJ1 | 14+14 | 0~1.43 | 1.43 | 2025.1.7 | 合格
GL6-JD1 | 顶板拼板缝 | 顶板拼板缝 | GL6-JD1-KT2A/KT2B-DB1-DJ1 | 14+14 | 0~1.43 | 1.43 | 2025.1.7 | 合格
GL6-JD1 | 顶板拼板缝 | 顶板拼板缝 | GL6-JD1-DB1-DJ1 | 14+14 | 0~19.96 | 19.964 | 2025.1.7 | 合格
GL6-JD1 | 顶板拼板缝 | 顶板拼板缝 | GL6-JD1-DB1-DJ2 | 14+14 | 0~19.96 | 19.964 | 2025.1.7 | 合格
GL6-JD1 | 顶板拼板缝 | 顶板拼板缝 | GL6-JD1-DB1-DJ3 | 14+14 | 0~19.96 | 19.964 | 2025.1.7 | 合格
GL6-JD1 | 底板拼板缝 | 底板拼板缝 | GL6-JD1-BB1-DJ1 | 14+14 | 0~20.31 | 20.31 | 2025.1.7 | 合格
GL6-JD1/JD2 | 顶板拼板缝 | 顶板拼板缝 | GL6-JD1/JD2-DB2-DJ1 | 14+14 | 0~1.43 | 1.43 | 2025.1.7 | 合格
GL6-JD1/JD2 | 顶板拼板缝 | 顶板拼板缝 | GL6-JD1/JD2-DB2-DJ2 | 14+14 | 0~3.95 | 3.95 | 2025.1.7 | 合格
GL6-JD1/JD2 | 顶板拼板缝 | 顶板拼板缝 | GL6-JD1/JD2-DB2-DJ3 | 14+14 | 0~3.69 | 3.69 | 2025.1.7 | 合格
GL6-JD1/JD2 | 顶板拼板缝 | 顶板拼板缝 | GL6-JD1/JD2-DB2-DJ4 | 14+14 | 0~1.43 | 1.43 | 2025.1.7 | 合格
GL6-JD1/JD2 | 底板拼板缝 | 底板拼板缝 | GL6-JD1/JD2-BB2-DJ2-2 | 14+14 | 0~2.39 | 2.394 | 2025.1.7 | 不合格 | F1 | SL+3.8 | 11 | 60 | 1250 | -5
GL6-JD1/JD2 | 底板拼板缝 | 底板拼板缝 | GL6-JD1/JD2-BB2-DJ2-5 | 14+14 | 0~2.6 | 2.6 | 2025.1.7 | 合格
GL6-JD1/JD2 | 腹板对接焊缝 | 腹板对接焊缝 | GL6-JD1/JD2-FB2-DJ3-1 | 14+14 | 0~2.74 | 2.74 | 2025.1.7 | 合格
GL6-JD1/JD2 | 腹板对接焊缝 | 腹板对接焊缝 | GL6-JD1/JD2-FB2-DJ3-2 | 14+14 | 0~2.39 | 2.39 | 2025.1.7 | 合格
GL6-JD1/JD2 | 腹板对接焊缝 | 腹板对接焊缝 | GL6-JD1/JD2-FB2-DJ3-3 | 14+14 | 0~2.58 | 2.58 | 2025.1.7 | 合格
GL6-JD2 | 顶板拼板缝 | 顶板拼板缝 | GL6-JD2-KT1A/KT1B-DB1-DJ1 | 14+14 | 0~1.43 | 1.43 | 2025.1.7 | 合格
GL6-JD2 | 顶板拼板缝 | 顶板拼板缝 | GL6-JD2-KT2A/KT2B-DB1-DJ1 | 14+14 | 0~1.43 | 1.43 | 2025.1.7 | 合格
GL6-JD2 | 顶板拼板缝 | 顶板拼板缝 | GL6-JD2-DB1-DJ1 | 14+14 | 0~21 | 21 | 2025.1.7 | 合格
GL6-JD2 | 顶板拼板缝 | 顶板拼板缝 | GL6-JD2-DB1-DJ2 | 14+14 | 0~21 | 21 | 2025.1.7 | 合格
GL6-JD2 | 顶板拼板缝 | 顶板拼板缝 | GL6-JD2-DB1-DJ3 | 14+14 | 0~21 | 21 | 2025.1.7 | 合格
GL6-JD2 | 底板拼板缝 | 底板拼板缝 | GL6-JD2-BB1-DJ1 | 14+14 | 0~20.94 | 20.94 | 2025.1.7 | 合格
GL6-JD2/JD3 | 顶板拼板缝 | 顶板拼板缝 | GL6-JD2/JD3-DB2-DJ1 | 14+14 | 0~1.43 | 1.43 | 2025.8.10 | 合格
GL6-JD2/JD3 | 顶板拼板缝 | 顶板拼板缝 | GL6-JD2/JD3-DB2-DJ2 | 14+14 | 0~3.95 | 3.95 | 2025.8.10 | 合格
GL6-JD2/JD3 | 顶板拼板缝 | 顶板拼板缝 | GL6-JD2/JD3-DB2-DJ3 | 14+14 | 0~3.69 | 3.69 | 2025.8.10 | 合格
GL6-JD2/JD3 | 顶板拼板缝 | 顶板拼板缝 | GL6-JD2/JD3-DB2-DJ4 | 14+14 | 0~1.43 | 1.43 | 2025.8.10 | 合格
GL6-JD2/JD3 | 底板拼板缝 | 底板拼板缝 | GL6-JD2/JD3-BB2-DJ2-2 | 14+14 | 0~2.39 | 2.394 | 2025.8.10 | 合格
GL6-JD2/JD3 | 底板拼板缝 | 底板拼板缝 | GL6-JD2/JD3-BB2-DJ2-5 | 14+14 | 0~2.6 | 2.6 | 2025.8.10 | 合格
GL6-JD2/JD3 | 腹板对接焊缝 | 腹板对接焊缝 | GL6-JD2/JD3-FB2-DJ3-1 | 14+14 | 0~2.74 | 2.74 | 2025.8.10 | 合格
GL6-JD2/JD3 | 腹板对接焊缝 | 腹板对接焊缝 | GL6-JD2/JD3-FB2-DJ3-2 | 14+14 | 0~2.39 | 2.39 | 2025.8.10 | 合格
GL6-JD2/JD3 | 腹板对接焊缝 | 腹板对接焊缝 | GL6-JD2/JD3-FB2-DJ3-3 | 14+14 | 0~2.58 | 2.58 | 2025.8.10 | 合格
GL6-JD3 | 顶板拼板缝 | 顶板拼板缝 | GL6-JD3-KT1A/KT1B-DB1-DJ1 | 14+14 | 0~1.54 | 1.536 | 2025.8.10 | 合格
GL6-JD3 | 顶板拼板缝 | 顶板拼板缝 | GL6-JD3-KT2A/KT2B-DB1-DJ1 | 14+14 | 0~1.54 | 1.536 | 2025.8.10 | 合格
GL6-JD3 | 顶板拼板缝 | 顶板拼板缝 | GL6-JD3-DB1-DJ1 | 14+14 | 0~26.54 | 26.54 | 2025.8.10 | 合格
GL6-JD3 | 顶板拼板缝 | 顶板拼板缝 | GL6-JD3-DB1-DJ2 | 14+14 | 0~26.54 | 26.54 | 2025.8.10 | 合格
GL6-JD3 | 顶板拼板缝 | 顶板拼板缝 | GL6-JD3-DB1-DJ3 | 14+14 | 0~26.54 | 26.54 | 2025.8.10 | 合格
GL6-JD3 | 底板拼板缝 | 底板拼板缝 | GL6-JD3-BB1-DJ1 | 14+14 | 0~25.67 | 25.67 | 2025.8.10 | 合格
GL6-JD3/JD4 | 顶板拼板缝 | 顶板拼板缝 | GL6-JD3/JD4-DB2-DJ1 | 14+14 | 0~1.54 | 1.536 | 2025.8.10 | 合格
GL6-JD3/JD4 | 顶板拼板缝 | 顶板拼板缝 | GL6-JD3/JD4-DB2-DJ2 | 14+14 | 0~3.95 | 3.95 | 2025.8.10 | 合格
GL6-JD3/JD4 | 顶板拼板缝 | 顶板拼板缝 | GL6-JD3/JD4-DB2-DJ3 | 14+14 | 0~3.69 | 3.69 | 2025.8.10 | 合格
GL6-JD3/JD4 | 顶板拼板缝 | 顶板拼板缝 | GL6-JD3/JD4-DB2-DJ4 | 14+14 | 0~1.54 | 1.536 | 2025.8.10 | 合格
GL6-JD3/JD4 | 底板拼板缝 | 底板拼板缝 | GL6-JD3/JD4-BB2-DJ2-2 | 14+14 | 0~2.39 | 2.39 | 2025.8.10 | 合格
GL6-JD3/JD4 | 底板拼板缝 | 底板拼板缝 | GL6-JD3/JD4-BB2-DJ2-5 | 14+14 | 0~2.6 | 2.6 | 2025.8.10 | 合格
GL6-JD3/JD4 | 腹板对接焊缝 | 腹板对接焊缝 | GL6-JD3/JD4-FB2-DJ3-1 | 14+14 | 0~2.74 | 2.74 | 2025.8.10 | 不合格 | F1 | SL+2.6 | 8 | 100 | 2300 | -5
GL6-JD3/JD4 | 腹板对接焊缝 | 腹板对接焊缝 | GL6-JD3/JD4-FB2-DJ3-2 | 14+14 | 0~2.39 | 2.39 | 2025.8.10 | 合格
GL6-JD3/JD4 | 腹板对接焊缝 | 腹板对接焊缝 | GL6-JD3/JD4-FB2-DJ3-3 | 14+14 | 0~2.58 | 2.58 | 2025.8.10 | 合格
GL6-JD4 | 顶板拼板缝 | 顶板拼板缝 | GL6-JD4-KT1A/KT1B-DB1-DJ1 | 14+14 | 0~1.54 | 1.536 | 2025.8.11 | 合格
GL6-JD4 | 顶板拼板缝 | 顶板拼板缝 | GL6-JD4-KT2A/KT2B-DB1-DJ1 | 14+14 | 0~1.54 | 1.536 | 2025.8.11 | 合格
GL6-JD4 | 顶板拼板缝 | 顶板拼板缝 | GL6-JD4-DB1-DJ1 | 14+14 | 0~20.61 | 20.61 | 2025.8.11 | 合格
GL6-JD4 | 顶板拼板缝 | 顶板拼板缝 | GL6-JD4-DB1-DJ2 | 14+14 | 0~20.61 | 20.61 | 2025.8.11 | 合格
GL6-JD4 | 顶板拼板缝 | 顶板拼板缝 | GL6-JD4-DB1-DJ3 | 14+14 | 0~20.61 | 20.61 | 2025.8.11 | 合格
GL6-JD4 | 底板拼板缝 | 底板拼板缝 | GL6-JD4-BB1-DJ1 | 14+14 | 0~20.55 | 20.55 | 2025.8.11 | 合格
GL6-JD4/JD5 | 顶板拼板缝 | 顶板拼板缝 | GL6-JD4/JD5-DB2-DJ1 | 14+14 | 0~1.54 | 1.536 | 2025.8.11 | 合格
GL6-JD4/JD5 | 顶板拼板缝 | 顶板拼板缝 | GL6-JD4/JD5-DB2-DJ2 | 14+14 | 0~3.95 | 3.95 | 2025.8.11 | 合格
GL6-JD4/JD5 | 顶板拼板缝 | 顶板拼板缝 | GL6-JD4/JD5-DB2-DJ3 | 14+14 | 0~3.69 | 3.69 | 2025.8.11 | 合格
GL6-JD4/JD5 | 顶板拼板缝 | 顶板拼板缝 | GL6-JD4/JD5-DB2-DJ4 | 14+14 | 0~1.54 | 1.536 | 2025.8.11 | 合格
GL6-JD4/JD5 | 底板拼板缝 | 底板拼板缝 | GL6-JD4/JD5-BB2-DJ2-2 | 14+14 | 0~2.39 | 2.39 | 2025.8.11 | 合格
GL6-JD4/JD5 | 底板拼板缝 | 底板拼板缝 | GL6-JD4/JD5-BB2-DJ2-5 | 14+14 | 0~2.6 | 2.6 | 2025.8.11 | 合格
GL6-JD4/JD5 | 腹板对接焊缝 | 腹板对接焊缝 | GL6-JD4/JD5-FB2-DJ3-1 | 14+14 | 0~2.74 | 2.74 | 2025.8.11 | 合格
GL6-JD4/JD5 | 腹板对接焊缝 | 腹板对接焊缝 | GL6-JD4/JD5-FB2-DJ3-2 | 14+14 | 0~2.39 | 2.39 | 2025.8.11 | 合格
GL6-JD4/JD5 | 腹板对接焊缝 | 腹板对接焊缝 | GL6-JD4/JD5-FB2-DJ3-3 | 14+14 | 0~2.58 | 2.58 | 2025.8.11 | 合格
GL6-JD5 | 顶板拼板缝 | 顶板拼板缝 | GL6-JD5-KT1A/KT1B-DB1-DJ1 | 14+14 | 0~1.54 | 1.536 | 2025.8.11 | 合格
GL6-JD5 | 顶板拼板缝 | 顶板拼板缝 | GL6-JD5-KT2A/KT2B-DB1-DJ1 | 14+14 | 0~1.54 | 1.536 | 2025.8.11 | 合格
GL6-JD5 | 顶板拼板缝 | 顶板拼板缝 | GL6-JD5-DB1-DJ1 | 14+14 | 0~20.12 | 20.12 | 2025.8.11 | 合格
GL6-JD5 | 顶板拼板缝 | 顶板拼板缝 | GL6-JD5-DB1-DJ2 | 14+14 | 0~20.12 | 20.12 | 2025.8.11 | 合格
GL6-JD5 | 顶板拼板缝 | 顶板拼板缝 | GL6-JD5-DB1-DJ3 | 14+14 | 0~20.12 | 20.12 | 2025.8.11 | 合格
GL6-JD5 | 底板拼板缝 | 底板拼板缝 | GL6-JD5-BB1-DJ1 | 14+14 | 0~20.06 | 20.06 | 2025.8.11 | 合格
GL6-JD5/JD6 | 顶板拼板缝 | 顶板拼板缝 | GL6-JD5/JD6-DB2-DJ1 | 14+14 | 0~1.54 | 1.536 | 2025.8.11 | 合格
GL6-JD5/JD6 | 顶板拼板缝 | 顶板拼板缝 | GL6-JD5/JD6-DB2-DJ2 | 14+14 | 0~3.95 | 3.95 | 2025.8.11 | 合格
GL6-JD5/JD6 | 顶板拼板缝 | 顶板拼板缝 | GL6-JD5/JD6-DB2-DJ3 | 14+14 | 0~3.69 | 3.69 | 2025.8.11 | 合格
GL6-JD5/JD6 | 顶板拼板缝 | 顶板拼板缝 | GL6-JD5/JD6-DB2-DJ4 | 14+14 | 0~1.54 | 1.536 | 2025.8.11 | 合格
GL6-JD5/JD6 | 底板拼板缝 | 底板拼板缝 | GL6-JD5/JD6-BB2-DJ2-2 | 14+14 | 0~2.39 | 2.39 | 2025.8.11 | 合格
GL6-JD5/JD6 | 底板拼板缝 | 底板拼板缝 | GL6-JD5/JD6-BB2-DJ2-5 | 14+14 | 0~2.6 | 2.6 | 2025.8.11 | 合格
GL6-JD5/JD6 | 腹板对接焊缝 | 腹板对接焊缝 | GL6-JD5/JD6-FB2-DJ3-1 | 14+14 | 0~2.74 | 2.74 | 2025.8.11 | 合格
GL6-JD5/JD6 | 腹板对接焊缝 | 腹板对接焊缝 | GL6-JD5/JD6-FB2-DJ3-2 | 14+14 | 0~2.39 | 2.39 | 2025.8.11 | 合格
GL6-JD5/JD6 | 腹板对接焊缝 | 腹板对接焊缝 | GL6-JD5/JD6-FB2-DJ3-3 | 14+14 | 0~2.58 | 2.58 | 2025.8.11 | 合格
GL6-JD6 | 顶板拼板缝 | 顶板拼板缝 | GL6-JD6-KT1A/KT1B-DB1-DJ1 | 14+14 | 0~1.54 | 1.536 | 2025.8.12 | 合格
GL6-JD6 | 顶板拼板缝 | 顶板拼板缝 | GL6-JD6-KT2A/KT2B-DB1-DJ1 | 14+14 | 0~1.54 | 1.536 | 2025.8.12 | 合格
GL6-JD6 | 顶板拼板缝 | 顶板拼板缝 | GL6-JD6-DB1-DJ1 | 14+14 | 0~21.52 | 21.52 | 2025.8.12 | 合格
GL6-JD6 | 顶板拼板缝 | 顶板拼板缝 | GL6-JD6-DB1-DJ2 | 14+14 | 0~21.52 | 21.52 | 2025.8.12 | 合格
GL6-JD6 | 顶板拼板缝 | 顶板拼板缝 | GL6-JD6-DB1-DJ3 | 14+14 | 0~21.52 | 21.52 | 2025.8.12 | 合格
GL6-JD6 | 底板拼板缝 | 底板拼板缝 | GL6-JD6-BB1-DJ1 | 14+14 | 0~21.55 | 21.55 | 2025.8.12 | 合格
GL6-JD6/JD7 | 顶板拼板缝 | 顶板拼板缝 | GL6-JD6/JD7-DB2-DJ1 | 14+14 | 0~1.54 | 1.536 | 2025.8.12 | 合格
GL6-JD6/JD7 | 顶板拼板缝 | 顶板拼板缝 | GL6-JD6/JD7-DB2-DJ2 | 14+14 | 0~3.95 | 3.95 | 2025.8.12 | 合格
GL6-JD6/JD7 | 顶板拼板缝 | 顶板拼板缝 | GL6-JD6/JD7-DB2-DJ3 | 14+14 | 0~3.69 | 3.69 | 2025.8.12 | 合格
GL6-JD6/JD7 | 顶板拼板缝 | 顶板拼板缝 | GL6-JD6/JD7-DB2-DJ4 | 14+14 | 0~1.54 | 1.536 | 2025.8.12 | 合格
GL6-JD6/JD7 | 底板拼板缝 | 底板拼板缝 | GL6-JD6/JD7-BB2-DJ2-2 | 14+14 | 0~2.39 | 2.39 | 2025.8.12 | 合格
GL6-JD6/JD7 | 底板拼板缝 | 底板拼板缝 | GL6-JD6/JD7-BB2-DJ2-5 | 14+14 | 0~2.6 | 2.6 | 2025.8.12 | 合格
GL6-JD6/JD7 | 腹板对接焊缝 | 腹板对接焊缝 | GL6-JD6/JD7-FB2-DJ3-1 | 14+14 | 0~2.74 | 2.74 | 2025.8.12 | 合格
GL6-JD6/JD7 | 腹板对接焊缝 | 腹板对接焊缝 | GL6-JD6/JD7-FB2-DJ3-2 | 14+14 | 0~2.39 | 2.39 | 2025.8.12 | 合格
GL6-JD6/JD7 | 腹板对接焊缝 | 腹板对接焊缝 | GL6-JD6/JD7-FB2-DJ3-3 | 14+14 | 0~2.58 | 2.58 | 2025.8.12 | 合格
GL6-JD7 | 顶板拼板缝 | 顶板拼板缝 | GL6-JD7-KT1A/KT1B-DB1-DJ1 | 14+14 | 0~1.54 | 1.536 | 2025.8.12 | 合格
GL6-JD7 | 顶板拼板缝 | 顶板拼板缝 | GL6-JD7-KT2A/KT2B-DB1-DJ1 | 14+14 | 0~1.54 | 1.536 | 2025.8.12 | 合格
GL6-JD7 | 顶板拼板缝 | 顶板拼板缝 | GL6-JD7-DB1-DJ1 | 14+14 | 0~20.04 | 20.04 | 2025.8.12 | 合格
GL6-JD7 | 顶板拼板缝 | 顶板拼板缝 | GL6-JD7-DB1-DJ2 | 14+14 | 0~20.04 | 20.04 | 2025.8.12 | 合格
GL6-JD7 | 顶板拼板缝 | 顶板拼板缝 | GL6-JD7-DB1-DJ3 | 14+14 | 0~20.04 | 20.04 | 2025.8.12 | 合格
GL6-JD7 | 底板拼板缝 | 底板拼板缝 | GL6-JD7-BB1-DJ1 | 14+14 | 0~20.02 | 20.02 | 2025.8.12 | 合格
GL6-JD7/JD8 | 顶板拼板缝 | 顶板拼板缝 | GL6-JD7/JD8-DB2-DJ1 | 14+14 | 0~1.54 | 1.536 | 2025.8.13 | 合格
GL6-JD7/JD8 | 顶板拼板缝 | 顶板拼板缝 | GL6-JD7/JD8-DB2-DJ2 | 14+14 | 0~3.95 | 3.95 | 2025.8.13 | 合格
GL6-JD7/JD8 | 顶板拼板缝 | 顶板拼板缝 | GL6-JD7/JD8-DB2-DJ3 | 14+14 | 0~3.69 | 3.69 | 2025.8.13 | 合格
GL6-JD7/JD8 | 顶板拼板缝 | 顶板拼板缝 | GL6-JD7/JD8-DB2-DJ4 | 14+14 | 0~1.54 | 1.536 | 2025.8.13 | 合格
GL6-JD7/JD8 | 底板拼板缝 | 底板拼板缝 | GL6-JD7/JD8-BB2-DJ2-2 | 14+14 | 0~2.39 | 2.39 | 2025.8.13 | 合格
GL6-JD7/JD8 | 底板拼板缝 | 底板拼板缝 | GL6-JD7/JD8-BB2-DJ2-5 | 14+14 | 0~2.6 | 2.6 | 2025.8.13 | 合格
GL6-JD7/JD8 | 腹板对接焊缝 | 腹板对接焊缝 | GL6-JD7/JD8-FB2-DJ3-1 | 14+14 | 0~2.74 | 2.74 | 2025.8.13 | 合格
GL6-JD7/JD8 | 腹板对接焊缝 | 腹板对接焊缝 | GL6-JD7/JD8-FB2-DJ3-2 | 14+14 | 0~2.39 | 2.39 | 2025.8.13 | 合格
GL6-JD7/JD8 | 腹板对接焊缝 | 腹板对接焊缝 | GL6-JD7/JD8-FB2-DJ3-3 | 14+14 | 0~2.58 | 2.58 | 2025.8.13 | 不合格 | F1 | SL+3.1 | 8 | 100 | 2300 | -5
GL6-JD8 | 顶板拼板缝 | 顶板拼板缝 | GL6-JD8-KT1A/KT1B-DB1-DJ1 | 14+14 | 0~1.54 | 1.536 | 2025.8.13 | 合格
GL6-JD8 | 顶板拼板缝 | 顶板拼板缝 | GL6-JD8-KT2A/KT2B-DB1-DJ1 | 14+14 | 0~1.54 | 1.536 | 2025.8.13 | 合格
GL6-JD8 | 顶板拼板缝 | 顶板拼板缝 | GL6-JD8-DB1-DJ1 | 14+14 | 0~19.64 | 19.64 | 2025.8.13 | 合格
GL6-JD8 | 顶板拼板缝 | 顶板拼板缝 | GL6-JD8-DB1-DJ2 | 14+14 | 0~19.64 | 19.64 | 2025.8.13 | 合格
GL6-JD8 | 顶板拼板缝 | 顶板拼板缝 | GL6-JD8-DB1-DJ3 | 14+14 | 0~19.64 | 19.64 | 2025.8.13 | 合格
GL6-JD8 | 底板拼板缝 | 底板拼板缝 | GL6-JD8-BB1-DJ1 | 14+14 | 0~20.16 | 20.16 | 2025.8.13 | 合格