## 磁粉总体信息
报告编号 | ZJC002-24-XC-MT-001
工程名称 | 腾龙路智慧快速路二期工程（规划润园路-黄河西路）、机场路快速化改造收尾工程施工项目TLDD-SG7标段
委托单位 | 江苏省交通工程集团有限公司
材质 | Q345qD
反差增强剂 | FA-5
检测时机 | 焊后24小时
磁悬液类型 | 黑色水悬液
检测比例 | 100%
仪器型号/编号 | 磁粉探伤仪 SZ-C04
施加方法 | 喷罐
磁化电流/提升力 | >45N
表面状况 | 打磨
磁化方法 | 连续湿法
磁化时间 | 1~3S
检验标准 | GB/T 26951-2011
验收标准 | GB/T 26952-2011 2X级
灵敏度试片 | A1 30/100标准试片
观察环境 | 检测表面>1000Lx

## 磁粉原始记录
构件名称 | 焊缝类型 | 焊缝名称 | 焊缝编号 | 检测部位(m) | 检测总长度(m) | 检测日期 | 结论 | 缺陷编号 | 缺陷性质 | X(mm) | 缺陷尺寸(mm) | 复探日期
31~32号墩 | 底板嵌补对接焊缝 | 底板嵌补对接焊缝 | 13-3/4-1A | 0~0.16 | 0.16 | 2024.12.17 | 合格
31~32号墩 | 底板嵌补对接焊缝 | 底板嵌补对接焊缝 | 13-3/4-2A | 0~0.16 | 0.16 | 2024.12.17 | 合格
31~32号墩 | 底板嵌补对接焊缝 | 底板嵌补对接焊缝 | 13-3/4-3A | 0~0.16 | 0.16 | 2024.12.17 | 合格
31~32号墩 | 底板嵌补对接焊缝 | 底板嵌补对接焊缝 | 13-3/4-4A | 0~0.16 | 0.16 | 2024.12.17 | 合格
31~32号墩 | 底板嵌补对接焊缝 | 底板嵌补对接焊缝 | 13-3/4-5A | 0~0.16 | 0.16 | 2024.12.17 | 合格
31~32号墩 | 底板嵌补对接焊缝 | 底板嵌补对接焊缝 | 13-3/4-6A | 0~0.16 | 0.16 | 2024.12.17 | 合格
31~32号墩 | 底板嵌补对接焊缝 | 底板嵌补对接焊缝 | 13-3/4-7A | 0~0.16 | 0.16 | 2024.12.17 | 合格
31~32号墩 | 底板嵌补对接焊缝 | 底板嵌补对接焊缝 | 13-3/4-8A | 0~0.16 | 0.16 | 2024.12.17 | 合格
31~32号墩 | 底板嵌补对接焊缝 | 底板嵌补对接焊缝 | 13-3/4-9A | 0~0.16 | 0.16 | 2024.12.17 | 合格
31~32号墩 | 底板嵌补对接焊缝 | 底板嵌补对接焊缝 | 13-3/4-10A | 0~0.16 | 0.16 | 2024.12.17 | 合格
31~32号墩 | 底板嵌补对接焊缝 | 底板嵌补对接焊缝 | 13-3/4-1B | 0~0.16 | 0.16 | 2024.12.17 | 合格
31~32号墩 | 底板嵌补对接焊缝 | 底板嵌补对接焊缝 | 13-3/4-2B | 0~0.16 | 0.16 | 2024.12.17 | 合格
31~32号墩 | 底板嵌补对接焊缝 | 底板嵌补对接焊缝 | 13-3/4-3B | 0~0.16 | 0.16 | 2024.12.17 | 合格
31~32号墩 | 底板嵌补对接焊缝 | 底板嵌补对接焊缝 | 13-3/4-4B | 0~0.16 | 0.16 | 2024.12.17 | 合格
31~32号墩 | 底板嵌补对接焊缝 | 底板嵌补对接焊缝 | 13-3/4-5B | 0~0.16 | 0.16 | 2024.12.17 | 合格
31~32号墩 | 底板嵌补对接焊缝 | 底板嵌补对接焊缝 | 13-3/4-6B | 0~0.16 | 0.16 | 2024.12.17 | 合格
31~32号墩 | 底板嵌补对接焊缝 | 底板嵌补对接焊缝 | 13-3/4-7B | 0~0.16 | 0.16 | 2024.12.17 | 合格
31~32号墩 | 底板嵌补对接焊缝 | 底板嵌补对接焊缝 | 13-3/4-8B | 0~0.16 | 0.16 | 2024.12.17 | 合格
31~32号墩 | 底板嵌补对接焊缝 | 底板嵌补对接焊缝 | 13-3/4-9B | 0~0.16 | 0.16 | 2024.12.17 | 合格
31~32号墩 | 底板嵌补对接焊缝 | 底板嵌补对接焊缝 | 13-3/4-10B | 0~0.16 | 0.16 | 2024.12.17 | 合格
31~32号墩 | 底板嵌补对接焊缝 | 底板嵌补对接焊缝 | 13-6/7-1A | 0~0.16 | 0.16 | 2024.12.17 | 不合格 | F1 | P | 55 | 40
31~32号墩 | 底板嵌补对接焊缝 | 底板嵌补对接焊缝 | 13-6/7-2A | 0~0.16 | 0.16 | 2024.12.17 | 合格
31~32号墩 | 底板嵌补对接焊缝 | 底板嵌补对接焊缝 | 13-6/7-3A | 0~0.16 | 0.16 | 2024.12.17 | 合格
31~32号墩 | 底板嵌补对接焊缝 | 底板嵌补对接焊缝 | 13-6/7-4A | 0~0.16 | 0.16 | 2024.12.17 | 合格
31~32号墩 | 底板嵌补对接焊缝 | 底板嵌补对接焊缝 | 13-6/7-5A | 0~0.16 | 0.16 | 2024.12.17 | 合格
31~32号墩 | 底板嵌补对接焊缝 | 底板嵌补对接焊缝 | 13-6/7-6A | 0~0.16 | 0.16 | 2024.12.17 | 合格
31~32号墩 | 底板嵌补对接焊缝 | 底板嵌补对接焊缝 | 13-6/7-7A | 0~0.16 | 0.16 | 2024.12.17 | 合格
31~32号墩 | 底板嵌补对接焊缝 | 底板嵌补对接焊缝 | 13-6/7-8A | 0~0.16 | 0.16 | 2024.12.17 | 合格
31~32号墩 | 底板嵌补对接焊缝 | 底板嵌补对接焊缝 | 13-6/7-9A | 0~0.16 | 0.16 | 2024.12.17 | 合格
31~32号墩 | 底板嵌补对接焊缝 | 底板嵌补对接焊缝 | 13-6/7-10A | 0~0.16 | 0.16 | 2024.12.17 | 合格
31~32号墩 | 底板嵌补对接焊缝 | 底板嵌补对接焊缝 | 13-6/7-1B | 0~0.16 | 0.16 | 2024.12.17 | 合格
31~32号墩 | 底板嵌补对接焊缝 | 底板嵌补对接焊缝 | 13-6/7-2B | 0~0.16 | 0.16 | 2024.12.17 | 合格
31~32号墩 | 底板嵌补对接焊缝 | 底板嵌补对接焊缝 | 13-6/7-3B | 0~0.16 | 0.16 | 2024.12.17 | 合格
31~32号墩 | 底板嵌补对接焊缝 | 底板嵌补对接焊缝 | 13-6/7-4B | 0~0.16 | 0.16 | 2024.12.17 | 合格
31~32号墩 | 底板嵌补对接焊缝 | 底板嵌补对接焊缝 | 13-6/7-5B | 0~0.16 | 0.16 | 2024.12.17 | 合格
31~32号墩 | 底板嵌补对接焊缝 | 底板嵌补对接焊缝 | 13-6/7-6B | 0~0.16 | 0.16 | 2024.12.17 | 合格
31~32号墩 | 底板嵌补对接焊缝 | 底板嵌补对接焊缝 | 13-6/7-7B | 0~0.16 | 0.16 | 2024.12.17 | 合格
31~32号墩 | 底板嵌补对接焊缝 | 底板嵌补对接焊缝 | 13-6/7-8B | 0~0.16 | 0.16 | 2024.12.17 | 合格
31~32号墩 | 底板嵌补对接焊缝 | 底板嵌补对接焊缝 | 13-6/7-9B | 0~0.16 | 0.16 | 2024.12.17 | 合格
31~32号墩 | 底板嵌补对接焊缝 | 底板嵌补对接焊缝 | 13-6/7-10B | 0~0.16 | 0.16 | 2024.12.17 | 合格
31~32号墩 | 底板嵌补对接焊缝 | 底板嵌补对接焊缝 | 13-9/10-1A | 0~0.16 | 0.16 | 2024.12.17 | 合格
31~32号墩 | 底板嵌补对接焊缝 | 底板嵌补对接焊缝 | 13-9/10-2A | 0~0.16 | 0.16 | 2024.12.17 | 合格
31~32号墩 | 底板嵌补对接焊缝 | 底板嵌补对接焊缝 | 13-9/10-3A | 0~0.16 | 0.16 | 2024.12.17 | 合格
31~32号墩 | 底板嵌补对接焊缝 | 底板嵌补对接焊缝 | 13-9/10-4A | 0~0.16 | 0.16 | 2024.12.17 | 合格
31~32号墩 | 底板嵌补对接焊缝 | 底板嵌补对接焊缝 | 13-9/10-5A | 0~0.16 | 0.16 | 2024.12.17 | 合格
31~32号墩 | 底板嵌补对接焊缝 | 底板嵌补对接焊缝 | 13-9/10-6A | 0~0.16 | 0.16 | 2024.12.17 | 合格
31~32号墩 | 底板嵌补对接焊缝 | 底板嵌补对接焊缝 | 13-9/10-7A | 0~0.16 | 0.16 | 2024.12.17 | 合格
31~32号墩 | 底板嵌补对接焊缝 | 底板嵌补对接焊缝 | 13-9/10-8A | 0~0.16 | 0.16 | 2024.12.17 | 合格
31~32号墩 | 底板嵌补对接焊缝 | 底板嵌补对接焊缝 | 13-9/10-9A | 0~0.16 | 0.16 | 2024.12.17 | 合格
31~32号墩 | 底板嵌补对接焊缝 | 底板嵌补对接焊缝 | 13-9/10-10A | 0~0.16 | 0.16 | 2024.12.17 | 合格
31~32号墩 | 底板嵌补对接焊缝 | 底板嵌补对接焊缝 | 13-9/10-1B | 0~0.16 | 0.16 | 2024.12.17 | 合格
31~32号墩 | 底板嵌补对接焊缝 | 底板嵌补对接焊缝 | 13-9/10-2B | 0~0.16 | 0.16 | 2024.12.17 | 合格
31~32号墩 | 底板嵌补对接焊缝 | 底板嵌补对接焊缝 | 13-9/10-3B | 0~0.16 | 0.16 | 2024.12.17 | 合格
31~32号墩 | 底板嵌补对接焊缝 | 底板嵌补对接焊缝 | 13-9/10-4B | 0~0.16 | 0.16 | 2024.12.17 | 合格
31~32号墩 | 底板嵌补对接焊缝 | 底板嵌补对接焊缝 | 13-9/10-5B | 0~0.16 | 0.16 | 2024.12.17 | 合格
31~32号墩 | 底板嵌补对接焊缝 | 底板嵌补对接焊缝 | 13-9/10-6B | 0~0.16 | 0.16 | 2024.12.17 | 合格
31~32号墩 | 底板嵌补对接焊缝 | 底板嵌补对接焊缝 | 13-9/10-7B | 0~0.16 | 0.16 | 2024.12.17 | 合格
31~32号墩 | 底板嵌补对接焊缝 | 底板嵌补对接焊缝 | 13-9/10-8B | 0~0.16 | 0.16 | 2024.12.17 | 合格
31~32号墩 | 底板嵌补对接焊缝 | 底板嵌补对接焊缝 | 13-9/10-9B | 0~0.16 | 0.16 | 2024.12.17 | 合格
31~32号墩 | 底板嵌补对接焊缝 | 底板嵌补对接焊缝 | 13-9/10-10B | 0~0.16 | 0.16 | 2024.12.17 | 合格
31~32号墩 | 底板嵌补对接焊缝 | 底板嵌补对接焊缝 | 13-12/13-1A | 0~0.16 | 0.16 | 2024.12.17 | 合格
31~32号墩 | 底板嵌补对接焊缝 | 底板嵌补对接焊缝 | 13-12/13-2A | 0~0.16 | 0.16 | 2024.12.17 | 合格
31~32号墩 | 底板嵌补对接焊缝 | 底板嵌补对接焊缝 | 13-12/13-3A | 0~0.16 | 0.16 | 2024.12.17 | 合格
31~32号墩 | 底板嵌补对接焊缝 | 底板嵌补对接焊缝 | 13-12/13-4A | 0~0.16 | 0.16 | 2024.12.17 | 合格
31~32号墩 | 底板嵌补对接焊缝 | 底板嵌补对接焊缝 | 13-12/13-5A | 0~0.16 | 0.16 | 2024.12.17 | 合格
31~32号墩 | 底板嵌补对接焊缝 | 底板嵌补对接焊缝 | 13-12/13-6A | 0~0.16 | 0.16 | 2024.12.17 | 合格
31~32号墩 | 底板嵌补对接焊缝 | 底板嵌补对接焊缝 | 13-12/13-7A | 0~0.16 | 0.16 | 2024.12.17 | 合格
31~32号墩 | 底板嵌补对接焊缝 | 底板嵌补对接焊缝 | 13-12/13-8A | 0~0.16 | 0.16 | 2024.12.17 | 合格
31~32号墩 | 底板嵌补对接焊缝 | 底板嵌补对接焊缝 | 13-12/13-9A | 0~0.16 | 0.16 | 2024.12.17 | 合格
31~32号墩 | 底板嵌补对接焊缝 | 底板嵌补对接焊缝 | 13-12/13-10A | 0~0.16 | 0.16 | 2024.12.17 | 合格
31~32号墩 | 底板嵌补对接焊缝 | 底板嵌补对接焊缝 | 13-12/13-1B | 0~0.16 | 0.16 | 2024.12.17 | 合格
31~32号墩 | 底板嵌补对接焊缝 | 底板嵌补对接焊缝 | 13-12/13-2B | 0~0.16 | 0.16 | 2024.12.17 | 合格
31~32号墩 | 底板嵌补对接焊缝 | 底板嵌补对接焊缝 | 13-12/13-3B | 0~0.16 | 0.16 | 2024.12.17 | 合格
31~32号墩 | 底板嵌补对接焊缝 | 底板嵌补对接焊缝 | 13-12/13-4B | 0~0.16 | 0.16 | 2024.12.17 | 合格
31~32号墩 | 底板嵌补对接焊缝 | 底板嵌补对接焊缝 | 13-12/13-5B | 0~0.16 | 0.16 | 2024.12.17 | 合格
31~32号墩 | 底板嵌补对接焊缝 | 底板嵌补对接焊缝 | 13-12/13-6B | 0~0.16 | 0.16 | 2024.12.17 | 合格
31~32号墩 | 底板嵌补对接焊缝 | 底板嵌补对接焊缝 | 13-12/13-7B | 0~0.16 | 0.16 | 2024.12.17 | 合格
31~32号墩 | 底板嵌补对接焊缝 | 底板嵌补对接焊缝 | 13-12/13-8B | 0~0.16 | 0.16 | 2024.12.17 | 合格
31~32号墩 | 底板嵌补对接焊缝 | 底板嵌补对接焊缝 | 13-12/13-9B | 0~0.16 | 0.16 | 2024.12.17 | 合格
31~32号墩 | 底板嵌补对接焊缝 | 底板嵌补对接焊缝 | 13-12/13-10B | 0~0.16 | 0.16 | 2024.12.17 | 合格
31~32号墩 | 底板嵌补对接焊缝 | 底板嵌补对接焊缝 | 13-4/5-1A | 0~0.16 | 0.16 | 2024.12.17 | 合格
31~32号墩 | 底板嵌补对接焊缝 | 底板嵌补对接焊缝 | 13-4/5-2A | 0~0.16 | 0.16 | 2024.12.17 | 合格
31~32号墩 | 底板嵌补对接焊缝 | 底板嵌补对接焊缝 | 13-4/5-3A | 0~0.16 | 0.16 | 2024.12.17 | 合格
31~32号墩 | 底板嵌补对接焊缝 | 底板嵌补对接焊缝 | 13-4/5-4A | 0~0.16 | 0.16 | 2024.12.17 | 合格
31~32号墩 | 底板嵌补对接焊缝 | 底板嵌补对接焊缝 | 13-4/5-5A | 0~0.16 | 0.16 | 2024.12.17 | 合格
31~32号墩 | 底板嵌补对接焊缝 | 底板嵌补对接焊缝 | 13-4/5-6A | 0~0.16 | 0.16 | 2024.12.17 | 合格
31~32号墩 | 底板嵌补对接焊缝 | 底板嵌补对接焊缝 | 13-4/5-7A | 0~0.16 | 0.16 | 2024.12.17 | 合格
31~32号墩 | 底板嵌补对接焊缝 | 底板嵌补对接焊缝 | 13-4/5-8A | 0~0.16 | 0.16 | 2024.12.17 | 合格
31~32号墩 | 底板嵌补对接焊缝 | 底板嵌补对接焊缝 | 13-4/5-9A | 0~0.16 | 0.16 | 2024.12.17 | 合格
31~32号墩 | 底板嵌补对接焊缝 | 底板嵌补对接焊缝 | 13-4/5-10A | 0~0.16 | 0.16 | 2024.12.17 | 合格
31~32号墩 | 底板嵌补对接焊缝 | 底板嵌补对接焊缝 | 13-4/5-1B | 0~0.16 | 0.16 | 2024.12.17 | 合格
31~32号墩 | 底板嵌补对接焊缝 | 底板嵌补对接焊缝 | 13-4/5-2B | 0~0.16 | 0.16 | 2024.12.17 | 合格
31~32号墩 | 底板嵌补对接焊缝 | 底板嵌补对接焊缝 | 13-4/5-3B | 0~0.16 | 0.16 | 2024.12.17 | 合格
31~32号墩 | 底板嵌补对接焊缝 | 底板嵌补对接焊缝 | 13-4/5-4B | 0~0.16 | 0.16 | 2024.12.17 | 合格
31~32号墩 | 底板嵌补对接焊缝 | 底板嵌补对接焊缝 | 13-4/5-5B | 0~0.16 | 0.16 | 2024.12.17 | 合格
31~32号墩 | 底板嵌补对接焊缝 | 底板嵌补对接焊缝 | 13-4/5-6B | 0~0.16 | 0.16 | 2024.12.17 | 合格
31~32号墩 | 底板嵌补对接焊缝 | 底板嵌补对接焊缝 | 13-4/5-7B | 0~0.16 | 0.16 | 2024.12.17 | 合格
31~32号墩 | 底板嵌补对接焊缝 | 底板嵌补对接焊缝 | 13-4/5-8B | 0~0.16 | 0.16 | 2024.12.17 | 合格
31~32号墩 | 底板嵌补对接焊缝 | 底板嵌补对接焊缝 | 13-4/5-9B | 0~0.16 | 0.16 | 2024.12.17 | 合格
31~32号墩 | 底板嵌补对接焊缝 | 底板嵌补对接焊缝 | 13-4/5-10B | 0~0.16 | 0.16 | 2024.12.17 | 合格
31~32号墩 | 底板嵌补对接焊缝 | 底板嵌补对接焊缝 | 13-7/8-1A | 0~0.16 | 0.16 | 2024.12.17 | 合格
31~32号墩 | 底板嵌补对接焊缝 | 底板嵌补对接焊缝 | 13-7/8-2A | 0~0.16 | 0.16 | 2024.12.17 | 合格
31~32号墩 | 底板嵌补对接焊缝 | 底板嵌补对接焊缝 | 13-7/8-3A | 0~0.16 | 0.16 | 2024.12.17 | 合格
31~32号墩 | 底板嵌补对接焊缝 | 底板嵌补对接焊缝 | 13-7/8-4A | 0~0.16 | 0.16 | 2024.12.17 | 合格
31~32号墩 | 底板嵌补对接焊缝 | 底板嵌补对接焊缝 | 13-7/8-5A | 0~0.16 | 0.16 | 2024.12.17 | 合格
31~32号墩 | 底板嵌补对接焊缝 | 底板嵌补对接焊缝 | 13-7/8-6A | 0~0.16 | 0.16 | 2024.12.17 | 合格
31~32号墩 | 底板嵌补对接焊缝 | 底板嵌补对接焊缝 | 13-7/8-7A | 0~0.16 | 0.16 | 2024.12.17 | 合格
31~32号墩 | 底板嵌补对接焊缝 | 底板嵌补对接焊缝 | 13-7/8-8A | 0~0.16 | 0.16 | 2024.12.17 | 合格
31~32号墩 | 底板嵌补对接焊缝 | 底板嵌补对接焊缝 | 13-7/8-9A | 0~0.16 | 0.16 | 2024.12.17 | 合格
31~32号墩 | 底板嵌补对接焊缝 | 底板嵌补对接焊缝 | 13-7/8-10A | 0~0.16 | 0.16 | 2024.12.17 | 合格
31~32号墩 | 底板嵌补对接焊缝 | 底板嵌补对接焊缝 | 13-7/8-1B | 0~0.16 | 0.16 | 2024.12.17 | 合格
31~32号墩 | 底板嵌补对接焊缝 | 底板嵌补对接焊缝 | 13-7/8-2B | 0~0.16 | 0.16 | 2024.12.17 | 合格
31~32号墩 | 底板嵌补对接焊缝 | 底板嵌补对接焊缝 | 13-7/8-3B | 0~0.16 | 0.16 | 2024.12.17 | 合格
31~32号墩 | 底板嵌补对接焊缝 | 底板嵌补对接焊缝 | 13-7/8-4B | 0~0.16 | 0.16 | 2024.12.17 | 合格
31~32号墩 | 底板嵌补对接焊缝 | 底板嵌补对接焊缝 | 13-7/8-5B | 0~0.16 | 0.16 | 2024.12.17 | 合格
31~32号墩 | 底板嵌补对接焊缝 | 底板嵌补对接焊缝 | 13-7/8-6B | 0~0.16 | 0.16 | 2024.12.17 | 合格
31~32号墩 | 底板嵌补对接焊缝 | 底板嵌补对接焊缝 | 13-7/8-7B | 0~0.16 | 0.16 | 2024.12.17 | 合格
31~32号墩 | 底板嵌补对接焊缝 | 底板嵌补对接焊缝 | 13-7/8-8B | 0~0.16 | 0.16 | 2024.12.17 | 合格
31~32号墩 | 底板嵌补对接焊缝 | 底板嵌补对接焊缝 | 13-7/8-9B | 0~0.16 | 0.16 | 2024.12.17 | 合格
31~32号墩 | 底板嵌补对接焊缝 | 底板嵌补对接焊缝 | 13-7/8-10B | 0~0.16 | 0.16 | 2024.12.17 | 合格
31~32号墩 | 底板嵌补对接焊缝 | 底板嵌补对接焊缝 | 13-10/11-1A | 0~0.16 | 0.16 | 2024.12.17 | 合格
31~32号墩 | 底板嵌补对接焊缝 | 底板嵌补对接焊缝 | 13-10/11-2A | 0~0.16 | 0.16 | 2024.12.17 | 合格
31~32号墩 | 底板嵌补对接焊缝 | 底板嵌补对接焊缝 | 13-10/11-3A | 0~0.16 | 0.16 | 2024.12.17 | 合格
31~32号墩 | 底板嵌补对接焊缝 | 底板嵌补对接焊缝 | 13-10/11-4A | 0~0.16 | 0.16 | 2024.12.17 | 合格
31~32号墩 | 底板嵌补对接焊缝 | 底板嵌补对接焊缝 | 13-10/11-5A | 0~0.16 | 0.16 | 2024.12.17 | 合格
31~32号墩 | 底板嵌补对接焊缝 | 底板嵌补对接焊缝 | 13-10/11-6A | 0~0.16 | 0.16 | 2024.12.17 | 合格
31~32号墩 | 底板嵌补对接焊缝 | 底板嵌补对接焊缝 | 13-10/11-7A | 0~0.16 | 0.16 | 2024.12.17 | 合格
31~32号墩 | 底板嵌补对接焊缝 | 底板嵌补对接焊缝 | 13-10/11-8A | 0~0.16 | 0.16 | 2024.12.17 | 合格
31~32号墩 | 底板嵌补对接焊缝 | 底板嵌补对接焊缝 | 13-10/11-9A | 0~0.16 | 0.16 | 2024.12.17 | 合格
31~32号墩 | 底板嵌补对接焊缝 | 底板嵌补对接焊缝 | 13-10/11-10A | 0~0.16 | 0.16 | 2024.12.17 | 合格
31~32号墩 | 底板嵌补对接焊缝 | 底板嵌补对接焊缝 | 13-10/11-1B | 0~0.16 | 0.16 | 2024.12.17 | 合格
31~32号墩 | 底板嵌补对接焊缝 | 底板嵌补对接焊缝 | 13-10/11-2B | 0~0.16 | 0.16 | 2024.12.17 | 合格
31~32号墩 | 底板嵌补对接焊缝 | 底板嵌补对接焊缝 | 13-10/11-3B | 0~0.16 | 0.16 | 2024.12.17 | 合格
31~32号墩 | 底板嵌补对接焊缝 | 底板嵌补对接焊缝 | 13-10/11-4B | 0~0.16 | 0.16 | 2024.12.17 | 合格
31~32号墩 | 底板嵌补对接焊缝 | 底板嵌补对接焊缝 | 13-10/11-5B | 0~0.16 | 0.16 | 2024.12.17 | 合格
31~32号墩 | 底板嵌补对接焊缝 | 底板嵌补对接焊缝 | 13-10/11-6B | 0~0.16 | 0.16 | 2024.12.17 | 合格
31~32号墩 | 底板嵌补对接焊缝 | 底板嵌补对接焊缝 | 13-10/11-7B | 0~0.16 | 0.16 | 2024.12.17 | 合格
31~32号墩 | 底板嵌补对接焊缝 | 底板嵌补对接焊缝 | 13-10/11-8B | 0~0.16 | 0.16 | 2024.12.17 | 合格
31~32号墩 | 底板嵌补对接焊缝 | 底板嵌补对接焊缝 | 13-10/11-9B | 0~0.16 | 0.16 | 2024.12.17 | 合格
31~32号墩 | 底板嵌补对接焊缝 | 底板嵌补对接焊缝 | 13-10/11-10B | 0~0.16 | 0.16 | 2024.12.17 | 合格
32~33号墩 | 底板嵌补对接焊缝 | 底板嵌补对接焊缝 | 13-16/17-1A | 0~0.16 | 0.16 | 2024.12.22 | 合格
32~33号墩 | 底板嵌补对接焊缝 | 底板嵌补对接焊缝 | 13-16/17-2A | 0~0.16 | 0.16 | 2024.12.22 | 合格
32~33号墩 | 底板嵌补对接焊缝 | 底板嵌补对接焊缝 | 13-16/17-3A | 0~0.16 | 0.16 | 2024.12.22 | 合格
32~33号墩 | 底板嵌补对接焊缝 | 底板嵌补对接焊缝 | 13-16/17-4A | 0~0.16 | 0.16 | 2024.12.22 | 合格
32~33号墩 | 底板嵌补对接焊缝 | 底板嵌补对接焊缝 | 13-16/17-5A | 0~0.16 | 0.16 | 2024.12.22 | 合格
32~33号墩 | 底板嵌补对接焊缝 | 底板嵌补对接焊缝 | 13-16/17-6A | 0~0.16 | 0.16 | 2024.12.22 | 合格
32~33号墩 | 底板嵌补对接焊缝 | 底板嵌补对接焊缝 | 13-16/17-7A | 0~0.16 | 0.16 | 2024.12.22 | 合格
32~33号墩 | 底板嵌补对接焊缝 | 底板嵌补对接焊缝 | 13-16/17-8A | 0~0.16 | 0.16 | 2024.12.22 | 合格
32~33号墩 | 底板嵌补对接焊缝 | 底板嵌补对接焊缝 | 13-16/17-9A | 0~0.16 | 0.16 | 2024.12.22 | 合格
32~33号墩 | 底板嵌补对接焊缝 | 底板嵌补对接焊缝 | 13-16/17-10A | 0~0.16 | 0.16 | 2024.12.22 | 合格
32~33号墩 | 底板嵌补对接焊缝 | 底板嵌补对接焊缝 | 13-16/17-1B | 0~0.16 | 0.16 | 2024.12.22 | 合格
32~33号墩 | 底板嵌补对接焊缝 | 底板嵌补对接焊缝 | 13-16/17-2B | 0~0.16 | 0.16 | 2024.12.22 | 合格
32~33号墩 | 底板嵌补对接焊缝 | 底板嵌补对接焊缝 | 13-16/17-3B | 0~0.16 | 0.16 | 2024.12.22 | 合格
32~33号墩 | 底板嵌补对接焊缝 | 底板嵌补对接焊缝 | 13-16/17-4B | 0~0.16 | 0.16 | 2024.12.22 | 合格
32~33号墩 | 底板嵌补对接焊缝 | 底板嵌补对接焊缝 | 13-16/17-5B | 0~0.16 | 0.16 | 2024.12.22 | 合格
32~33号墩 | 底板嵌补对接焊缝 | 底板嵌补对接焊缝 | 13-16/17-6B | 0~0.16 | 0.16 | 2024.12.22 | 合格
32~33号墩 | 底板嵌补对接焊缝 | 底板嵌补对接焊缝 | 13-16/17-7B | 0~0.16 | 0.16 | 2024.12.22 | 不合格 | F1 | P | 20 | 30
32~33号墩 | 底板嵌补对接焊缝 | 底板嵌补对接焊缝 | 13-16/17-8B | 0~0.16 | 0.16 | 2024.12.22 | 合格
32~33号墩 | 底板嵌补对接焊缝 | 底板嵌补对接焊缝 | 13-16/17-9B | 0~0.16 | 0.16 | 2024.12.22 | 合格
32~33号墩 | 底板嵌补对接焊缝 | 底板嵌补对接焊缝 | 13-16/17-10B | 0~0.16 | 0.16 | 2024.12.22 | 合格
32~33号墩 | 底板嵌补对接焊缝 | 底板嵌补对接焊缝 | 13-18/19-1A | 0~0.16 | 0.16 | 2024.12.22 | 合格
32~33号墩 | 底板嵌补对接焊缝 | 底板嵌补对接焊缝 | 13-18/19-2A | 0~0.16 | 0.16 | 2024.12.22 | 合格
32~33号墩 | 底板嵌补对接焊缝 | 底板嵌补对接焊缝 | 13-18/19-3A | 0~0.16 | 0.16 | 2024.12.22 | 合格
32~33号墩 | 底板嵌补对接焊缝 | 底板嵌补对接焊缝 | 13-18/19-4A | 0~0.16 | 0.16 | 2024.12.22 | 合格
32~33号墩 | 底板嵌补对接焊缝 | 底板嵌补对接焊缝 | 13-18/19-5A | 0~0.16 | 0.16 | 2024.12.22 | 合格
32~33号墩 | 底板嵌补对接焊缝 | 底板嵌补对接焊缝 | 13-18/19-6A | 0~0.16 | 0.16 | 2024.12.22 | 合格
32~33号墩 | 底板嵌补对接焊缝 | 底板嵌补对接焊缝 | 13-18/19-7A | 0~0.16 | 0.16 | 2024.12.22 | 合格
32~33号墩 | 底板嵌补对接焊缝 | 底板嵌补对接焊缝 | 13-18/19-8A | 0~0.16 | 0.16 | 2024.12.22 | 合格
32~33号墩 | 底板嵌补对接焊缝 | 底板嵌补对接焊缝 | 13-18/19-9A | 0~0.16 | 0.16 | 2024.12.22 | 合格
32~33号墩 | 底板嵌补对接焊缝 | 底板嵌补对接焊缝 | 13-18/19-10A | 0~0.16 | 0.16 | 2024.12.22 | 合格
32~33号墩 | 底板嵌补对接焊缝 | 底板嵌补对接焊缝 | 13-18/19-1B | 0~0.16 | 0.16 | 2024.12.22 | 合格
32~33号墩 | 底板嵌补对接焊缝 | 底板嵌补对接焊缝 | 13-18/19-2B | 0~0.16 | 0.16 | 2024.12.22 | 合格
32~33号墩 | 底板嵌补对接焊缝 | 底板嵌补对接焊缝 | 13-18/19-3B | 0~0.16 | 0.16 | 2024.12.22 | 合格
32~33号墩 | 底板嵌补对接焊缝 | 底板嵌补对接焊缝 | 13-18/19-4B | 0~0.16 | 0.16 | 2024.12.22 | 合格
32~33号墩 | 底板嵌补对接焊缝 | 底板嵌补对接焊缝 | 13-18/19-5B | 0~0.16 | 0.16 | 2024.12.22 | 合格
32~33号墩 | 底板嵌补对接焊缝 | 底板嵌补对接焊缝 | 13-18/19-6B | 0~0.16 | 0.16 | 2024.12.22 | 合格
32~33号墩 | 底板嵌补对接焊缝 | 底板嵌补对接焊缝 | 13-18/19-7B | 0~0.16 | 0.16 | 2024.12.22 | 合格
32~33号墩 | 底板嵌补对接焊缝 | 底板嵌补对接焊缝 | 13-18/19-8B | 0~0.16 | 0.16 | 2024.12.22 | 合格
32~33号墩 | 底板嵌补对接焊缝 | 底板嵌补对接焊缝 | 13-18/19-9B | 0~0.16 | 0.16 | 2024.12.22 | 合格
32~33号墩 | 底板嵌补对接焊缝 | 底板嵌补对接焊缝 | 13-18/19-10B | 0~0.16 | 0.16 | 2024.12.22 | 合格
32~33号墩 | 底板嵌补对接焊缝 | 底板嵌补对接焊缝 | 13-20/21-1A | 0~0.16 | 0.16 | 2024.12.22 | 合格
32~33号墩 | 底板嵌补对接焊缝 | 底板嵌补对接焊缝 | 13-20/21-2A | 0~0.16 | 0.16 | 2024.12.22 | 合格
32~33号墩 | 底板嵌补对接焊缝 | 底板嵌补对接焊缝 | 13-20/21-3A | 0~0.16 | 0.16 | 2024.12.22 | 合格
32~33号墩 | 底板嵌补对接焊缝 | 底板嵌补对接焊缝 | 13-20/21-4A | 0~0.16 | 0.16 | 2024.12.22 | 合格
32~33号墩 | 底板嵌补对接焊缝 | 底板嵌补对接焊缝 | 13-20/21-5A | 0~0.16 | 0.16 | 2024.12.22 | 合格
32~33号墩 | 底板嵌补对接焊缝 | 底板嵌补对接焊缝 | 13-20/21-6A | 0~0.16 | 0.16 | 2024.12.22 | 合格
32~33号墩 | 底板嵌补对接焊缝 | 底板嵌补对接焊缝 | 13-20/21-7A | 0~0.16 | 0.16 | 2024.12.22 | 合格
32~33号墩 | 底板嵌补对接焊缝 | 底板嵌补对接焊缝 | 13-20/21-8A | 0~0.16 | 0.16 | 2024.12.22 | 合格
32~33号墩 | 底板嵌补对接焊缝 | 底板嵌补对接焊缝 | 13-20/21-9A | 0~0.16 | 0.16 | 2024.12.22 | 合格
32~33号墩 | 底板嵌补对接焊缝 | 底板嵌补对接焊缝 | 13-20/21-10A | 0~0.16 | 0.16 | 2024.12.22 | 合格
32~33号墩 | 底板嵌补对接焊缝 | 底板嵌补对接焊缝 | 13-20/21-1B | 0~0.16 | 0.16 | 2024.12.22 | 合格
32~33号墩 | 底板嵌补对接焊缝 | 底板嵌补对接焊缝 | 13-20/21-2B | 0~0.16 | 0.16 | 2024.12.22 | 合格
32~33号墩 | 底板嵌补对接焊缝 | 底板嵌补对接焊缝 | 13-20/21-3B | 0~0.16 | 0.16 | 2024.12.22 | 合格
32~33号墩 | 底板嵌补对接焊缝 | 底板嵌补对接焊缝 | 13-20/21-4B | 0~0.16 | 0.16 | 2024.12.22 | 合格
32~33号墩 | 底板嵌补对接焊缝 | 底板嵌补对接焊缝 | 13-20/21-5B | 0~0.16 | 0.16 | 2024.12.22 | 合格
32~33号墩 | 底板嵌补对接焊缝 | 底板嵌补对接焊缝 | 13-20/21-6B | 0~0.16 | 0.16 | 2024.12.22 | 合格
32~33号墩 | 底板嵌补对接焊缝 | 底板嵌补对接焊缝 | 13-20/21-7B | 0~0.16 | 0.16 | 2024.12.22 | 合格
32~33号墩 | 底板嵌补对接焊缝 | 底板嵌补对接焊缝 | 13-20/21-8B | 0~0.16 | 0.16 | 2024.12.22 | 合格
32~33号墩 | 底板嵌补对接焊缝 | 底板嵌补对接焊缝 | 13-20/21-9B | 0~0.16 | 0.16 | 2024.12.22 | 合格
32~33号墩 | 底板嵌补对接焊缝 | 底板嵌补对接焊缝 | 13-20/21-10B | 0~0.16 | 0.16 | 2024.12.22 | 合格
32~33号墩 | 底板嵌补对接焊缝 | 底板嵌补对接焊缝 | 13-22/23-1A | 0~0.16 | 0.16 | 2024.12.22 | 合格
32~33号墩 | 底板嵌补对接焊缝 | 底板嵌补对接焊缝 | 13-22/23-2A | 0~0.16 | 0.16 | 2024.12.22 | 合格
32~33号墩 | 底板嵌补对接焊缝 | 底板嵌补对接焊缝 | 13-22/23-3A | 0~0.16 | 0.16 | 2024.12.22 | 合格
32~33号墩 | 底板嵌补对接焊缝 | 底板嵌补对接焊缝 | 13-22/23-4A | 0~0.16 | 0.16 | 2024.12.22 | 合格
32~33号墩 | 底板嵌补对接焊缝 | 底板嵌补对接焊缝 | 13-22/23-5A | 0~0.16 | 0.16 | 2024.12.22 | 合格
32~33号墩 | 底板嵌补对接焊缝 | 底板嵌补对接焊缝 | 13-22/23-6A | 0~0.16 | 0.16 | 2024.12.22 | 合格
32~33号墩 | 底板嵌补对接焊缝 | 底板嵌补对接焊缝 | 13-22/23-7A | 0~0.16 | 0.16 | 2024.12.22 | 合格
32~33号墩 | 底板嵌补对接焊缝 | 底板嵌补对接焊缝 | 13-22/23-8A | 0~0.16 | 0.16 | 2024.12.22 | 合格
32~33号墩 | 底板嵌补对接焊缝 | 底板嵌补对接焊缝 | 13-22/23-9A | 0~0.16 | 0.16 | 2024.12.22 | 合格
32~33号墩 | 底板嵌补对接焊缝 | 底板嵌补对接焊缝 | 13-22/23-10A | 0~0.16 | 0.16 | 2024.12.22 | 合格
32~33号墩 | 底板嵌补对接焊缝 | 底板嵌补对接焊缝 | 13-22/23-1B | 0~0.16 | 0.16 | 2024.12.22 | 合格
32~33号墩 | 底板嵌补对接焊缝 | 底板嵌补对接焊缝 | 13-22/23-2B | 0~0.16 | 0.16 | 2024.12.22 | 合格
32~33号墩 | 底板嵌补对接焊缝 | 底板嵌补对接焊缝 | 13-22/23-3B | 0~0.16 | 0.16 | 2024.12.22 | 合格
32~33号墩 | 底板嵌补对接焊缝 | 底板嵌补对接焊缝 | 13-22/23-4B | 0~0.16 | 0.16 | 2024.12.22 | 合格
32~33号墩 | 底板嵌补对接焊缝 | 底板嵌补对接焊缝 | 13-22/23-5B | 0~0.16 | 0.16 | 2024.12.22 | 合格
32~33号墩 | 底板嵌补对接焊缝 | 底板嵌补对接焊缝 | 13-22/23-6B | 0~0.16 | 0.16 | 2024.12.22 | 合格
32~33号墩 | 底板嵌补对接焊缝 | 底板嵌补对接焊缝 | 13-22/23-7B | 0~0.16 | 0.16 | 2024.12.22 | 合格
32~33号墩 | 底板嵌补对接焊缝 | 底板嵌补对接焊缝 | 13-22/23-8B | 0~0.16 | 0.16 | 2024.12.22 | 合格
32~33号墩 | 底板嵌补对接焊缝 | 底板嵌补对接焊缝 | 13-22/23-9B | 0~0.16 | 0.16 | 2024.12.22 | 合格
32~33号墩 | 底板嵌补对接焊缝 | 底板嵌补对接焊缝 | 13-22/23-10B | 0~0.16 | 0.16 | 2024.12.22 | 合格
33~34号墩 | 底板嵌补对接焊缝 | 底板嵌补对接焊缝 | 13-25/26-1A | 0~0.16 | 0.16 | 2024.12.27 | 合格
33~34号墩 | 底板嵌补对接焊缝 | 底板嵌补对接焊缝 | 13-25/26-2A | 0~0.16 | 0.16 | 2024.12.27 | 合格
33~34号墩 | 底板嵌补对接焊缝 | 底板嵌补对接焊缝 | 13-25/26-3A | 0~0.16 | 0.16 | 2024.12.27 | 合格
33~34号墩 | 底板嵌补对接焊缝 | 底板嵌补对接焊缝 | 13-25/26-4A | 0~0.16 | 0.16 | 2024.12.27 | 合格
33~34号墩 | 底板嵌补对接焊缝 | 底板嵌补对接焊缝 | 13-25/26-5A | 0~0.16 | 0.16 | 2024.12.27 | 合格
33~34号墩 | 底板嵌补对接焊缝 | 底板嵌补对接焊缝 | 13-25/26-6A | 0~0.16 | 0.16 | 2024.12.27 | 合格
33~34号墩 | 底板嵌补对接焊缝 | 底板嵌补对接焊缝 | 13-25/26-7A | 0~0.16 | 0.16 | 2024.12.27 | 合格
33~34号墩 | 底板嵌补对接焊缝 | 底板嵌补对接焊缝 | 13-25/26-8A | 0~0.16 | 0.16 | 2024.12.27 | 合格
33~34号墩 | 底板嵌补对接焊缝 | 底板嵌补对接焊缝 | 13-25/26-9A | 0~0.16 | 0.16 | 2024.12.27 | 合格
33~34号墩 | 底板嵌补对接焊缝 | 底板嵌补对接焊缝 | 13-25/26-10A | 0~0.16 | 0.16 | 2024.12.27 | 合格
33~34号墩 | 底板嵌补对接焊缝 | 底板嵌补对接焊缝 | 13-25/26-1B | 0~0.16 | 0.16 | 2024.12.27 | 合格
33~34号墩 | 底板嵌补对接焊缝 | 底板嵌补对接焊缝 | 13-25/26-2B | 0~0.16 | 0.16 | 2024.12.27 | 合格
33~34号墩 | 底板嵌补对接焊缝 | 底板嵌补对接焊缝 | 13-25/26-3B | 0~0.16 | 0.16 | 2024.12.27 | 合格
33~34号墩 | 底板嵌补对接焊缝 | 底板嵌补对接焊缝 | 13-25/26-4B | 0~0.16 | 0.16 | 2024.12.27 | 合格
33~34号墩 | 底板嵌补对接焊缝 | 底板嵌补对接焊缝 | 13-25/26-5B | 0~0.16 | 0.16 | 2024.12.27 | 合格
33~34号墩 | 底板嵌补对接焊缝 | 底板嵌补对接焊缝 | 13-25/26-6B | 0~0.16 | 0.16 | 2024.12.27 | 合格
33~34号墩 | 底板嵌补对接焊缝 | 底板嵌补对接焊缝 | 13-25/26-7B | 0~0.16 | 0.16 | 2024.12.27 | 合格
33~34号墩 | 底板嵌补对接焊缝 | 底板嵌补对接焊缝 | 13-25/26-8B | 0~0.16 | 0.16 | 2024.12.27 | 合格
33~34号墩 | 底板嵌补对接焊缝 | 底板嵌补对接焊缝 | 13-25/26-9B | 0~0.16 | 0.16 | 2024.12.27 | 合格
33~34号墩 | 底板嵌补对接焊缝 | 底板嵌补对接焊缝 | 13-25/26-10B | 0~0.16 | 0.16 | 2024.12.27 | 合格
33~34号墩 | 底板嵌补对接焊缝 | 底板嵌补对接焊缝 | 13-28/29-1A | 0~0.16 | 0.16 | 2024.12.27 | 合格
33~34号墩 | 底板嵌补对接焊缝 | 底板嵌补对接焊缝 | 13-28/29-2A | 0~0.16 | 0.16 | 2024.12.27 | 合格
33~34号墩 | 底板嵌补对接焊缝 | 底板嵌补对接焊缝 | 13-28/29-3A | 0~0.16 | 0.16 | 2024.12.27 | 合格
33~34号墩 | 底板嵌补对接焊缝 | 底板嵌补对接焊缝 | 13-28/29-4A | 0~0.16 | 0.16 | 2024.12.27 | 合格
33~34号墩 | 底板嵌补对接焊缝 | 底板嵌补对接焊缝 | 13-28/29-5A | 0~0.16 | 0.16 | 2024.12.27 | 合格
33~34号墩 | 底板嵌补对接焊缝 | 底板嵌补对接焊缝 | 13-28/29-6A | 0~0.16 | 0.16 | 2024.12.27 | 合格
33~34号墩 | 底板嵌补对接焊缝 | 底板嵌补对接焊缝 | 13-28/29-7A | 0~0.16 | 0.16 | 2024.12.27 | 合格
33~34号墩 | 底板嵌补对接焊缝 | 底板嵌补对接焊缝 | 13-28/29-8A | 0~0.16 | 0.16 | 2024.12.27 | 合格
33~34号墩 | 底板嵌补对接焊缝 | 底板嵌补对接焊缝 | 13-28/29-9A | 0~0.16 | 0.16 | 2024.12.27 | 合格
33~34号墩 | 底板嵌补对接焊缝 | 底板嵌补对接焊缝 | 13-28/29-10A | 0~0.16 | 0.16 | 2024.12.27 | 合格
33~34号墩 | 底板嵌补对接焊缝 | 底板嵌补对接焊缝 | 13-28/29-1B | 0~0.16 | 0.16 | 2024.12.27 | 合格
33~34号墩 | 底板嵌补对接焊缝 | 底板嵌补对接焊缝 | 13-28/29-2B | 0~0.16 | 0.16 | 2024.12.27 | 合格
33~34号墩 | 底板嵌补对接焊缝 | 底板嵌补对接焊缝 | 13-28/29-3B | 0~0.16 | 0.16 | 2024.12.27 | 不合格 | F1 | P | 33 | 35
33~34号墩 | 底板嵌补对接焊缝 | 底板嵌补对接焊缝 | 13-28/29-4B | 0~0.16 | 0.16 | 2024.12.27 | 合格
33~34号墩 | 底板嵌补对接焊缝 | 底板嵌补对接焊缝 | 13-28/29-5B | 0~0.16 | 0.16 | 2024.12.27 | 合格
33~34号墩 | 底板嵌补对接焊缝 | 底板嵌补对接焊缝 | 13-28/29-6B | 0~0.16 | 0.16 | 2024.12.27 | 合格
33~34号墩 | 底板嵌补对接焊缝 | 底板嵌补对接焊缝 | 13-28/29-7B | 0~0.16 | 0.16 | 2024.12.27 | 合格
33~34号墩 | 底板嵌补对接焊缝 | 底板嵌补对接焊缝 | 13-28/29-8B | 0~0.16 | 0.16 | 2024.12.27 | 合格
33~34号墩 | 底板嵌补对接焊缝 | 底板嵌补对接焊缝 | 13-28/29-9B | 0~0.16 | 0.16 | 2024.12.27 | 合格
33~34号墩 | 底板嵌补对接焊缝 | 底板嵌补对接焊缝 | 13-28/29-10B | 0~0.16 | 0.16 | 2024.12.27 | 合格
33~34号墩 | 底板嵌补对接焊缝 | 底板嵌补对接焊缝 | 13-31/32-1A | 0~0.16 | 0.16 | 2024.12.27 | 合格
33~34号墩 | 底板嵌补对接焊缝 | 底板嵌补对接焊缝 | 13-31/32-2A | 0~0.16 | 0.16 | 2024.12.27 | 合格
33~34号墩 | 底板嵌补对接焊缝 | 底板嵌补对接焊缝 | 13-31/32-3A | 0~0.16 | 0.16 | 2024.12.27 | 合格
33~34号墩 | 底板嵌补对接焊缝 | 底板嵌补对接焊缝 | 13-31/32-4A | 0~0.16 | 0.16 | 2024.12.27 | 合格
33~34号墩 | 底板嵌补对接焊缝 | 底板嵌补对接焊缝 | 13-31/32-5A | 0~0.16 | 0.16 | 2024.12.27 | 合格
33~34号墩 | 底板嵌补对接焊缝 | 底板嵌补对接焊缝 | 13-31/32-6A | 0~0.16 | 0.16 | 2024.12.27 | 合格
33~34号墩 | 底板嵌补对接焊缝 | 底板嵌补对接焊缝 | 13-31/32-7A | 0~0.16 | 0.16 | 2024.12.27 | 合格
33~34号墩 | 底板嵌补对接焊缝 | 底板嵌补对接焊缝 | 13-31/32-8A | 0~0.16 | 0.16 | 2024.12.27 | 合格
33~34号墩 | 底板嵌补对接焊缝 | 底板嵌补对接焊缝 | 13-31/32-9A | 0~0.16 | 0.16 | 2024.12.27 | 合格
33~34号墩 | 底板嵌补对接焊缝 | 底板嵌补对接焊缝 | 13-31/32-10A | 0~0.16 | 0.16 | 2024.12.27 | 合格
33~34号墩 | 底板嵌补对接焊缝 | 底板嵌补对接焊缝 | 13-31/32-1B | 0~0.16 | 0.16 | 2024.12.27 | 合格
33~34号墩 | 底板嵌补对接焊缝 | 底板嵌补对接焊缝 | 13-31/32-2B | 0~0.16 | 0.16 | 2024.12.27 | 合格
33~34号墩 | 底板嵌补对接焊缝 | 底板嵌补对接焊缝 | 13-31/32-3B | 0~0.16 | 0.16 | 2024.12.27 | 合格
33~34号墩 | 底板嵌补对接焊缝 | 底板嵌补对接焊缝 | 13-31/32-4B | 0~0.16 | 0.16 | 2024.12.27 | 合格
33~34号墩 | 底板嵌补对接焊缝 | 底板嵌补对接焊缝 | 13-31/32-5B | 0~0.16 | 0.16 | 2024.12.27 | 合格
33~34号墩 | 底板嵌补对接焊缝 | 底板嵌补对接焊缝 | 13-31/32-6B | 0~0.16 | 0.16 | 2024.12.27 | 合格
33~34号墩 | 底板嵌补对接焊缝 | 底板嵌补对接焊缝 | 13-31/32-7B | 0~0.16 | 0.16 | 2024.12.27 | 合格
33~34号墩 | 底板嵌补对接焊缝 | 底板嵌补对接焊缝 | 13-31/32-8B | 0~0.16 | 0.16 | 2024.12.27 | 合格
33~34号墩 | 底板嵌补对接焊缝 | 底板嵌补对接焊缝 | 13-31/32-9B | 0~0.16 | 0.16 | 2024.12.27 | 合格
33~34号墩 | 底板嵌补对接焊缝 | 底板嵌补对接焊缝 | 13-31/32-10B | 0~0.16 | 0.16 | 2024.12.27 | 合格
33~34号墩 | 底板嵌补对接焊缝 | 底板嵌补对接焊缝 | 13-34/35-1A | 0~0.16 | 0.16 | 2024.12.27 | 合格
33~34号墩 | 底板嵌补对接焊缝 | 底板嵌补对接焊缝 | 13-34/35-2A | 0~0.16 | 0.16 | 2024.12.27 | 合格
33~34号墩 | 底板嵌补对接焊缝 | 底板嵌补对接焊缝 | 13-34/35-3A | 0~0.16 | 0.16 | 2024.12.27 | 合格
33~34号墩 | 底板嵌补对接焊缝 | 底板嵌补对接焊缝 | 13-34/35-4A | 0~0.16 | 0.16 | 2024.12.27 | 合格
33~34号墩 | 底板嵌补对接焊缝 | 底板嵌补对接焊缝 | 13-34/35-5A | 0~0.16 | 0.16 | 2024.12.27 | 合格
33~34号墩 | 底板嵌补对接焊缝 | 底板嵌补对接焊缝 | 13-34/35-6A | 0~0.16 | 0.16 | 2024.12.27 | 合格
33~34号墩 | 底板嵌补对接焊缝 | 底板嵌补对接焊缝 | 13-34/35-7A | 0~0.16 | 0.16 | 2024.12.27 | 合格
33~34号墩 | 底板嵌补对接焊缝 | 底板嵌补对接焊缝 | 13-34/35-8A | 0~0.16 | 0.16 | 2024.12.27 | 合格
33~34号墩 | 底板嵌补对接焊缝 | 底板嵌补对接焊缝 | 13-34/35-9A | 0~0.16 | 0.16 | 2024.12.27 | 合格
33~34号墩 | 底板嵌补对接焊缝 | 底板嵌补对接焊缝 | 13-34/35-10A | 0~0.16 | 0.16 | 2024.12.27 | 合格
33~34号墩 | 底板嵌补对接焊缝 | 底板嵌补对接焊缝 | 13-34/35-1B | 0~0.16 | 0.16 | 2024.12.27 | 合格
33~34号墩 | 底板嵌补对接焊缝 | 底板嵌补对接焊缝 | 13-34/35-2B | 0~0.16 | 0.16 | 2024.12.27 | 合格
33~34号墩 | 底板嵌补对接焊缝 | 底板嵌补对接焊缝 | 13-34/35-3B | 0~0.16 | 0.16 | 2024.12.27 | 合格
33~34号墩 | 底板嵌补对接焊缝 | 底板嵌补对接焊缝 | 13-34/35-4B | 0~0.16 | 0.16 | 2024.12.27 | 合格
33~34号墩 | 底板嵌补对接焊缝 | 底板嵌补对接焊缝 | 13-34/35-5B | 0~0.16 | 0.16 | 2024.12.27 | 合格
33~34号墩 | 底板嵌补对接焊缝 | 底板嵌补对接焊缝 | 13-34/35-6B | 0~0.16 | 0.16 | 2024.12.27 | 合格
33~34号墩 | 底板嵌补对接焊缝 | 底板嵌补对接焊缝 | 13-34/35-7B | 0~0.16 | 0.16 | 2024.12.27 | 合格
33~34号墩 | 底板嵌补对接焊缝 | 底板嵌补对接焊缝 | 13-34/35-8B | 0~0.16 | 0.16 | 2024.12.27 | 合格
33~34号墩 | 底板嵌补对接焊缝 | 底板嵌补对接焊缝 | 13-34/35-9B | 0~0.16 | 0.16 | 2024.12.27 | 合格
33~34号墩 | 底板嵌补对接焊缝 | 底板嵌补对接焊缝 | 13-34/35-10B | 0~0.16 | 0.16 | 2024.12.27 | 合格
33~34号墩 | 底板嵌补对接焊缝 | 底板嵌补对接焊缝 | 13-26/27-1A | 0~0.16 | 0.16 | 2024.12.27 | 合格
33~34号墩 | 底板嵌补对接焊缝 | 底板嵌补对接焊缝 | 13-26/27-2A | 0~0.16 | 0.16 | 2024.12.27 | 合格
33~34号墩 | 底板嵌补对接焊缝 | 底板嵌补对接焊缝 | 13-26/27-3A | 0~0.16 | 0.16 | 2024.12.27 | 合格
33~34号墩 | 底板嵌补对接焊缝 | 底板嵌补对接焊缝 | 13-26/27-4A | 0~0.16 | 0.16 | 2024.12.27 | 合格
33~34号墩 | 底板嵌补对接焊缝 | 底板嵌补对接焊缝 | 13-26/27-5A | 0~0.16 | 0.16 | 2024.12.27 | 合格
33~34号墩 | 底板嵌补对接焊缝 | 底板嵌补对接焊缝 | 13-26/27-6A | 0~0.16 | 0.16 | 2024.12.27 | 合格
33~34号墩 | 底板嵌补对接焊缝 | 底板嵌补对接焊缝 | 13-26/27-7A | 0~0.16 | 0.16 | 2024.12.27 | 合格
33~34号墩 | 底板嵌补对接焊缝 | 底板嵌补对接焊缝 | 13-26/27-8A | 0~0.16 | 0.16 | 2024.12.27 | 合格
33~34号墩 | 底板嵌补对接焊缝 | 底板嵌补对接焊缝 | 13-26/27-9A | 0~0.16 | 0.16 | 2024.12.27 | 合格
33~34号墩 | 底板嵌补对接焊缝 | 底板嵌补对接焊缝 | 13-26/27-10A | 0~0.16 | 0.16 | 2024.12.27 | 合格
33~34号墩 | 底板嵌补对接焊缝 | 底板嵌补对接焊缝 | 13-26/27-1B | 0~0.16 | 0.16 | 2024.12.27 | 合格
33~34号墩 | 底板嵌补对接焊缝 | 底板嵌补对接焊缝 | 13-26/27-2B | 0~0.16 | 0.16 | 2024.12.27 | 合格
33~34号墩 | 底板嵌补对接焊缝 | 底板嵌补对接焊缝 | 13-26/27-3B | 0~0.16 | 0.16 | 2024.12.27 | 合格
33~34号墩 | 底板嵌补对接焊缝 | 底板嵌补对接焊缝 | 13-26/27-4B | 0~0.16 | 0.16 | 2024.12.27 | 合格
33~34号墩 | 底板嵌补对接焊缝 | 底板嵌补对接焊缝 | 13-26/27-5B | 0~0.16 | 0.16 | 2024.12.27 | 合格
33~34号墩 | 底板嵌补对接焊缝 | 底板嵌补对接焊缝 | 13-26/27-6B | 0~0.16 | 0.16 | 2024.12.27 | 合格
33~34号墩 | 底板嵌补对接焊缝 | 底板嵌补对接焊缝 | 13-26/27-7B | 0~0.16 | 0.16 | 2024.12.27 | 合格
33~34号墩 | 底板嵌补对接焊缝 | 底板嵌补对接焊缝 | 13-26/27-8B | 0~0.16 | 0.16 | 2024.12.27 | 合格
33~34号墩 | 底板嵌补对接焊缝 | 底板嵌补对接焊缝 | 13-26/27-9B | 0~0.16 | 0.16 | 2024.12.27 | 合格
33~34号墩 | 底板嵌补对接焊缝 | 底板嵌补对接焊缝 | 13-26/27-10B | 0~0.16 | 0.16 | 2024.12.27 | 合格
33~34号墩 | 底板嵌补对接焊缝 | 底板嵌补对接焊缝 | 13-29/30-1A | 0~0.16 | 0.16 | 2024.12.27 | 合格
33~34号墩 | 底板嵌补对接焊缝 | 底板嵌补对接焊缝 | 13-29/30-2A | 0~0.16 | 0.16 | 2024.12.27 | 合格
33~34号墩 | 底板嵌补对接焊缝 | 底板嵌补对接焊缝 | 13-29/30-3A | 0~0.16 | 0.16 | 2024.12.27 | 合格
33~34号墩 | 底板嵌补对接焊缝 | 底板嵌补对接焊缝 | 13-29/30-4A | 0~0.16 | 0.16 | 2024.12.27 | 合格
33~34号墩 | 底板嵌补对接焊缝 | 底板嵌补对接焊缝 | 13-29/30-5A | 0~0.16 | 0.16 | 2024.12.27 | 合格
33~34号墩 | 底板嵌补对接焊缝 | 底板嵌补对接焊缝 | 13-29/30-6A | 0~0.16 | 0.16 | 2024.12.27 | 合格
33~34号墩 | 底板嵌补对接焊缝 | 底板嵌补对接焊缝 | 13-29/30-7A | 0~0.16 | 0.16 | 2024.12.27 | 合格
33~34号墩 | 底板嵌补对接焊缝 | 底板嵌补对接焊缝 | 13-29/30-8A | 0~0.16 | 0.16 | 2024.12.27 | 合格
33~34号墩 | 底板嵌补对接焊缝 | 底板嵌补对接焊缝 | 13-29/30-9A | 0~0.16 | 0.16 | 2024.12.27 | 合格
33~34号墩 | 底板嵌补对接焊缝 | 底板嵌补对接焊缝 | 13-29/30-10A | 0~0.16 | 0.16 | 2024.12.27 | 合格
33~34号墩 | 底板嵌补对接焊缝 | 底板嵌补对接焊缝 | 13-29/30-1B | 0~0.16 | 0.16 | 2024.12.27 | 合格
33~34号墩 | 底板嵌补对接焊缝 | 底板嵌补对接焊缝 | 13-29/30-2B | 0~0.16 | 0.16 | 2024.12.27 | 合格
33~34号墩 | 底板嵌补对接焊缝 | 底板嵌补对接焊缝 | 13-29/30-3B | 0~0.16 | 0.16 | 2024.12.27 | 合格
33~34号墩 | 底板嵌补对接焊缝 | 底板嵌补对接焊缝 | 13-29/30-4B | 0~0.16 | 0.16 | 2024.12.27 | 合格
33~34号墩 | 底板嵌补对接焊缝 | 底板嵌补对接焊缝 | 13-29/30-5B | 0~0.16 | 0.16 | 2024.12.27 | 合格
33~34号墩 | 底板嵌补对接焊缝 | 底板嵌补对接焊缝 | 13-29/30-6B | 0~0.16 | 0.16 | 2024.12.27 | 不合格 | F1 | P | 80 | 50
33~34号墩 | 底板嵌补对接焊缝 | 底板嵌补对接焊缝 | 13-29/30-7B | 0~0.16 | 0.16 | 2024.12.27 | 合格
33~34号墩 | 底板嵌补对接焊缝 | 底板嵌补对接焊缝 | 13-29/30-8B | 0~0.16 | 0.16 | 2024.12.27 | 合格
33~34号墩 | 底板嵌补对接焊缝 | 底板嵌补对接焊缝 | 13-29/30-9B | 0~0.16 | 0.16 | 2024.12.27 | 合格
33~34号墩 | 底板嵌补对接焊缝 | 底板嵌补对接焊缝 | 13-29/30-10B | 0~0.16 | 0.16 | 2024.12.27 | 合格
33~34号墩 | 底板嵌补对接焊缝 | 底板嵌补对接焊缝 | 13-32/33-1A | 0~0.16 | 0.16 | 2024.12.27 | 合格
33~34号墩 | 底板嵌补对接焊缝 | 底板嵌补对接焊缝 | 13-32/33-2A | 0~0.16 | 0.16 | 2024.12.27 | 合格
33~34号墩 | 底板嵌补对接焊缝 | 底板嵌补对接焊缝 | 13-32/33-3A | 0~0.16 | 0.16 | 2024.12.27 | 合格
33~34号墩 | 底板嵌补对接焊缝 | 底板嵌补对接焊缝 | 13-32/33-4A | 0~0.16 | 0.16 | 2024.12.27 | 合格
33~34号墩 | 底板嵌补对接焊缝 | 底板嵌补对接焊缝 | 13-32/33-5A | 0~0.16 | 0.16 | 2024.12.27 | 合格
33~34号墩 | 底板嵌补对接焊缝 | 底板嵌补对接焊缝 | 13-32/33-6A | 0~0.16 | 0.16 | 2024.12.27 | 合格
33~34号墩 | 底板嵌补对接焊缝 | 底板嵌补对接焊缝 | 13-32/33-7A | 0~0.16 | 0.16 | 2024.12.27 | 合格
33~34号墩 | 底板嵌补对接焊缝 | 底板嵌补对接焊缝 | 13-32/33-8A | 0~0.16 | 0.16 | 2024.12.27 | 合格
33~34号墩 | 底板嵌补对接焊缝 | 底板嵌补对接焊缝 | 13-32/33-9A | 0~0.16 | 0.16 | 2024.12.27 | 合格
33~34号墩 | 底板嵌补对接焊缝 | 底板嵌补对接焊缝 | 13-32/33-10A | 0~0.16 | 0.16 | 2024.12.27 | 合格
33~34号墩 | 底板嵌补对接焊缝 | 底板嵌补对接焊缝 | 13-32/33-1B | 0~0.16 | 0.16 | 2024.12.27 | 合格
33~34号墩 | 底板嵌补对接焊缝 | 底板嵌补对接焊缝 | 13-32/33-2B | 0~0.16 | 0.16 | 2024.12.27 | 合格
33~34号墩 | 底板嵌补对接焊缝 | 底板嵌补对接焊缝 | 13-32/33-3B | 0~0.16 | 0.16 | 2024.12.27 | 合格
33~34号墩 | 底板嵌补对接焊缝 | 底板嵌补对接焊缝 | 13-32/33-4B | 0~0.16 | 0.16 | 2024.12.27 | 合格
33~34号墩 | 底板嵌补对接焊缝 | 底板嵌补对接焊缝 | 13-32/33-5B | 0~0.16 | 0.16 | 2024.12.27 | 合格
33~34号墩 | 底板嵌补对接焊缝 | 底板嵌补对接焊缝 | 13-32/33-6B | 0~0.16 | 0.16 | 2024.12.27 | 合格
33~34号墩 | 底板嵌补对接焊缝 | 底板嵌补对接焊缝 | 13-32/33-7B | 0~0.16 | 0.16 | 2024.12.27 | 合格
33~34号墩 | 底板嵌补对接焊缝 | 底板嵌补对接焊缝 | 13-32/33-8B | 0~0.16 | 0.16 | 2024.12.27 | 合格
33~34号墩 | 底板嵌补对接焊缝 | 底板嵌补对接焊缝 | 13-32/33-9B | 0~0.16 | 0.16 | 2024.12.27 | 合格
33~34号墩 | 底板嵌补对接焊缝 | 底板嵌补对接焊缝 | 13-32/33-10B | 0~0.16 | 0.16 | 2024.12.27 | 合格
33~34号墩 | 底板嵌补对接焊缝 | 底板嵌补对接焊缝 | 13-35/36-1A | 0~0.16 | 0.16 | 2024.12.27 | 合格
33~34号墩 | 底板嵌补对接焊缝 | 底板嵌补对接焊缝 | 13-35/36-2A | 0~0.16 | 0.16 | 2024.12.27 | 合格
33~34号墩 | 底板嵌补对接焊缝 | 底板嵌补对接焊缝 | 13-35/36-3A | 0~0.16 | 0.16 | 2024.12.27 | 合格
33~34号墩 | 底板嵌补对接焊缝 | 底板嵌补对接焊缝 | 13-35/36-4A | 0~0.16 | 0.16 | 2024.12.27 | 合格
33~34号墩 | 底板嵌补对接焊缝 | 底板嵌补对接焊缝 | 13-35/36-5A | 0~0.16 | 0.16 | 2024.12.27 | 合格
33~34号墩 | 底板嵌补对接焊缝 | 底板嵌补对接焊缝 | 13-35/36-6A | 0~0.16 | 0.16 | 2024.12.27 | 合格
33~34号墩 | 底板嵌补对接焊缝 | 底板嵌补对接焊缝 | 13-35/36-7A | 0~0.16 | 0.16 | 2024.12.27 | 合格
33~34号墩 | 底板嵌补对接焊缝 | 底板嵌补对接焊缝 | 13-35/36-8A | 0~0.16 | 0.16 | 2024.12.27 | 合格
33~34号墩 | 底板嵌补对接焊缝 | 底板嵌补对接焊缝 | 13-35/36-9A | 0~0.16 | 0.16 | 2024.12.27 | 合格
33~34号墩 | 底板嵌补对接焊缝 | 底板嵌补对接焊缝 | 13-35/36-10A | 0~0.16 | 0.16 | 2024.12.27 | 合格
33~34号墩 | 底板嵌补对接焊缝 | 底板嵌补对接焊缝 | 13-35/36-1B | 0~0.16 | 0.16 | 2024.12.27 | 合格
33~34号墩 | 底板嵌补对接焊缝 | 底板嵌补对接焊缝 | 13-35/36-2B | 0~0.16 | 0.16 | 2024.12.27 | 合格
33~34号墩 | 底板嵌补对接焊缝 | 底板嵌补对接焊缝 | 13-35/36-3B | 0~0.16 | 0.16 | 2024.12.27 | 合格
33~34号墩 | 底板嵌补对接焊缝 | 底板嵌补对接焊缝 | 13-35/36-4B | 0~0.16 | 0.16 | 2024.12.27 | 合格
33~34号墩 | 底板嵌补对接焊缝 | 底板嵌补对接焊缝 | 13-35/36-5B | 0~0.16 | 0.16 | 2024.12.27 | 合格
33~34号墩 | 底板嵌补对接焊缝 | 底板嵌补对接焊缝 | 13-35/36-6B | 0~0.16 | 0.16 | 2024.12.27 | 合格
33~34号墩 | 底板嵌补对接焊缝 | 底板嵌补对接焊缝 | 13-35/36-7B | 0~0.16 | 0.16 | 2024.12.27 | 合格
33~34号墩 | 底板嵌补对接焊缝 | 底板嵌补对接焊缝 | 13-35/36-8B | 0~0.16 | 0.16 | 2024.12.27 | 合格
33~34号墩 | 底板嵌补对接焊缝 | 底板嵌补对接焊缝 | 13-35/36-9B | 0~0.16 | 0.16 | 2024.12.27 | 合格
33~34号墩 | 底板嵌补对接焊缝 | 底板嵌补对接焊缝 | 13-35/36-10B | 0~0.16 | 0.16 | 2024.12.27 | 合格
34~35号墩 | 底板嵌补对接焊缝 | 底板嵌补对接焊缝 | 13-38/39-1A | 0~0.16 | 0.16 | 2024.12.12 | 合格
34~35号墩 | 底板嵌补对接焊缝 | 底板嵌补对接焊缝 | 13-38/39-2A | 0~0.16 | 0.16 | 2024.12.12 | 合格
34~35号墩 | 底板嵌补对接焊缝 | 底板嵌补对接焊缝 | 13-38/39-3A | 0~0.16 | 0.16 | 2024.12.12 | 合格
34~35号墩 | 底板嵌补对接焊缝 | 底板嵌补对接焊缝 | 13-38/39-4A | 0~0.16 | 0.16 | 2024.12.12 | 合格
34~35号墩 | 底板嵌补对接焊缝 | 底板嵌补对接焊缝 | 13-38/39-5A | 0~0.16 | 0.16 | 2024.12.12 | 合格
34~35号墩 | 底板嵌补对接焊缝 | 底板嵌补对接焊缝 | 13-38/39-6A | 0~0.16 | 0.16 | 2024.12.12 | 合格
34~35号墩 | 底板嵌补对接焊缝 | 底板嵌补对接焊缝 | 13-38/39-7A | 0~0.16 | 0.16 | 2024.12.12 | 合格
34~35号墩 | 底板嵌补对接焊缝 | 底板嵌补对接焊缝 | 13-38/39-8A | 0~0.16 | 0.16 | 2024.12.12 | 合格
34~35号墩 | 底板嵌补对接焊缝 | 底板嵌补对接焊缝 | 13-38/39-9A | 0~0.16 | 0.16 | 2024.12.12 | 合格
34~35号墩 | 底板嵌补对接焊缝 | 底板嵌补对接焊缝 | 13-38/39-10A | 0~0.16 | 0.16 | 2024.12.12 | 合格
34~35号墩 | 底板嵌补对接焊缝 | 底板嵌补对接焊缝 | 13-38/39-1B | 0~0.16 | 0.16 | 2024.12.12 | 合格
34~35号墩 | 底板嵌补对接焊缝 | 底板嵌补对接焊缝 | 13-38/39-2B | 0~0.16 | 0.16 | 2024.12.12 | 合格
34~35号墩 | 底板嵌补对接焊缝 | 底板嵌补对接焊缝 | 13-38/39-3B | 0~0.16 | 0.16 | 2024.12.12 | 合格
34~35号墩 | 底板嵌补对接焊缝 | 底板嵌补对接焊缝 | 13-38/39-4B | 0~0.16 | 0.16 | 2024.12.12 | 合格
34~35号墩 | 底板嵌补对接焊缝 | 底板嵌补对接焊缝 | 13-38/39-5B | 0~0.16 | 0.16 | 2024.12.12 | 合格
34~35号墩 | 底板嵌补对接焊缝 | 底板嵌补对接焊缝 | 13-38/39-6B | 0~0.16 | 0.16 | 2024.12.12 | 合格
34~35号墩 | 底板嵌补对接焊缝 | 底板嵌补对接焊缝 | 13-38/39-7B | 0~0.16 | 0.16 | 2024.12.12 | 合格
34~35号墩 | 底板嵌补对接焊缝 | 底板嵌补对接焊缝 | 13-38/39-8B | 0~0.16 | 0.16 | 2024.12.12 | 合格
34~35号墩 | 底板嵌补对接焊缝 | 底板嵌补对接焊缝 | 13-38/39-9B | 0~0.16 | 0.16 | 2024.12.12 | 合格
34~35号墩 | 底板嵌补对接焊缝 | 底板嵌补对接焊缝 | 13-38/39-10B | 0~0.16 | 0.16 | 2024.12.12 | 合格
34~35号墩 | 底板嵌补对接焊缝 | 底板嵌补对接焊缝 | 13-41/42-1A | 0~0.16 | 0.16 | 2024.12.12 | 合格
34~35号墩 | 底板嵌补对接焊缝 | 底板嵌补对接焊缝 | 13-41/42-2A | 0~0.16 | 0.16 | 2024.12.12 | 合格
34~35号墩 | 底板嵌补对接焊缝 | 底板嵌补对接焊缝 | 13-41/42-3A | 0~0.16 | 0.16 | 2024.12.12 | 合格
34~35号墩 | 底板嵌补对接焊缝 | 底板嵌补对接焊缝 | 13-41/42-4A | 0~0.16 | 0.16 | 2024.12.12 | 合格
34~35号墩 | 底板嵌补对接焊缝 | 底板嵌补对接焊缝 | 13-41/42-5A | 0~0.16 | 0.16 | 2024.12.12 | 合格
34~35号墩 | 底板嵌补对接焊缝 | 底板嵌补对接焊缝 | 13-41/42-6A | 0~0.16 | 0.16 | 2024.12.12 | 合格
34~35号墩 | 底板嵌补对接焊缝 | 底板嵌补对接焊缝 | 13-41/42-7A | 0~0.16 | 0.16 | 2024.12.12 | 合格
34~35号墩 | 底板嵌补对接焊缝 | 底板嵌补对接焊缝 | 13-41/42-8A | 0~0.16 | 0.16 | 2024.12.12 | 合格
34~35号墩 | 底板嵌补对接焊缝 | 底板嵌补对接焊缝 | 13-41/42-9A | 0~0.16 | 0.16 | 2024.12.12 | 合格
34~35号墩 | 底板嵌补对接焊缝 | 底板嵌补对接焊缝 | 13-41/42-10A | 0~0.16 | 0.16 | 2024.12.12 | 合格
34~35号墩 | 底板嵌补对接焊缝 | 底板嵌补对接焊缝 | 13-41/42-1B | 0~0.16 | 0.16 | 2024.12.12 | 合格
34~35号墩 | 底板嵌补对接焊缝 | 底板嵌补对接焊缝 | 13-41/42-2B | 0~0.16 | 0.16 | 2024.12.12 | 合格
34~35号墩 | 底板嵌补对接焊缝 | 底板嵌补对接焊缝 | 13-41/42-3B | 0~0.16 | 0.16 | 2024.12.12 | 合格
34~35号墩 | 底板嵌补对接焊缝 | 底板嵌补对接焊缝 | 13-41/42-4B | 0~0.16 | 0.16 | 2024.12.12 | 合格
34~35号墩 | 底板嵌补对接焊缝 | 底板嵌补对接焊缝 | 13-41/42-5B | 0~0.16 | 0.16 | 2024.12.12 | 合格
34~35号墩 | 底板嵌补对接焊缝 | 底板嵌补对接焊缝 | 13-41/42-6B | 0~0.16 | 0.16 | 2024.12.12 | 合格
34~35号墩 | 底板嵌补对接焊缝 | 底板嵌补对接焊缝 | 13-41/42-7B | 0~0.16 | 0.16 | 2024.12.12 | 合格
34~35号墩 | 底板嵌补对接焊缝 | 底板嵌补对接焊缝 | 13-41/42-8B | 0~0.16 | 0.16 | 2024.12.12 | 合格
34~35号墩 | 底板嵌补对接焊缝 | 底板嵌补对接焊缝 | 13-41/42-9B | 0~0.16 | 0.16 | 2024.12.12 | 合格
34~35号墩 | 底板嵌补对接焊缝 | 底板嵌补对接焊缝 | 13-41/42-10B | 0~0.16 | 0.16 | 2024.12.12 | 合格
34~35号墩 | 底板嵌补对接焊缝 | 底板嵌补对接焊缝 | 13-44/45-1A | 0~0.16 | 0.16 | 2024.12.12 | 合格
34~35号墩 | 底板嵌补对接焊缝 | 底板嵌补对接焊缝 | 13-44/45-2A | 0~0.16 | 0.16 | 2024.12.12 | 合格
34~35号墩 | 底板嵌补对接焊缝 | 底板嵌补对接焊缝 | 13-44/45-3A | 0~0.16 | 0.16 | 2024.12.12 | 合格
34~35号墩 | 底板嵌补对接焊缝 | 底板嵌补对接焊缝 | 13-44/45-4A | 0~0.16 | 0.16 | 2024.12.12 | 合格
34~35号墩 | 底板嵌补对接焊缝 | 底板嵌补对接焊缝 | 13-44/45-5A | 0~0.16 | 0.16 | 2024.12.12 | 合格
34~35号墩 | 底板嵌补对接焊缝 | 底板嵌补对接焊缝 | 13-44/45-6A | 0~0.16 | 0.16 | 2024.12.12 | 合格
34~35号墩 | 底板嵌补对接焊缝 | 底板嵌补对接焊缝 | 13-44/45-7A | 0~0.16 | 0.16 | 2024.12.12 | 合格
34~35号墩 | 底板嵌补对接焊缝 | 底板嵌补对接焊缝 | 13-44/45-8A | 0~0.16 | 0.16 | 2024.12.12 | 合格
34~35号墩 | 底板嵌补对接焊缝 | 底板嵌补对接焊缝 | 13-44/45-9A | 0~0.16 | 0.16 | 2024.12.12 | 合格
34~35号墩 | 底板嵌补对接焊缝 | 底板嵌补对接焊缝 | 13-44/45-10A | 0~0.16 | 0.16 | 2024.12.12 | 合格
34~35号墩 | 底板嵌补对接焊缝 | 底板嵌补对接焊缝 | 13-44/45-1B | 0~0.16 | 0.16 | 2024.12.12 | 合格
34~35号墩 | 底板嵌补对接焊缝 | 底板嵌补对接焊缝 | 13-44/45-2B | 0~0.16 | 0.16 | 2024.12.12 | 合格
34~35号墩 | 底板嵌补对接焊缝 | 底板嵌补对接焊缝 | 13-44/45-3B | 0~0.16 | 0.16 | 2024.12.12 | 合格
34~35号墩 | 底板嵌补对接焊缝 | 底板嵌补对接焊缝 | 13-44/45-4B | 0~0.16 | 0.16 | 2024.12.12 | 合格
34~35号墩 | 底板嵌补对接焊缝 | 底板嵌补对接焊缝 | 13-44/45-5B | 0~0.16 | 0.16 | 2024.12.12 | 合格
34~35号墩 | 底板嵌补对接焊缝 | 底板嵌补对接焊缝 | 13-44/45-6B | 0~0.16 | 0.16 | 2024.12.12 | 合格
34~35号墩 | 底板嵌补对接焊缝 | 底板嵌补对接焊缝 | 13-44/45-7B | 0~0.16 | 0.16 | 2024.12.12 | 合格
34~35号墩 | 底板嵌补对接焊缝 | 底板嵌补对接焊缝 | 13-44/45-8B | 0~0.16 | 0.16 | 2024.12.12 | 合格
34~35号墩 | 底板嵌补对接焊缝 | 底板嵌补对接焊缝 | 13-44/45-9B | 0~0.16 | 0.16 | 2024.12.12 | 合格
34~35号墩 | 底板嵌补对接焊缝 | 底板嵌补对接焊缝 | 13-44/45-10B | 0~0.16 | 0.16 | 2024.12.12 | 合格
34~35号墩 | 底板嵌补对接焊缝 | 底板嵌补对接焊缝 | 13-47/48-1A | 0~0.16 | 0.16 | 2024.12.12 | 合格
34~35号墩 | 底板嵌补对接焊缝 | 底板嵌补对接焊缝 | 13-47/48-2A | 0~0.16 | 0.16 | 2024.12.12 | 合格
34~35号墩 | 底板嵌补对接焊缝 | 底板嵌补对接焊缝 | 13-47/48-3A | 0~0.16 | 0.16 | 2024.12.12 | 合格
34~35号墩 | 底板嵌补对接焊缝 | 底板嵌补对接焊缝 | 13-47/48-4A | 0~0.16 | 0.16 | 2024.12.12 | 合格
34~35号墩 | 底板嵌补对接焊缝 | 底板嵌补对接焊缝 | 13-47/48-5A | 0~0.16 | 0.16 | 2024.12.12 | 合格
34~35号墩 | 底板嵌补对接焊缝 | 底板嵌补对接焊缝 | 13-47/48-6A | 0~0.16 | 0.16 | 2024.12.12 | 合格
34~35号墩 | 底板嵌补对接焊缝 | 底板嵌补对接焊缝 | 13-47/48-7A | 0~0.16 | 0.16 | 2024.12.12 | 合格
34~35号墩 | 底板嵌补对接焊缝 | 底板嵌补对接焊缝 | 13-47/48-8A | 0~0.16 | 0.16 | 2024.12.12 | 合格
34~35号墩 | 底板嵌补对接焊缝 | 底板嵌补对接焊缝 | 13-47/48-9A | 0~0.16 | 0.16 | 2024.12.12 | 合格
34~35号墩 | 底板嵌补对接焊缝 | 底板嵌补对接焊缝 | 13-47/48-10A | 0~0.16 | 0.16 | 2024.12.12 | 合格
34~35号墩 | 底板嵌补对接焊缝 | 底板嵌补对接焊缝 | 13-47/48-1B | 0~0.16 | 0.16 | 2024.12.12 | 合格
34~35号墩 | 底板嵌补对接焊缝 | 底板嵌补对接焊缝 | 13-47/48-2B | 0~0.16 | 0.16 | 2024.12.12 | 合格
34~35号墩 | 底板嵌补对接焊缝 | 底板嵌补对接焊缝 | 13-47/48-3B | 0~0.16 | 0.16 | 2024.12.12 | 合格
34~35号墩 | 底板嵌补对接焊缝 | 底板嵌补对接焊缝 | 13-47/48-4B | 0~0.16 | 0.16 | 2024.12.12 | 合格
34~35号墩 | 底板嵌补对接焊缝 | 底板嵌补对接焊缝 | 13-47/48-5B | 0~0.16 | 0.16 | 2024.12.12 | 合格
34~35号墩 | 底板嵌补对接焊缝 | 底板嵌补对接焊缝 | 13-47/48-6B | 0~0.16 | 0.16 | 2024.12.12 | 合格
34~35号墩 | 底板嵌补对接焊缝 | 底板嵌补对接焊缝 | 13-47/48-7B | 0~0.16 | 0.16 | 2024.12.12 | 合格
34~35号墩 | 底板嵌补对接焊缝 | 底板嵌补对接焊缝 | 13-47/48-8B | 0~0.16 | 0.16 | 2024.12.12 | 合格
34~35号墩 | 底板嵌补对接焊缝 | 底板嵌补对接焊缝 | 13-47/48-9B | 0~0.16 | 0.16 | 2024.12.12 | 合格
34~35号墩 | 底板嵌补对接焊缝 | 底板嵌补对接焊缝 | 13-47/48-10B | 0~0.16 | 0.16 | 2024.12.12 | 合格
34~35号墩 | 底板嵌补对接焊缝 | 底板嵌补对接焊缝 | 13-39/40-1A | 0~0.16 | 0.16 | 2024.12.12 | 合格
34~35号墩 | 底板嵌补对接焊缝 | 底板嵌补对接焊缝 | 13-39/40-2A | 0~0.16 | 0.16 | 2024.12.12 | 合格
34~35号墩 | 底板嵌补对接焊缝 | 底板嵌补对接焊缝 | 13-39/40-3A | 0~0.16 | 0.16 | 2024.12.12 | 合格
34~35号墩 | 底板嵌补对接焊缝 | 底板嵌补对接焊缝 | 13-39/40-4A | 0~0.16 | 0.16 | 2024.12.12 | 合格
34~35号墩 | 底板嵌补对接焊缝 | 底板嵌补对接焊缝 | 13-39/40-5A | 0~0.16 | 0.16 | 2024.12.12 | 合格
34~35号墩 | 底板嵌补对接焊缝 | 底板嵌补对接焊缝 | 13-39/40-6A | 0~0.16 | 0.16 | 2024.12.12 | 合格
34~35号墩 | 底板嵌补对接焊缝 | 底板嵌补对接焊缝 | 13-39/40-7A | 0~0.16 | 0.16 | 2024.12.12 | 合格
34~35号墩 | 底板嵌补对接焊缝 | 底板嵌补对接焊缝 | 13-39/40-8A | 0~0.16 | 0.16 | 2024.12.12 | 合格
34~35号墩 | 底板嵌补对接焊缝 | 底板嵌补对接焊缝 | 13-39/40-9A | 0~0.16 | 0.16 | 2024.12.12 | 合格
34~35号墩 | 底板嵌补对接焊缝 | 底板嵌补对接焊缝 | 13-39/40-10A | 0~0.16 | 0.16 | 2024.12.12 | 合格
34~35号墩 | 底板嵌补对接焊缝 | 底板嵌补对接焊缝 | 13-39/40-1B | 0~0.16 | 0.16 | 2024.12.12 | 合格
34~35号墩 | 底板嵌补对接焊缝 | 底板嵌补对接焊缝 | 13-39/40-2B | 0~0.16 | 0.16 | 2024.12.12 | 合格
34~35号墩 | 底板嵌补对接焊缝 | 底板嵌补对接焊缝 | 13-39/40-3B | 0~0.16 | 0.16 | 2024.12.12 | 合格
34~35号墩 | 底板嵌补对接焊缝 | 底板嵌补对接焊缝 | 13-39/40-4B | 0~0.16 | 0.16 | 2024.12.12 | 合格
34~35号墩 | 底板嵌补对接焊缝 | 底板嵌补对接焊缝 | 13-39/40-5B | 0~0.16 | 0.16 | 2024.12.12 | 合格
34~35号墩 | 底板嵌补对接焊缝 | 底板嵌补对接焊缝 | 13-39/40-6B | 0~0.16 | 0.16 | 2024.12.12 | 合格
34~35号墩 | 底板嵌补对接焊缝 | 底板嵌补对接焊缝 | 13-39/40-7B | 0~0.16 | 0.16 | 2024.12.12 | 合格
34~35号墩 | 底板嵌补对接焊缝 | 底板嵌补对接焊缝 | 13-39/40-8B | 0~0.16 | 0.16 | 2024.12.12 | 合格
34~35号墩 | 底板嵌补对接焊缝 | 底板嵌补对接焊缝 | 13-39/40-9B | 0~0.16 | 0.16 | 2024.12.12 | 合格
34~35号墩 | 底板嵌补对接焊缝 | 底板嵌补对接焊缝 | 13-39/40-10B | 0~0.16 | 0.16 | 2024.12.12 | 合格
34~35号墩 | 底板嵌补对接焊缝 | 底板嵌补对接焊缝 | 13-42/43-1A | 0~0.16 | 0.16 | 2024.12.12 | 合格
34~35号墩 | 底板嵌补对接焊缝 | 底板嵌补对接焊缝 | 13-42/43-2A | 0~0.16 | 0.16 | 2024.12.12 | 合格
34~35号墩 | 底板嵌补对接焊缝 | 底板嵌补对接焊缝 | 13-42/43-3A | 0~0.16 | 0.16 | 2024.12.12 | 合格
34~35号墩 | 底板嵌补对接焊缝 | 底板嵌补对接焊缝 | 13-42/43-4A | 0~0.16 | 0.16 | 2024.12.12 | 合格
34~35号墩 | 底板嵌补对接焊缝 | 底板嵌补对接焊缝 | 13-42/43-5A | 0~0.16 | 0.16 | 2024.12.12 | 合格
34~35号墩 | 底板嵌补对接焊缝 | 底板嵌补对接焊缝 | 13-42/43-6A | 0~0.16 | 0.16 | 2024.12.12 | 合格
34~35号墩 | 底板嵌补对接焊缝 | 底板嵌补对接焊缝 | 13-42/43-7A | 0~0.16 | 0.16 | 2024.12.12 | 合格
34~35号墩 | 底板嵌补对接焊缝 | 底板嵌补对接焊缝 | 13-42/43-8A | 0~0.16 | 0.16 | 2024.12.12 | 合格
34~35号墩 | 底板嵌补对接焊缝 | 底板嵌补对接焊缝 | 13-42/43-9A | 0~0.16 | 0.16 | 2024.12.12 | 合格
34~35号墩 | 底板嵌补对接焊缝 | 底板嵌补对接焊缝 | 13-42/43-10A | 0~0.16 | 0.16 | 2024.12.12 | 合格
34~35号墩 | 底板嵌补对接焊缝 | 底板嵌补对接焊缝 | 13-42/43-1B | 0~0.16 | 0.16 | 2024.12.12 | 合格
34~35号墩 | 底板嵌补对接焊缝 | 底板嵌补对接焊缝 | 13-42/43-2B | 0~0.16 | 0.16 | 2024.12.12 | 合格
34~35号墩 | 底板嵌补对接焊缝 | 底板嵌补对接焊缝 | 13-42/43-3B | 0~0.16 | 0.16 | 2024.12.12 | 合格
34~35号墩 | 底板嵌补对接焊缝 | 底板嵌补对接焊缝 | 13-42/43-4B | 0~0.16 | 0.16 | 2024.12.12 | 合格
34~35号墩 | 底板嵌补对接焊缝 | 底板嵌补对接焊缝 | 13-42/43-5B | 0~0.16 | 0.16 | 2024.12.12 | 合格
34~35号墩 | 底板嵌补对接焊缝 | 底板嵌补对接焊缝 | 13-42/43-6B | 0~0.16 | 0.16 | 2024.12.12 | 不合格 | F1 | P | 100 | 45
34~35号墩 | 底板嵌补对接焊缝 | 底板嵌补对接焊缝 | 13-42/43-7B | 0~0.16 | 0.16 | 2024.12.12 | 合格
34~35号墩 | 底板嵌补对接焊缝 | 底板嵌补对接焊缝 | 13-42/43-8B | 0~0.16 | 0.16 | 2024.12.12 | 合格
34~35号墩 | 底板嵌补对接焊缝 | 底板嵌补对接焊缝 | 13-42/43-9B | 0~0.16 | 0.16 | 2024.12.12 | 合格
34~35号墩 | 底板嵌补对接焊缝 | 底板嵌补对接焊缝 | 13-42/43-10B | 0~0.16 | 0.16 | 2024.12.12 | 合格
34~35号墩 | 底板嵌补对接焊缝 | 底板嵌补对接焊缝 | 13-45/46-1A | 0~0.16 | 0.16 | 2024.12.12 | 合格
34~35号墩 | 底板嵌补对接焊缝 | 底板嵌补对接焊缝 | 13-45/46-2A | 0~0.16 | 0.16 | 2024.12.12 | 合格
34~35号墩 | 底板嵌补对接焊缝 | 底板嵌补对接焊缝 | 13-45/46-3A | 0~0.16 | 0.16 | 2024.12.12 | 合格
34~35号墩 | 底板嵌补对接焊缝 | 底板嵌补对接焊缝 | 13-45/46-4A | 0~0.16 | 0.16 | 2024.12.12 | 合格
34~35号墩 | 底板嵌补对接焊缝 | 底板嵌补对接焊缝 | 13-45/46-5A | 0~0.16 | 0.16 | 2024.12.12 | 合格
34~35号墩 | 底板嵌补对接焊缝 | 底板嵌补对接焊缝 | 13-45/46-6A | 0~0.16 | 0.16 | 2024.12.12 | 合格
34~35号墩 | 底板嵌补对接焊缝 | 底板嵌补对接焊缝 | 13-45/46-7A | 0~0.16 | 0.16 | 2024.12.12 | 合格
34~35号墩 | 底板嵌补对接焊缝 | 底板嵌补对接焊缝 | 13-45/46-8A | 0~0.16 | 0.16 | 2024.12.12 | 合格
34~35号墩 | 底板嵌补对接焊缝 | 底板嵌补对接焊缝 | 13-45/46-9A | 0~0.16 | 0.16 | 2024.12.12 | 合格
34~35号墩 | 底板嵌补对接焊缝 | 底板嵌补对接焊缝 | 13-45/46-10A | 0~0.16 | 0.16 | 2024.12.12 | 合格
34~35号墩 | 底板嵌补对接焊缝 | 底板嵌补对接焊缝 | 13-45/46-1B | 0~0.16 | 0.16 | 2024.12.12 | 合格
34~35号墩 | 底板嵌补对接焊缝 | 底板嵌补对接焊缝 | 13-45/46-2B | 0~0.16 | 0.16 | 2024.12.12 | 合格
34~35号墩 | 底板嵌补对接焊缝 | 底板嵌补对接焊缝 | 13-45/46-3B | 0~0.16 | 0.16 | 2024.12.12 | 合格
34~35号墩 | 底板嵌补对接焊缝 | 底板嵌补对接焊缝 | 13-45/46-4B | 0~0.16 | 0.16 | 2024.12.12 | 合格
34~35号墩 | 底板嵌补对接焊缝 | 底板嵌补对接焊缝 | 13-45/46-5B | 0~0.16 | 0.16 | 2024.12.12 | 合格
34~35号墩 | 底板嵌补对接焊缝 | 底板嵌补对接焊缝 | 13-45/46-6B | 0~0.16 | 0.16 | 2024.12.12 | 合格
34~35号墩 | 底板嵌补对接焊缝 | 底板嵌补对接焊缝 | 13-45/46-7B | 0~0.16 | 0.16 | 2024.12.12 | 合格
34~35号墩 | 底板嵌补对接焊缝 | 底板嵌补对接焊缝 | 13-45/46-8B | 0~0.16 | 0.16 | 2024.12.12 | 合格
34~35号墩 | 底板嵌补对接焊缝 | 底板嵌补对接焊缝 | 13-45/46-9B | 0~0.16 | 0.16 | 2024.12.12 | 合格
34~35号墩 | 底板嵌补对接焊缝 | 底板嵌补对接焊缝 | 13-45/46-10B | 0~0.16 | 0.16 | 2024.12.12 | 合格
34~35号墩 | 底板嵌补对接焊缝 | 底板嵌补对接焊缝 | 13-48/49-1A | 0~0.16 | 0.16 | 2024.12.12 | 合格
34~35号墩 | 底板嵌补对接焊缝 | 底板嵌补对接焊缝 | 13-48/49-2A | 0~0.16 | 0.16 | 2024.12.12 | 合格
34~35号墩 | 底板嵌补对接焊缝 | 底板嵌补对接焊缝 | 13-48/49-3A | 0~0.16 | 0.16 | 2024.12.12 | 合格
34~35号墩 | 底板嵌补对接焊缝 | 底板嵌补对接焊缝 | 13-48/49-4A | 0~0.16 | 0.16 | 2024.12.12 | 合格
34~35号墩 | 底板嵌补对接焊缝 | 底板嵌补对接焊缝 | 13-48/49-5A | 0~0.16 | 0.16 | 2024.12.12 | 合格
34~35号墩 | 底板嵌补对接焊缝 | 底板嵌补对接焊缝 | 13-48/49-6A | 0~0.16 | 0.16 | 2024.12.12 | 合格
34~35号墩 | 底板嵌补对接焊缝 | 底板嵌补对接焊缝 | 13-48/49-7A | 0~0.16 | 0.16 | 2024.12.12 | 合格
34~35号墩 | 底板嵌补对接焊缝 | 底板嵌补对接焊缝 | 13-48/49-8A | 0~0.16 | 0.16 | 2024.12.12 | 合格
34~35号墩 | 底板嵌补对接焊缝 | 底板嵌补对接焊缝 | 13-48/49-9A | 0~0.16 | 0.16 | 2024.12.12 | 合格
34~35号墩 | 底板嵌补对接焊缝 | 底板嵌补对接焊缝 | 13-48/49-10A | 0~0.16 | 0.16 | 2024.12.12 | 合格
34~35号墩 | 底板嵌补对接焊缝 | 底板嵌补对接焊缝 | 13-48/49-1B | 0~0.16 | 0.16 | 2024.12.12 | 合格
34~35号墩 | 底板嵌补对接焊缝 | 底板嵌补对接焊缝 | 13-48/49-2B | 0~0.16 | 0.16 | 2024.12.12 | 合格
34~35号墩 | 底板嵌补对接焊缝 | 底板嵌补对接焊缝 | 13-48/49-3B | 0~0.16 | 0.16 | 2024.12.12 | 合格
34~35号墩 | 底板嵌补对接焊缝 | 底板嵌补对接焊缝 | 13-48/49-4B | 0~0.16 | 0.16 | 2024.12.12 | 合格
34~35号墩 | 底板嵌补对接焊缝 | 底板嵌补对接焊缝 | 13-48/49-5B | 0~0.16 | 0.16 | 2024.12.12 | 合格
34~35号墩 | 底板嵌补对接焊缝 | 底板嵌补对接焊缝 | 13-48/49-6B | 0~0.16 | 0.16 | 2024.12.12 | 合格
34~35号墩 | 底板嵌补对接焊缝 | 底板嵌补对接焊缝 | 13-48/49-7B | 0~0.16 | 0.16 | 2024.12.12 | 合格
34~35号墩 | 底板嵌补对接焊缝 | 底板嵌补对接焊缝 | 13-48/49-8B | 0~0.16 | 0.16 | 2024.12.12 | 合格
34~35号墩 | 底板嵌补对接焊缝 | 底板嵌补对接焊缝 | 13-48/49-9B | 0~0.16 | 0.16 | 2024.12.12 | 合格
34~35号墩 | 底板嵌补对接焊缝 | 底板嵌补对接焊缝 | 13-48/49-10B | 0~0.16 | 0.16 | 2024.12.12 | 合格
35~36号墩 | 底板嵌补对接焊缝 | 底板嵌补对接焊缝 | 13-51/52-1A | 0~0.16 | 0.16 | 2024.12.7 | 合格
35~36号墩 | 底板嵌补对接焊缝 | 底板嵌补对接焊缝 | 13-51/52-2A | 0~0.16 | 0.16 | 2024.12.7 | 合格
35~36号墩 | 底板嵌补对接焊缝 | 底板嵌补对接焊缝 | 13-51/52-3A | 0~0.16 | 0.16 | 2024.12.7 | 合格
35~36号墩 | 底板嵌补对接焊缝 | 底板嵌补对接焊缝 | 13-51/52-4A | 0~0.16 | 0.16 | 2024.12.7 | 合格
35~36号墩 | 底板嵌补对接焊缝 | 底板嵌补对接焊缝 | 13-51/52-5A | 0~0.16 | 0.16 | 2024.12.7 | 合格
35~36号墩 | 底板嵌补对接焊缝 | 底板嵌补对接焊缝 | 13-51/52-6A | 0~0.16 | 0.16 | 2024.12.7 | 合格
35~36号墩 | 底板嵌补对接焊缝 | 底板嵌补对接焊缝 | 13-51/52-7A | 0~0.16 | 0.16 | 2024.12.7 | 合格
35~36号墩 | 底板嵌补对接焊缝 | 底板嵌补对接焊缝 | 13-51/52-8A | 0~0.16 | 0.16 | 2024.12.7 | 合格
35~36号墩 | 底板嵌补对接焊缝 | 底板嵌补对接焊缝 | 13-51/52-9A | 0~0.16 | 0.16 | 2024.12.7 | 合格
35~36号墩 | 底板嵌补对接焊缝 | 底板嵌补对接焊缝 | 13-51/52-10A | 0~0.16 | 0.16 | 2024.12.7 | 合格
35~36号墩 | 底板嵌补对接焊缝 | 底板嵌补对接焊缝 | 13-51/52-1B | 0~0.16 | 0.16 | 2024.12.7 | 合格
35~36号墩 | 底板嵌补对接焊缝 | 底板嵌补对接焊缝 | 13-51/52-2B | 0~0.16 | 0.16 | 2024.12.7 | 合格
35~36号墩 | 底板嵌补对接焊缝 | 底板嵌补对接焊缝 | 13-51/52-3B | 0~0.16 | 0.16 | 2024.12.7 | 合格
35~36号墩 | 底板嵌补对接焊缝 | 底板嵌补对接焊缝 | 13-51/52-4B | 0~0.16 | 0.16 | 2024.12.7 | 合格
35~36号墩 | 底板嵌补对接焊缝 | 底板嵌补对接焊缝 | 13-51/52-5B | 0~0.16 | 0.16 | 2024.12.7 | 合格
35~36号墩 | 底板嵌补对接焊缝 | 底板嵌补对接焊缝 | 13-51/52-6B | 0~0.16 | 0.16 | 2024.12.7 | 合格
35~36号墩 | 底板嵌补对接焊缝 | 底板嵌补对接焊缝 | 13-51/52-7B | 0~0.16 | 0.16 | 2024.12.7 | 合格
35~36号墩 | 底板嵌补对接焊缝 | 底板嵌补对接焊缝 | 13-51/52-8B | 0~0.16 | 0.16 | 2024.12.7 | 合格
35~36号墩 | 底板嵌补对接焊缝 | 底板嵌补对接焊缝 | 13-51/52-9B | 0~0.16 | 0.16 | 2024.12.7 | 合格
35~36号墩 | 底板嵌补对接焊缝 | 底板嵌补对接焊缝 | 13-51/52-10B | 0~0.16 | 0.16 | 2024.12.7 | 合格
35~36号墩 | 底板嵌补对接焊缝 | 底板嵌补对接焊缝 | 13-53/54-1A | 0~0.16 | 0.16 | 2024.12.7 | 合格
35~36号墩 | 底板嵌补对接焊缝 | 底板嵌补对接焊缝 | 13-53/54-2A | 0~0.16 | 0.16 | 2024.12.7 | 合格
35~36号墩 | 底板嵌补对接焊缝 | 底板嵌补对接焊缝 | 13-53/54-3A | 0~0.16 | 0.16 | 2024.12.7 | 合格
35~36号墩 | 底板嵌补对接焊缝 | 底板嵌补对接焊缝 | 13-53/54-4A | 0~0.16 | 0.16 | 2024.12.7 | 合格
35~36号墩 | 底板嵌补对接焊缝 | 底板嵌补对接焊缝 | 13-53/54-5A | 0~0.16 | 0.16 | 2024.12.7 | 合格
35~36号墩 | 底板嵌补对接焊缝 | 底板嵌补对接焊缝 | 13-53/54-6A | 0~0.16 | 0.16 | 2024.12.7 | 合格
35~36号墩 | 底板嵌补对接焊缝 | 底板嵌补对接焊缝 | 13-53/54-7A | 0~0.16 | 0.16 | 2024.12.7 | 合格
35~36号墩 | 底板嵌补对接焊缝 | 底板嵌补对接焊缝 | 13-53/54-8A | 0~0.16 | 0.16 | 2024.12.7 | 合格
35~36号墩 | 底板嵌补对接焊缝 | 底板嵌补对接焊缝 | 13-53/54-9A | 0~0.16 | 0.16 | 2024.12.7 | 合格
35~36号墩 | 底板嵌补对接焊缝 | 底板嵌补对接焊缝 | 13-53/54-10A | 0~0.16 | 0.16 | 2024.12.7 | 合格
35~36号墩 | 底板嵌补对接焊缝 | 底板嵌补对接焊缝 | 13-53/54-1B | 0~0.16 | 0.16 | 2024.12.7 | 合格
35~36号墩 | 底板嵌补对接焊缝 | 底板嵌补对接焊缝 | 13-53/54-2B | 0~0.16 | 0.16 | 2024.12.7 | 合格
35~36号墩 | 底板嵌补对接焊缝 | 底板嵌补对接焊缝 | 13-53/54-3B | 0~0.16 | 0.16 | 2024.12.7 | 合格
35~36号墩 | 底板嵌补对接焊缝 | 底板嵌补对接焊缝 | 13-53/54-4B | 0~0.16 | 0.16 | 2024.12.7 | 合格
35~36号墩 | 底板嵌补对接焊缝 | 底板嵌补对接焊缝 | 13-53/54-5B | 0~0.16 | 0.16 | 2024.12.7 | 合格
35~36号墩 | 底板嵌补对接焊缝 | 底板嵌补对接焊缝 | 13-53/54-6B | 0~0.16 | 0.16 | 2024.12.7 | 合格
35~36号墩 | 底板嵌补对接焊缝 | 底板嵌补对接焊缝 | 13-53/54-7B | 0~0.16 | 0.16 | 2024.12.7 | 合格
35~36号墩 | 底板嵌补对接焊缝 | 底板嵌补对接焊缝 | 13-53/54-8B | 0~0.16 | 0.16 | 2024.12.7 | 合格
35~36号墩 | 底板嵌补对接焊缝 | 底板嵌补对接焊缝 | 13-53/54-9B | 0~0.16 | 0.16 | 2024.12.7 | 合格
35~36号墩 | 底板嵌补对接焊缝 | 底板嵌补对接焊缝 | 13-53/54-10B | 0~0.16 | 0.16 | 2024.12.7 | 合格
35~36号墩 | 底板嵌补对接焊缝 | 底板嵌补对接焊缝 | 13-55/56-1A | 0~0.16 | 0.16 | 2024.12.7 | 合格
35~36号墩 | 底板嵌补对接焊缝 | 底板嵌补对接焊缝 | 13-55/56-2A | 0~0.16 | 0.16 | 2024.12.7 | 合格
35~36号墩 | 底板嵌补对接焊缝 | 底板嵌补对接焊缝 | 13-55/56-3A | 0~0.16 | 0.16 | 2024.12.7 | 合格
35~36号墩 | 底板嵌补对接焊缝 | 底板嵌补对接焊缝 | 13-55/56-4A | 0~0.16 | 0.16 | 2024.12.7 | 合格
35~36号墩 | 底板嵌补对接焊缝 | 底板嵌补对接焊缝 | 13-55/56-5A | 0~0.16 | 0.16 | 2024.12.7 | 合格
35~36号墩 | 底板嵌补对接焊缝 | 底板嵌补对接焊缝 | 13-55/56-6A | 0~0.16 | 0.16 | 2024.12.7 | 合格
35~36号墩 | 底板嵌补对接焊缝 | 底板嵌补对接焊缝 | 13-55/56-7A | 0~0.16 | 0.16 | 2024.12.7 | 合格
35~36号墩 | 底板嵌补对接焊缝 | 底板嵌补对接焊缝 | 13-55/56-8A | 0~0.16 | 0.16 | 2024.12.7 | 合格
35~36号墩 | 底板嵌补对接焊缝 | 底板嵌补对接焊缝 | 13-55/56-9A | 0~0.16 | 0.16 | 2024.12.7 | 合格
35~36号墩 | 底板嵌补对接焊缝 | 底板嵌补对接焊缝 | 13-55/56-10A | 0~0.16 | 0.16 | 2024.12.7 | 合格
35~36号墩 | 底板嵌补对接焊缝 | 底板嵌补对接焊缝 | 13-55/56-1B | 0~0.16 | 0.16 | 2024.12.7 | 合格
35~36号墩 | 底板嵌补对接焊缝 | 底板嵌补对接焊缝 | 13-55/56-2B | 0~0.16 | 0.16 | 2024.12.7 | 合格
35~36号墩 | 底板嵌补对接焊缝 | 底板嵌补对接焊缝 | 13-55/56-3B | 0~0.16 | 0.16 | 2024.12.7 | 合格
35~36号墩 | 底板嵌补对接焊缝 | 底板嵌补对接焊缝 | 13-55/56-4B | 0~0.16 | 0.16 | 2024.12.7 | 合格
35~36号墩 | 底板嵌补对接焊缝 | 底板嵌补对接焊缝 | 13-55/56-5B | 0~0.16 | 0.16 | 2024.12.7 | 合格
35~36号墩 | 底板嵌补对接焊缝 | 底板嵌补对接焊缝 | 13-55/56-6B | 0~0.16 | 0.16 | 2024.12.7 | 合格
35~36号墩 | 底板嵌补对接焊缝 | 底板嵌补对接焊缝 | 13-55/56-7B | 0~0.16 | 0.16 | 2024.12.7 | 合格
35~36号墩 | 底板嵌补对接焊缝 | 底板嵌补对接焊缝 | 13-55/56-8B | 0~0.16 | 0.16 | 2024.12.7 | 合格
35~36号墩 | 底板嵌补对接焊缝 | 底板嵌补对接焊缝 | 13-55/56-9B | 0~0.16 | 0.16 | 2024.12.7 | 合格
35~36号墩 | 底板嵌补对接焊缝 | 底板嵌补对接焊缝 | 13-55/56-10B | 0~0.16 | 0.16 | 2024.12.7 | 合格
35~36号墩 | 底板嵌补对接焊缝 | 底板嵌补对接焊缝 | 13-57/58-1A | 0~0.16 | 0.16 | 2024.12.7 | 合格
35~36号墩 | 底板嵌补对接焊缝 | 底板嵌补对接焊缝 | 13-57/58-2A | 0~0.16 | 0.16 | 2024.12.7 | 合格
35~36号墩 | 底板嵌补对接焊缝 | 底板嵌补对接焊缝 | 13-57/58-3A | 0~0.16 | 0.16 | 2024.12.7 | 合格
35~36号墩 | 底板嵌补对接焊缝 | 底板嵌补对接焊缝 | 13-57/58-4A | 0~0.16 | 0.16 | 2024.12.7 | 合格
35~36号墩 | 底板嵌补对接焊缝 | 底板嵌补对接焊缝 | 13-57/58-5A | 0~0.16 | 0.16 | 2024.12.7 | 合格
35~36号墩 | 底板嵌补对接焊缝 | 底板嵌补对接焊缝 | 13-57/58-6A | 0~0.16 | 0.16 | 2024.12.7 | 合格
35~36号墩 | 底板嵌补对接焊缝 | 底板嵌补对接焊缝 | 13-57/58-7A | 0~0.16 | 0.16 | 2024.12.7 | 合格
35~36号墩 | 底板嵌补对接焊缝 | 底板嵌补对接焊缝 | 13-57/58-8A | 0~0.16 | 0.16 | 2024.12.7 | 合格
35~36号墩 | 底板嵌补对接焊缝 | 底板嵌补对接焊缝 | 13-57/58-9A | 0~0.16 | 0.16 | 2024.12.7 | 合格
35~36号墩 | 底板嵌补对接焊缝 | 底板嵌补对接焊缝 | 13-57/58-10A | 0~0.16 | 0.16 | 2024.12.7 | 合格
35~36号墩 | 底板嵌补对接焊缝 | 底板嵌补对接焊缝 | 13-57/58-1B | 0~0.16 | 0.16 | 2024.12.7 | 合格
35~36号墩 | 底板嵌补对接焊缝 | 底板嵌补对接焊缝 | 13-57/58-2B | 0~0.16 | 0.16 | 2024.12.7 | 合格
35~36号墩 | 底板嵌补对接焊缝 | 底板嵌补对接焊缝 | 13-57/58-3B | 0~0.16 | 0.16 | 2024.12.7 | 合格
35~36号墩 | 底板嵌补对接焊缝 | 底板嵌补对接焊缝 | 13-57/58-4B | 0~0.16 | 0.16 | 2024.12.7 | 合格
35~36号墩 | 底板嵌补对接焊缝 | 底板嵌补对接焊缝 | 13-57/58-5B | 0~0.16 | 0.16 | 2024.12.7 | 合格
35~36号墩 | 底板嵌补对接焊缝 | 底板嵌补对接焊缝 | 13-57/58-6B | 0~0.16 | 0.16 | 2024.12.7 | 合格
35~36号墩 | 底板嵌补对接焊缝 | 底板嵌补对接焊缝 | 13-57/58-7B | 0~0.16 | 0.16 | 2024.12.7 | 合格
35~36号墩 | 底板嵌补对接焊缝 | 底板嵌补对接焊缝 | 13-57/58-8B | 0~0.16 | 0.16 | 2024.12.7 | 合格
35~36号墩 | 底板嵌补对接焊缝 | 底板嵌补对接焊缝 | 13-57/58-9B | 0~0.16 | 0.16 | 2024.12.7 | 合格
35~36号墩 | 底板嵌补对接焊缝 | 底板嵌补对接焊缝 | 13-57/58-10B | 0~0.16 | 0.16 | 2024.12.7 | 合格
35~36号墩 | 底板嵌补对接焊缝 | 底板嵌补对接焊缝 | 13-52/50-1A | 0~0.16 | 0.16 | 2024.12.7 | 合格
35~36号墩 | 底板嵌补对接焊缝 | 底板嵌补对接焊缝 | 13-52/50-2A | 0~0.16 | 0.16 | 2024.12.7 | 合格
35~36号墩 | 底板嵌补对接焊缝 | 底板嵌补对接焊缝 | 13-52/50-3A | 0~0.16 | 0.16 | 2024.12.7 | 合格
35~36号墩 | 底板嵌补对接焊缝 | 底板嵌补对接焊缝 | 13-52/50-4A | 0~0.16 | 0.16 | 2024.12.7 | 合格
35~36号墩 | 底板嵌补对接焊缝 | 底板嵌补对接焊缝 | 13-52/50-5A | 0~0.16 | 0.16 | 2024.12.7 | 合格
35~36号墩 | 底板嵌补对接焊缝 | 底板嵌补对接焊缝 | 13-52/50-6A | 0~0.16 | 0.16 | 2024.12.7 | 合格
35~36号墩 | 底板嵌补对接焊缝 | 底板嵌补对接焊缝 | 13-52/50-7A | 0~0.16 | 0.16 | 2024.12.7 | 合格
35~36号墩 | 底板嵌补对接焊缝 | 底板嵌补对接焊缝 | 13-52/50-8A | 0~0.16 | 0.16 | 2024.12.7 | 合格
35~36号墩 | 底板嵌补对接焊缝 | 底板嵌补对接焊缝 | 13-52/50-9A | 0~0.16 | 0.16 | 2024.12.7 | 合格
35~36号墩 | 底板嵌补对接焊缝 | 底板嵌补对接焊缝 | 13-52/50-10A | 0~0.16 | 0.16 | 2024.12.7 | 合格
35~36号墩 | 底板嵌补对接焊缝 | 底板嵌补对接焊缝 | 13-52/50-1B | 0~0.16 | 0.16 | 2024.12.7 | 合格
35~36号墩 | 底板嵌补对接焊缝 | 底板嵌补对接焊缝 | 13-52/50-2B | 0~0.16 | 0.16 | 2024.12.7 | 合格
35~36号墩 | 底板嵌补对接焊缝 | 底板嵌补对接焊缝 | 13-52/50-3B | 0~0.16 | 0.16 | 2024.12.7 | 合格
35~36号墩 | 底板嵌补对接焊缝 | 底板嵌补对接焊缝 | 13-52/50-4B | 0~0.16 | 0.16 | 2024.12.7 | 合格
35~36号墩 | 底板嵌补对接焊缝 | 底板嵌补对接焊缝 | 13-52/50-5B | 0~0.16 | 0.16 | 2024.12.7 | 合格
35~36号墩 | 底板嵌补对接焊缝 | 底板嵌补对接焊缝 | 13-52/50-6B | 0~0.16 | 0.16 | 2024.12.7 | 合格
35~36号墩 | 底板嵌补对接焊缝 | 底板嵌补对接焊缝 | 13-52/50-7B | 0~0.16 | 0.16 | 2024.12.7 | 合格
35~36号墩 | 底板嵌补对接焊缝 | 底板嵌补对接焊缝 | 13-52/50-8B | 0~0.16 | 0.16 | 2024.12.7 | 合格
35~36号墩 | 底板嵌补对接焊缝 | 底板嵌补对接焊缝 | 13-52/50-9B | 0~0.16 | 0.16 | 2024.12.7 | 合格
35~36号墩 | 底板嵌补对接焊缝 | 底板嵌补对接焊缝 | 13-52/50-10B | 0~0.16 | 0.16 | 2024.12.7 | 合格
35~36号墩 | 底板嵌补对接焊缝 | 底板嵌补对接焊缝 | 13-54/50-1A | 0~0.16 | 0.16 | 2024.12.7 | 合格
35~36号墩 | 底板嵌补对接焊缝 | 底板嵌补对接焊缝 | 13-54/50-2A | 0~0.16 | 0.16 | 2024.12.7 | 合格
35~36号墩 | 底板嵌补对接焊缝 | 底板嵌补对接焊缝 | 13-54/50-3A | 0~0.16 | 0.16 | 2024.12.7 | 合格
35~36号墩 | 底板嵌补对接焊缝 | 底板嵌补对接焊缝 | 13-54/50-4A | 0~0.16 | 0.16 | 2024.12.7 | 合格
35~36号墩 | 底板嵌补对接焊缝 | 底板嵌补对接焊缝 | 13-54/50-5A | 0~0.16 | 0.16 | 2024.12.7 | 合格
35~36号墩 | 底板嵌补对接焊缝 | 底板嵌补对接焊缝 | 13-54/50-6A | 0~0.16 | 0.16 | 2024.12.7 | 合格
35~36号墩 | 底板嵌补对接焊缝 | 底板嵌补对接焊缝 | 13-54/50-7A | 0~0.16 | 0.16 | 2024.12.7 | 合格
35~36号墩 | 底板嵌补对接焊缝 | 底板嵌补对接焊缝 | 13-54/50-8A | 0~0.16 | 0.16 | 2024.12.7 | 合格
35~36号墩 | 底板嵌补对接焊缝 | 底板嵌补对接焊缝 | 13-54/50-9A | 0~0.16 | 0.16 | 2024.12.7 | 合格
35~36号墩 | 底板嵌补对接焊缝 | 底板嵌补对接焊缝 | 13-54/50-10A | 0~0.16 | 0.16 | 2024.12.7 | 合格
35~36号墩 | 底板嵌补对接焊缝 | 底板嵌补对接焊缝 | 13-54/50-1B | 0~0.16 | 0.16 | 2024.12.7 | 合格
35~36号墩 | 底板嵌补对接焊缝 | 底板嵌补对接焊缝 | 13-54/50-2B | 0~0.16 | 0.16 | 2024.12.7 | 合格
35~36号墩 | 底板嵌补对接焊缝 | 底板嵌补对接焊缝 | 13-54/50-3B | 0~0.16 | 0.16 | 2024.12.7 | 合格
35~36号墩 | 底板嵌补对接焊缝 | 底板嵌补对接焊缝 | 13-54/50-4B | 0~0.16 | 0.16 | 2024.12.7 | 合格
35~36号墩 | 底板嵌补对接焊缝 | 底板嵌补对接焊缝 | 13-54/50-5B | 0~0.16 | 0.16 | 2024.12.7 | 合格
35~36号墩 | 底板嵌补对接焊缝 | 底板嵌补对接焊缝 | 13-54/50-6B | 0~0.16 | 0.16 | 2024.12.7 | 合格
35~36号墩 | 底板嵌补对接焊缝 | 底板嵌补对接焊缝 | 13-54/50-7B | 0~0.16 | 0.16 | 2024.12.7 | 合格
35~36号墩 | 底板嵌补对接焊缝 | 底板嵌补对接焊缝 | 13-54/50-8B | 0~0.16 | 0.16 | 2024.12.7 | 合格
35~36号墩 | 底板嵌补对接焊缝 | 底板嵌补对接焊缝 | 13-54/50-9B | 0~0.16 | 0.16 | 2024.12.7 | 合格
35~36号墩 | 底板嵌补对接焊缝 | 底板嵌补对接焊缝 | 13-54/50-10B | 0~0.16 | 0.16 | 2024.12.7 | 合格
35~36号墩 | 底板嵌补对接焊缝 | 底板嵌补对接焊缝 | 13-56/50-1A | 0~0.16 | 0.16 | 2024.12.7 | 合格
35~36号墩 | 底板嵌补对接焊缝 | 底板嵌补对接焊缝 | 13-56/50-2A | 0~0.16 | 0.16 | 2024.12.7 | 合格
35~36号墩 | 底板嵌补对接焊缝 | 底板嵌补对接焊缝 | 13-56/50-3A | 0~0.16 | 0.16 | 2024.12.7 | 合格
35~36号墩 | 底板嵌补对接焊缝 | 底板嵌补对接焊缝 | 13-56/50-4A | 0~0.16 | 0.16 | 2024.12.7 | 合格
35~36号墩 | 底板嵌补对接焊缝 | 底板嵌补对接焊缝 | 13-56/50-5A | 0~0.16 | 0.16 | 2024.12.7 | 合格
35~36号墩 | 底板嵌补对接焊缝 | 底板嵌补对接焊缝 | 13-56/50-6A | 0~0.16 | 0.16 | 2024.12.7 | 合格
35~36号墩 | 底板嵌补对接焊缝 | 底板嵌补对接焊缝 | 13-56/50-7A | 0~0.16 | 0.16 | 2024.12.7 | 合格
35~36号墩 | 底板嵌补对接焊缝 | 底板嵌补对接焊缝 | 13-56/50-8A | 0~0.16 | 0.16 | 2024.12.7 | 合格
35~36号墩 | 底板嵌补对接焊缝 | 底板嵌补对接焊缝 | 13-56/50-9A | 0~0.16 | 0.16 | 2024.12.7 | 合格
35~36号墩 | 底板嵌补对接焊缝 | 底板嵌补对接焊缝 | 13-56/50-10A | 0~0.16 | 0.16 | 2024.12.7 | 合格
35~36号墩 | 底板嵌补对接焊缝 | 底板嵌补对接焊缝 | 13-56/50-1B | 0~0.16 | 0.16 | 2024.12.7 | 合格
35~36号墩 | 底板嵌补对接焊缝 | 底板嵌补对接焊缝 | 13-56/50-2B | 0~0.16 | 0.16 | 2024.12.7 | 合格
35~36号墩 | 底板嵌补对接焊缝 | 底板嵌补对接焊缝 | 13-56/50-3B | 0~0.16 | 0.16 | 2024.12.7 | 合格
35~36号墩 | 底板嵌补对接焊缝 | 底板嵌补对接焊缝 | 13-56/50-4B | 0~0.16 | 0.16 | 2024.12.7 | 合格
35~36号墩 | 底板嵌补对接焊缝 | 底板嵌补对接焊缝 | 13-56/50-5B | 0~0.16 | 0.16 | 2024.12.7 | 合格
35~36号墩 | 底板嵌补对接焊缝 | 底板嵌补对接焊缝 | 13-56/50-6B | 0~0.16 | 0.16 | 2024.12.7 | 合格
35~36号墩 | 底板嵌补对接焊缝 | 底板嵌补对接焊缝 | 13-56/50-7B | 0~0.16 | 0.16 | 2024.12.7 | 合格
35~36号墩 | 底板嵌补对接焊缝 | 底板嵌补对接焊缝 | 13-56/50-8B | 0~0.16 | 0.16 | 2024.12.7 | 合格
35~36号墩 | 底板嵌补对接焊缝 | 底板嵌补对接焊缝 | 13-56/50-9B | 0~0.16 | 0.16 | 2024.12.7 | 合格
35~36号墩 | 底板嵌补对接焊缝 | 底板嵌补对接焊缝 | 13-56/50-10B | 0~0.16 | 0.16 | 2024.12.7 | 合格
35~36号墩 | 底板嵌补对接焊缝 | 底板嵌补对接焊缝 | 13-58/50-1A | 0~0.16 | 0.16 | 2024.12.7 | 合格
35~36号墩 | 底板嵌补对接焊缝 | 底板嵌补对接焊缝 | 13-58/50-2A | 0~0.16 | 0.16 | 2024.12.7 | 合格
35~36号墩 | 底板嵌补对接焊缝 | 底板嵌补对接焊缝 | 13-58/50-3A | 0~0.16 | 0.16 | 2024.12.7 | 合格
35~36号墩 | 底板嵌补对接焊缝 | 底板嵌补对接焊缝 | 13-58/50-4A | 0~0.16 | 0.16 | 2024.12.7 | 合格
35~36号墩 | 底板嵌补对接焊缝 | 底板嵌补对接焊缝 | 13-58/50-5A | 0~0.16 | 0.16 | 2024.12.7 | 合格
35~36号墩 | 底板嵌补对接焊缝 | 底板嵌补对接焊缝 | 13-58/50-6A | 0~0.16 | 0.16 | 2024.12.7 | 合格
35~36号墩 | 底板嵌补对接焊缝 | 底板嵌补对接焊缝 | 13-58/50-7A | 0~0.16 | 0.16 | 2024.12.7 | 合格
35~36号墩 | 底板嵌补对接焊缝 | 底板嵌补对接焊缝 | 13-58/50-8A | 0~0.16 | 0.16 | 2024.12.7 | 合格
35~36号墩 | 底板嵌补对接焊缝 | 底板嵌补对接焊缝 | 13-58/50-9A | 0~0.16 | 0.16 | 2024.12.7 | 合格
35~36号墩 | 底板嵌补对接焊缝 | 底板嵌补对接焊缝 | 13-58/50-10A | 0~0.16 | 0.16 | 2024.12.7 | 合格
35~36号墩 | 底板嵌补对接焊缝 | 底板嵌补对接焊缝 | 13-58/50-1B | 0~0.16 | 0.16 | 2024.12.7 | 合格
35~36号墩 | 底板嵌补对接焊缝 | 底板嵌补对接焊缝 | 13-58/50-2B | 0~0.16 | 0.16 | 2024.12.7 | 合格
35~36号墩 | 底板嵌补对接焊缝 | 底板嵌补对接焊缝 | 13-58/50-3B | 0~0.16 | 0.16 | 2024.12.7 | 合格
35~36号墩 | 底板嵌补对接焊缝 | 底板嵌补对接焊缝 | 13-58/50-4B | 0~0.16 | 0.16 | 2024.12.7 | 合格
35~36号墩 | 底板嵌补对接焊缝 | 底板嵌补对接焊缝 | 13-58/50-5B | 0~0.16 | 0.16 | 2024.12.7 | 合格
35~36号墩 | 底板嵌补对接焊缝 | 底板嵌补对接焊缝 | 13-58/50-6B | 0~0.16 | 0.16 | 2024.12.7 | 合格
35~36号墩 | 底板嵌补对接焊缝 | 底板嵌补对接焊缝 | 13-58/50-7B | 0~0.16 | 0.16 | 2024.12.7 | 合格
35~36号墩 | 底板嵌补对接焊缝 | 底板嵌补对接焊缝 | 13-58/50-8B | 0~0.16 | 0.16 | 2024.12.7 | 合格
35~36号墩 | 底板嵌补对接焊缝 | 底板嵌补对接焊缝 | 13-58/50-9B | 0~0.16 | 0.16 | 2024.12.7 | 合格
35~36号墩 | 底板嵌补对接焊缝 | 底板嵌补对接焊缝 | 13-58/50-10B | 0~0.16 | 0.16 | 2024.12.7 | 合格
31~32号墩 | 底板嵌补对接焊缝 | 底板嵌补对接焊缝 | 13-1/3-1A | 0~0.21 | 0.21 | 2024.12.17 | 合格
31~32号墩 | 底板嵌补对接焊缝 | 底板嵌补对接焊缝 | 13-1/3-2A | 0~0.21 | 0.21 | 2024.12.17 | 合格
31~32号墩 | 底板嵌补对接焊缝 | 底板嵌补对接焊缝 | 13-1/3-3A | 0~0.21 | 0.21 | 2024.12.17 | 合格
31~32号墩 | 底板嵌补对接焊缝 | 底板嵌补对接焊缝 | 13-1/3-4A | 0~0.21 | 0.21 | 2024.12.17 | 合格
31~32号墩 | 底板嵌补对接焊缝 | 底板嵌补对接焊缝 | 13-1/3-5A | 0~0.21 | 0.21 | 2024.12.17 | 合格
31~32号墩 | 底板嵌补对接焊缝 | 底板嵌补对接焊缝 | 13-1/3-6A | 0~0.21 | 0.21 | 2024.12.17 | 合格
31~32号墩 | 底板嵌补对接焊缝 | 底板嵌补对接焊缝 | 13-1/3-7A | 0~0.21 | 0.21 | 2024.12.17 | 合格
31~32号墩 | 底板嵌补对接焊缝 | 底板嵌补对接焊缝 | 13-1/3-8A | 0~0.21 | 0.21 | 2024.12.17 | 合格
31~32号墩 | 底板嵌补对接焊缝 | 底板嵌补对接焊缝 | 13-1/3-9A | 0~0.21 | 0.21 | 2024.12.17 | 合格
31~32号墩 | 底板嵌补对接焊缝 | 底板嵌补对接焊缝 | 13-1/3-10A | 0~0.21 | 0.21 | 2024.12.17 | 合格
31~32号墩 | 底板嵌补对接焊缝 | 底板嵌补对接焊缝 | 13-1/3-1B | 0~0.21 | 0.21 | 2024.12.17 | 合格
31~32号墩 | 底板嵌补对接焊缝 | 底板嵌补对接焊缝 | 13-1/3-2B | 0~0.21 | 0.21 | 2024.12.17 | 合格
31~32号墩 | 底板嵌补对接焊缝 | 底板嵌补对接焊缝 | 13-1/3-3B | 0~0.21 | 0.21 | 2024.12.17 | 合格
31~32号墩 | 底板嵌补对接焊缝 | 底板嵌补对接焊缝 | 13-1/3-4B | 0~0.21 | 0.21 | 2024.12.17 | 合格
31~32号墩 | 底板嵌补对接焊缝 | 底板嵌补对接焊缝 | 13-1/3-5B | 0~0.21 | 0.21 | 2024.12.17 | 合格
31~32号墩 | 底板嵌补对接焊缝 | 底板嵌补对接焊缝 | 13-1/3-6B | 0~0.21 | 0.21 | 2024.12.17 | 合格
31~32号墩 | 底板嵌补对接焊缝 | 底板嵌补对接焊缝 | 13-1/3-7B | 0~0.21 | 0.21 | 2024.12.17 | 合格
31~32号墩 | 底板嵌补对接焊缝 | 底板嵌补对接焊缝 | 13-1/3-8B | 0~0.21 | 0.21 | 2024.12.17 | 合格
31~32号墩 | 底板嵌补对接焊缝 | 底板嵌补对接焊缝 | 13-1/3-9B | 0~0.21 | 0.21 | 2024.12.17 | 合格
31~32号墩 | 底板嵌补对接焊缝 | 底板嵌补对接焊缝 | 13-1/3-10B | 0~0.21 | 0.21 | 2024.12.17 | 合格
31~32号墩 | 底板嵌补对接焊缝 | 底板嵌补对接焊缝 | 13-1/6-1A | 0~0.21 | 0.21 | 2024.12.17 | 合格
31~32号墩 | 底板嵌补对接焊缝 | 底板嵌补对接焊缝 | 13-1/6-2A | 0~0.21 | 0.21 | 2024.12.17 | 合格
31~32号墩 | 底板嵌补对接焊缝 | 底板嵌补对接焊缝 | 13-1/6-3A | 0~0.21 | 0.21 | 2024.12.17 | 合格
31~32号墩 | 底板嵌补对接焊缝 | 底板嵌补对接焊缝 | 13-1/6-4A | 0~0.21 | 0.21 | 2024.12.17 | 合格
31~32号墩 | 底板嵌补对接焊缝 | 底板嵌补对接焊缝 | 13-1/6-5A | 0~0.21 | 0.21 | 2024.12.17 | 合格
31~32号墩 | 底板嵌补对接焊缝 | 底板嵌补对接焊缝 | 13-1/6-6A | 0~0.21 | 0.21 | 2024.12.17 | 合格
31~32号墩 | 底板嵌补对接焊缝 | 底板嵌补对接焊缝 | 13-1/6-7A | 0~0.21 | 0.21 | 2024.12.17 | 合格
31~32号墩 | 底板嵌补对接焊缝 | 底板嵌补对接焊缝 | 13-1/6-8A | 0~0.21 | 0.21 | 2024.12.17 | 合格
31~32号墩 | 底板嵌补对接焊缝 | 底板嵌补对接焊缝 | 13-1/6-9A | 0~0.21 | 0.21 | 2024.12.17 | 合格
31~32号墩 | 底板嵌补对接焊缝 | 底板嵌补对接焊缝 | 13-1/6-10A | 0~0.21 | 0.21 | 2024.12.17 | 合格
31~32号墩 | 底板嵌补对接焊缝 | 底板嵌补对接焊缝 | 13-1/6-1B | 0~0.21 | 0.21 | 2024.12.17 | 合格
31~32号墩 | 底板嵌补对接焊缝 | 底板嵌补对接焊缝 | 13-1/6-2B | 0~0.21 | 0.21 | 2024.12.17 | 合格
31~32号墩 | 底板嵌补对接焊缝 | 底板嵌补对接焊缝 | 13-1/6-3B | 0~0.21 | 0.21 | 2024.12.17 | 合格
31~32号墩 | 底板嵌补对接焊缝 | 底板嵌补对接焊缝 | 13-1/6-4B | 0~0.21 | 0.21 | 2024.12.17 | 不合格 | F1 | P | 60 | 38
31~32号墩 | 底板嵌补对接焊缝 | 底板嵌补对接焊缝 | 13-1/6-5B | 0~0.21 | 0.21 | 2024.12.17 | 合格
31~32号墩 | 底板嵌补对接焊缝 | 底板嵌补对接焊缝 | 13-1/6-6B | 0~0.21 | 0.21 | 2024.12.17 | 合格
31~32号墩 | 底板嵌补对接焊缝 | 底板嵌补对接焊缝 | 13-1/6-7B | 0~0.21 | 0.21 | 2024.12.17 | 合格
31~32号墩 | 底板嵌补对接焊缝 | 底板嵌补对接焊缝 | 13-1/6-8B | 0~0.21 | 0.21 | 2024.12.17 | 合格
31~32号墩 | 底板嵌补对接焊缝 | 底板嵌补对接焊缝 | 13-1/6-9B | 0~0.21 | 0.21 | 2024.12.17 | 合格
31~32号墩 | 底板嵌补对接焊缝 | 底板嵌补对接焊缝 | 13-1/6-10B | 0~0.21 | 0.21 | 2024.12.17 | 合格
31~32号墩 | 底板嵌补对接焊缝 | 底板嵌补对接焊缝 | 13-1/9-1A | 0~0.21 | 0.21 | 2024.12.17 | 合格
31~32号墩 | 底板嵌补对接焊缝 | 底板嵌补对接焊缝 | 13-1/9-2A | 0~0.21 | 0.21 | 2024.12.17 | 合格
31~32号墩 | 底板嵌补对接焊缝 | 底板嵌补对接焊缝 | 13-1/9-3A | 0~0.21 | 0.21 | 2024.12.17 | 合格
31~32号墩 | 底板嵌补对接焊缝 | 底板嵌补对接焊缝 | 13-1/9-4A | 0~0.21 | 0.21 | 2024.12.17 | 合格
31~32号墩 | 底板嵌补对接焊缝 | 底板嵌补对接焊缝 | 13-1/9-5A | 0~0.21 | 0.21 | 2024.12.17 | 合格
31~32号墩 | 底板嵌补对接焊缝 | 底板嵌补对接焊缝 | 13-1/9-6A | 0~0.21 | 0.21 | 2024.12.17 | 合格
31~32号墩 | 底板嵌补对接焊缝 | 底板嵌补对接焊缝 | 13-1/9-7A | 0~0.21 | 0.21 | 2024.12.17 | 合格
31~32号墩 | 底板嵌补对接焊缝 | 底板嵌补对接焊缝 | 13-1/9-8A | 0~0.21 | 0.21 | 2024.12.17 | 合格
31~32号墩 | 底板嵌补对接焊缝 | 底板嵌补对接焊缝 | 13-1/9-9A | 0~0.21 | 0.21 | 2024.12.17 | 合格
31~32号墩 | 底板嵌补对接焊缝 | 底板嵌补对接焊缝 | 13-1/9-10A | 0~0.21 | 0.21 | 2024.12.17 | 合格
31~32号墩 | 底板嵌补对接焊缝 | 底板嵌补对接焊缝 | 13-1/9-1B | 0~0.21 | 0.21 | 2024.12.17 | 合格
31~32号墩 | 底板嵌补对接焊缝 | 底板嵌补对接焊缝 | 13-1/9-2B | 0~0.21 | 0.21 | 2024.12.17 | 合格
31~32号墩 | 底板嵌补对接焊缝 | 底板嵌补对接焊缝 | 13-1/9-3B | 0~0.21 | 0.21 | 2024.12.17 | 合格
31~32号墩 | 底板嵌补对接焊缝 | 底板嵌补对接焊缝 | 13-1/9-4B | 0~0.21 | 0.21 | 2024.12.17 | 合格
31~32号墩 | 底板嵌补对接焊缝 | 底板嵌补对接焊缝 | 13-1/9-5B | 0~0.21 | 0.21 | 2024.12.17 | 合格
31~32号墩 | 底板嵌补对接焊缝 | 底板嵌补对接焊缝 | 13-1/9-6B | 0~0.21 | 0.21 | 2024.12.17 | 合格
31~32号墩 | 底板嵌补对接焊缝 | 底板嵌补对接焊缝 | 13-1/9-7B | 0~0.21 | 0.21 | 2024.12.17 | 合格
31~32号墩 | 底板嵌补对接焊缝 | 底板嵌补对接焊缝 | 13-1/9-8B | 0~0.21 | 0.21 | 2024.12.17 | 合格
31~32号墩 | 底板嵌补对接焊缝 | 底板嵌补对接焊缝 | 13-1/9-9B | 0~0.21 | 0.21 | 2024.12.17 | 合格
31~32号墩 | 底板嵌补对接焊缝 | 底板嵌补对接焊缝 | 13-1/9-10B | 0~0.21 | 0.21 | 2024.12.17 | 合格
31~32号墩 | 底板嵌补对接焊缝 | 底板嵌补对接焊缝 | 13-1/12-1A | 0~0.21 | 0.21 | 2024.12.17 | 合格
31~32号墩 | 底板嵌补对接焊缝 | 底板嵌补对接焊缝 | 13-1/12-2A | 0~0.21 | 0.21 | 2024.12.17 | 合格
31~32号墩 | 底板嵌补对接焊缝 | 底板嵌补对接焊缝 | 13-1/12-3A | 0~0.21 | 0.21 | 2024.12.17 | 合格
31~32号墩 | 底板嵌补对接焊缝 | 底板嵌补对接焊缝 | 13-1/12-4A | 0~0.21 | 0.21 | 2024.12.17 | 合格
31~32号墩 | 底板嵌补对接焊缝 | 底板嵌补对接焊缝 | 13-1/12-5A | 0~0.21 | 0.21 | 2024.12.17 | 合格
31~32号墩 | 底板嵌补对接焊缝 | 底板嵌补对接焊缝 | 13-1/12-6A | 0~0.21 | 0.21 | 2024.12.17 | 合格
31~32号墩 | 底板嵌补对接焊缝 | 底板嵌补对接焊缝 | 13-1/12-7A | 0~0.21 | 0.21 | 2024.12.17 | 合格
31~32号墩 | 底板嵌补对接焊缝 | 底板嵌补对接焊缝 | 13-1/12-8A | 0~0.21 | 0.21 | 2024.12.17 | 合格
31~32号墩 | 底板嵌补对接焊缝 | 底板嵌补对接焊缝 | 13-1/12-9A | 0~0.21 | 0.21 | 2024.12.17 | 合格
31~32号墩 | 底板嵌补对接焊缝 | 底板嵌补对接焊缝 | 13-1/12-10A | 0~0.21 | 0.21 | 2024.12.17 | 合格
31~32号墩 | 底板嵌补对接焊缝 | 底板嵌补对接焊缝 | 13-1/12-1B | 0~0.21 | 0.21 | 2024.12.17 | 合格
31~32号墩 | 底板嵌补对接焊缝 | 底板嵌补对接焊缝 | 13-1/12-2B | 0~0.21 | 0.21 | 2024.12.17 | 合格
31~32号墩 | 底板嵌补对接焊缝 | 底板嵌补对接焊缝 | 13-1/12-3B | 0~0.21 | 0.21 | 2024.12.17 | 合格
31~32号墩 | 底板嵌补对接焊缝 | 底板嵌补对接焊缝 | 13-1/12-4B | 0~0.21 | 0.21 | 2024.12.17 | 合格
31~32号墩 | 底板嵌补对接焊缝 | 底板嵌补对接焊缝 | 13-1/12-5B | 0~0.21 | 0.21 | 2024.12.17 | 合格
31~32号墩 | 底板嵌补对接焊缝 | 底板嵌补对接焊缝 | 13-1/12-6B | 0~0.21 | 0.21 | 2024.12.17 | 合格
31~32号墩 | 底板嵌补对接焊缝 | 底板嵌补对接焊缝 | 13-1/12-7B | 0~0.21 | 0.21 | 2024.12.17 | 合格
31~32号墩 | 底板嵌补对接焊缝 | 底板嵌补对接焊缝 | 13-1/12-8B | 0~0.21 | 0.21 | 2024.12.17 | 合格
31~32号墩 | 底板嵌补对接焊缝 | 底板嵌补对接焊缝 | 13-1/12-9B | 0~0.21 | 0.21 | 2024.12.17 | 合格
31~32号墩 | 底板嵌补对接焊缝 | 底板嵌补对接焊缝 | 13-1/12-10B | 0~0.21 | 0.21 | 2024.12.17 | 合格
31~32号墩 | 底板嵌补对接焊缝 | 底板嵌补对接焊缝 | 13-5/2-1A | 0~0.21 | 0.21 | 2024.12.17 | 合格
31~32号墩 | 底板嵌补对接焊缝 | 底板嵌补对接焊缝 | 13-5/2-2A | 0~0.21 | 0.21 | 2024.12.17 | 合格
31~32号墩 | 底板嵌补对接焊缝 | 底板嵌补对接焊缝 | 13-5/2-3A | 0~0.21 | 0.21 | 2024.12.17 | 合格
31~32号墩 | 底板嵌补对接焊缝 | 底板嵌补对接焊缝 | 13-5/2-4A | 0~0.21 | 0.21 | 2024.12.17 | 合格
31~32号墩 | 底板嵌补对接焊缝 | 底板嵌补对接焊缝 | 13-5/2-5A | 0~0.21 | 0.21 | 2024.12.17 | 合格
31~32号墩 | 底板嵌补对接焊缝 | 底板嵌补对接焊缝 | 13-5/2-6A | 0~0.21 | 0.21 | 2024.12.17 | 合格
31~32号墩 | 底板嵌补对接焊缝 | 底板嵌补对接焊缝 | 13-5/2-7A | 0~0.21 | 0.21 | 2024.12.17 | 合格
31~32号墩 | 底板嵌补对接焊缝 | 底板嵌补对接焊缝 | 13-5/2-8A | 0~0.21 | 0.21 | 2024.12.17 | 合格
31~32号墩 | 底板嵌补对接焊缝 | 底板嵌补对接焊缝 | 13-5/2-9A | 0~0.21 | 0.21 | 2024.12.17 | 合格
31~32号墩 | 底板嵌补对接焊缝 | 底板嵌补对接焊缝 | 13-5/2-10A | 0~0.21 | 0.21 | 2024.12.17 | 合格
31~32号墩 | 底板嵌补对接焊缝 | 底板嵌补对接焊缝 | 13-5/2-1B | 0~0.21 | 0.21 | 2024.12.17 | 合格
31~32号墩 | 底板嵌补对接焊缝 | 底板嵌补对接焊缝 | 13-5/2-2B | 0~0.21 | 0.21 | 2024.12.17 | 合格
31~32号墩 | 底板嵌补对接焊缝 | 底板嵌补对接焊缝 | 13-5/2-3B | 0~0.21 | 0.21 | 2024.12.17 | 合格
31~32号墩 | 底板嵌补对接焊缝 | 底板嵌补对接焊缝 | 13-5/2-4B | 0~0.21 | 0.21 | 2024.12.17 | 合格
31~32号墩 | 底板嵌补对接焊缝 | 底板嵌补对接焊缝 | 13-5/2-5B | 0~0.21 | 0.21 | 2024.12.17 | 合格
31~32号墩 | 底板嵌补对接焊缝 | 底板嵌补对接焊缝 | 13-5/2-6B | 0~0.21 | 0.21 | 2024.12.17 | 合格
31~32号墩 | 底板嵌补对接焊缝 | 底板嵌补对接焊缝 | 13-5/2-7B | 0~0.21 | 0.21 | 2024.12.17 | 合格
31~32号墩 | 底板嵌补对接焊缝 | 底板嵌补对接焊缝 | 13-5/2-8B | 0~0.21 | 0.21 | 2024.12.17 | 合格
31~32号墩 | 底板嵌补对接焊缝 | 底板嵌补对接焊缝 | 13-5/2-9B | 0~0.21 | 0.21 | 2024.12.17 | 合格
31~32号墩 | 底板嵌补对接焊缝 | 底板嵌补对接焊缝 | 13-5/2-10B | 0~0.21 | 0.21 | 2024.12.17 | 合格
31~32号墩 | 底板嵌补对接焊缝 | 底板嵌补对接焊缝 | 13-8/2-1A | 0~0.21 | 0.21 | 2024.12.17 | 合格
31~32号墩 | 底板嵌补对接焊缝 | 底板嵌补对接焊缝 | 13-8/2-2A | 0~0.21 | 0.21 | 2024.12.17 | 合格
31~32号墩 | 底板嵌补对接焊缝 | 底板嵌补对接焊缝 | 13-8/2-3A | 0~0.21 | 0.21 | 2024.12.17 | 合格
31~32号墩 | 底板嵌补对接焊缝 | 底板嵌补对接焊缝 | 13-8/2-4A | 0~0.21 | 0.21 | 2024.12.17 | 合格
31~32号墩 | 底板嵌补对接焊缝 | 底板嵌补对接焊缝 | 13-8/2-5A | 0~0.21 | 0.21 | 2024.12.17 | 合格
31~32号墩 | 底板嵌补对接焊缝 | 底板嵌补对接焊缝 | 13-8/2-6A | 0~0.21 | 0.21 | 2024.12.17 | 合格
31~32号墩 | 底板嵌补对接焊缝 | 底板嵌补对接焊缝 | 13-8/2-7A | 0~0.21 | 0.21 | 2024.12.17 | 合格
31~32号墩 | 底板嵌补对接焊缝 | 底板嵌补对接焊缝 | 13-8/2-8A | 0~0.21 | 0.21 | 2024.12.17 | 合格
31~32号墩 | 底板嵌补对接焊缝 | 底板嵌补对接焊缝 | 13-8/2-9A | 0~0.21 | 0.21 | 2024.12.17 | 合格
31~32号墩 | 底板嵌补对接焊缝 | 底板嵌补对接焊缝 | 13-8/2-10A | 0~0.21 | 0.21 | 2024.12.17 | 合格
31~32号墩 | 底板嵌补对接焊缝 | 底板嵌补对接焊缝 | 13-8/2-1B | 0~0.21 | 0.21 | 2024.12.17 | 合格
31~32号墩 | 底板嵌补对接焊缝 | 底板嵌补对接焊缝 | 13-8/2-2B | 0~0.21 | 0.21 | 2024.12.17 | 合格
31~32号墩 | 底板嵌补对接焊缝 | 底板嵌补对接焊缝 | 13-8/2-3B | 0~0.21 | 0.21 | 2024.12.17 | 合格
31~32号墩 | 底板嵌补对接焊缝 | 底板嵌补对接焊缝 | 13-8/2-4B | 0~0.21 | 0.21 | 2024.12.17 | 合格
31~32号墩 | 底板嵌补对接焊缝 | 底板嵌补对接焊缝 | 13-8/2-5B | 0~0.21 | 0.21 | 2024.12.17 | 合格
31~32号墩 | 底板嵌补对接焊缝 | 底板嵌补对接焊缝 | 13-8/2-6B | 0~0.21 | 0.21 | 2024.12.17 | 合格
31~32号墩 | 底板嵌补对接焊缝 | 底板嵌补对接焊缝 | 13-8/2-7B | 0~0.21 | 0.21 | 2024.12.17 | 合格
31~32号墩 | 底板嵌补对接焊缝 | 底板嵌补对接焊缝 | 13-8/2-8B | 0~0.21 | 0.21 | 2024.12.17 | 合格
31~32号墩 | 底板嵌补对接焊缝 | 底板嵌补对接焊缝 | 13-8/2-9B | 0~0.21 | 0.21 | 2024.12.17 | 合格
31~32号墩 | 底板嵌补对接焊缝 | 底板嵌补对接焊缝 | 13-8/2-10B | 0~0.21 | 0.21 | 2024.12.17 | 合格
31~32号墩 | 底板嵌补对接焊缝 | 底板嵌补对接焊缝 | 13-11/2-1A | 0~0.21 | 0.21 | 2024.12.17 | 合格
31~32号墩 | 底板嵌补对接焊缝 | 底板嵌补对接焊缝 | 13-11/2-2A | 0~0.21 | 0.21 | 2024.12.17 | 合格
31~32号墩 | 底板嵌补对接焊缝 | 底板嵌补对接焊缝 | 13-11/2-3A | 0~0.21 | 0.21 | 2024.12.17 | 合格
31~32号墩 | 底板嵌补对接焊缝 | 底板嵌补对接焊缝 | 13-11/2-4A | 0~0.21 | 0.21 | 2024.12.17 | 合格
31~32号墩 | 底板嵌补对接焊缝 | 底板嵌补对接焊缝 | 13-11/2-5A | 0~0.21 | 0.21 | 2024.12.17 | 合格
31~32号墩 | 底板嵌补对接焊缝 | 底板嵌补对接焊缝 | 13-11/2-6A | 0~0.21 | 0.21 | 2024.12.17 | 合格
31~32号墩 | 底板嵌补对接焊缝 | 底板嵌补对接焊缝 | 13-11/2-7A | 0~0.21 | 0.21 | 2024.12.17 | 合格
31~32号墩 | 底板嵌补对接焊缝 | 底板嵌补对接焊缝 | 13-11/2-8A | 0~0.21 | 0.21 | 2024.12.17 | 合格
31~32号墩 | 底板嵌补对接焊缝 | 底板嵌补对接焊缝 | 13-11/2-9A | 0~0.21 | 0.21 | 2024.12.17 | 合格
31~32号墩 | 底板嵌补对接焊缝 | 底板嵌补对接焊缝 | 13-11/2-10A | 0~0.21 | 0.21 | 2024.12.17 | 合格
31~32号墩 | 底板嵌补对接焊缝 | 底板嵌补对接焊缝 | 13-11/2-1B | 0~0.21 | 0.21 | 2024.12.17 | 合格
31~32号墩 | 底板嵌补对接焊缝 | 底板嵌补对接焊缝 | 13-11/2-2B | 0~0.21 | 0.21 | 2024.12.17 | 合格
31~32号墩 | 底板嵌补对接焊缝 | 底板嵌补对接焊缝 | 13-11/2-3B | 0~0.21 | 0.21 | 2024.12.17 | 合格
31~32号墩 | 底板嵌补对接焊缝 | 底板嵌补对接焊缝 | 13-11/2-4B | 0~0.21 | 0.21 | 2024.12.17 | 合格
31~32号墩 | 底板嵌补对接焊缝 | 底板嵌补对接焊缝 | 13-11/2-5B | 0~0.21 | 0.21 | 2024.12.17 | 合格
31~32号墩 | 底板嵌补对接焊缝 | 底板嵌补对接焊缝 | 13-11/2-6B | 0~0.21 | 0.21 | 2024.12.17 | 合格
31~32号墩 | 底板嵌补对接焊缝 | 底板嵌补对接焊缝 | 13-11/2-7B | 0~0.21 | 0.21 | 2024.12.17 | 合格
31~32号墩 | 底板嵌补对接焊缝 | 底板嵌补对接焊缝 | 13-11/2-8B | 0~0.21 | 0.21 | 2024.12.17 | 合格
31~32号墩 | 底板嵌补对接焊缝 | 底板嵌补对接焊缝 | 13-11/2-9B | 0~0.21 | 0.21 | 2024.12.17 | 合格
31~32号墩 | 底板嵌补对接焊缝 | 底板嵌补对接焊缝 | 13-11/2-10B | 0~0.21 | 0.21 | 2024.12.17 | 合格
31~32号墩 | 底板嵌补对接焊缝 | 底板嵌补对接焊缝 | 13-14/2-1A | 0~0.21 | 0.21 | 2024.12.17 | 合格
31~32号墩 | 底板嵌补对接焊缝 | 底板嵌补对接焊缝 | 13-14/2-2A | 0~0.21 | 0.21 | 2024.12.17 | 合格
31~32号墩 | 底板嵌补对接焊缝 | 底板嵌补对接焊缝 | 13-14/2-3A | 0~0.21 | 0.21 | 2024.12.17 | 合格
31~32号墩 | 底板嵌补对接焊缝 | 底板嵌补对接焊缝 | 13-14/2-4A | 0~0.21 | 0.21 | 2024.12.17 | 合格
31~32号墩 | 底板嵌补对接焊缝 | 底板嵌补对接焊缝 | 13-14/2-5A | 0~0.21 | 0.21 | 2024.12.17 | 合格
31~32号墩 | 底板嵌补对接焊缝 | 底板嵌补对接焊缝 | 13-14/2-6A | 0~0.21 | 0.21 | 2024.12.17 | 合格
31~32号墩 | 底板嵌补对接焊缝 | 底板嵌补对接焊缝 | 13-14/2-7A | 0~0.21 | 0.21 | 2024.12.17 | 合格
31~32号墩 | 底板嵌补对接焊缝 | 底板嵌补对接焊缝 | 13-14/2-8A | 0~0.21 | 0.21 | 2024.12.17 | 合格
31~32号墩 | 底板嵌补对接焊缝 | 底板嵌补对接焊缝 | 13-14/2-9A | 0~0.21 | 0.21 | 2024.12.17 | 合格
31~32号墩 | 底板嵌补对接焊缝 | 底板嵌补对接焊缝 | 13-14/2-10A | 0~0.21 | 0.21 | 2024.12.17 | 合格
31~32号墩 | 底板嵌补对接焊缝 | 底板嵌补对接焊缝 | 13-14/2-1B | 0~0.21 | 0.21 | 2024.12.17 | 合格
31~32号墩 | 底板嵌补对接焊缝 | 底板嵌补对接焊缝 | 13-14/2-2B | 0~0.21 | 0.21 | 2024.12.17 | 合格
31~32号墩 | 底板嵌补对接焊缝 | 底板嵌补对接焊缝 | 13-14/2-3B | 0~0.21 | 0.21 | 2024.12.17 | 合格
31~32号墩 | 底板嵌补对接焊缝 | 底板嵌补对接焊缝 | 13-14/2-4B | 0~0.21 | 0.21 | 2024.12.17 | 合格
31~32号墩 | 底板嵌补对接焊缝 | 底板嵌补对接焊缝 | 13-14/2-5B | 0~0.21 | 0.21 | 2024.12.17 | 合格
31~32号墩 | 底板嵌补对接焊缝 | 底板嵌补对接焊缝 | 13-14/2-6B | 0~0.21 | 0.21 | 2024.12.17 | 合格
31~32号墩 | 底板嵌补对接焊缝 | 底板嵌补对接焊缝 | 13-14/2-7B | 0~0.21 | 0.21 | 2024.12.17 | 合格
31~32号墩 | 底板嵌补对接焊缝 | 底板嵌补对接焊缝 | 13-14/2-8B | 0~0.21 | 0.21 | 2024.12.17 | 合格
31~32号墩 | 底板嵌补对接焊缝 | 底板嵌补对接焊缝 | 13-14/2-9B | 0~0.21 | 0.21 | 2024.12.17 | 合格
31~32号墩 | 底板嵌补对接焊缝 | 底板嵌补对接焊缝 | 13-14/2-10B | 0~0.21 | 0.21 | 2024.12.17 | 合格
32~33号墩 | 底板嵌补对接焊缝 | 底板嵌补对接焊缝 | 13-2/16-1A | 0~0.21 | 0.21 | 2024.12.22 | 合格
32~33号墩 | 底板嵌补对接焊缝 | 底板嵌补对接焊缝 | 13-2/16-2A | 0~0.21 | 0.21 | 2024.12.22 | 合格
32~33号墩 | 底板嵌补对接焊缝 | 底板嵌补对接焊缝 | 13-2/16-3A | 0~0.21 | 0.21 | 2024.12.22 | 合格
32~33号墩 | 底板嵌补对接焊缝 | 底板嵌补对接焊缝 | 13-2/16-4A | 0~0.21 | 0.21 | 2024.12.22 | 合格
32~33号墩 | 底板嵌补对接焊缝 | 底板嵌补对接焊缝 | 13-2/16-5A | 0~0.21 | 0.21 | 2024.12.22 | 合格
32~33号墩 | 底板嵌补对接焊缝 | 底板嵌补对接焊缝 | 13-2/16-6A | 0~0.21 | 0.21 | 2024.12.22 | 合格
32~33号墩 | 底板嵌补对接焊缝 | 底板嵌补对接焊缝 | 13-2/16-7A | 0~0.21 | 0.21 | 2024.12.22 | 合格
32~33号墩 | 底板嵌补对接焊缝 | 底板嵌补对接焊缝 | 13-2/16-8A | 0~0.21 | 0.21 | 2024.12.22 | 合格
32~33号墩 | 底板嵌补对接焊缝 | 底板嵌补对接焊缝 | 13-2/16-9A | 0~0.21 | 0.21 | 2024.12.22 | 合格
32~33号墩 | 底板嵌补对接焊缝 | 底板嵌补对接焊缝 | 13-2/16-10A | 0~0.21 | 0.21 | 2024.12.22 | 合格
32~33号墩 | 底板嵌补对接焊缝 | 底板嵌补对接焊缝 | 13-2/16-1B | 0~0.21 | 0.21 | 2024.12.22 | 合格
32~33号墩 | 底板嵌补对接焊缝 | 底板嵌补对接焊缝 | 13-2/16-2B | 0~0.21 | 0.21 | 2024.12.22 | 合格
32~33号墩 | 底板嵌补对接焊缝 | 底板嵌补对接焊缝 | 13-2/16-3B | 0~0.21 | 0.21 | 2024.12.22 | 合格
32~33号墩 | 底板嵌补对接焊缝 | 底板嵌补对接焊缝 | 13-2/16-4B | 0~0.21 | 0.21 | 2024.12.22 | 合格
32~33号墩 | 底板嵌补对接焊缝 | 底板嵌补对接焊缝 | 13-2/16-5B | 0~0.21 | 0.21 | 2024.12.22 | 合格
32~33号墩 | 底板嵌补对接焊缝 | 底板嵌补对接焊缝 | 13-2/16-6B | 0~0.21 | 0.21 | 2024.12.22 | 合格
32~33号墩 | 底板嵌补对接焊缝 | 底板嵌补对接焊缝 | 13-2/16-7B | 0~0.21 | 0.21 | 2024.12.22 | 合格
32~33号墩 | 底板嵌补对接焊缝 | 底板嵌补对接焊缝 | 13-2/16-8B | 0~0.21 | 0.21 | 2024.12.22 | 合格
32~33号墩 | 底板嵌补对接焊缝 | 底板嵌补对接焊缝 | 13-2/16-9B | 0~0.21 | 0.21 | 2024.12.22 | 合格
32~33号墩 | 底板嵌补对接焊缝 | 底板嵌补对接焊缝 | 13-2/16-10B | 0~0.21 | 0.21 | 2024.12.22 | 合格
32~33号墩 | 底板嵌补对接焊缝 | 底板嵌补对接焊缝 | 13-2/18-1A | 0~0.21 | 0.21 | 2024.12.22 | 合格
32~33号墩 | 底板嵌补对接焊缝 | 底板嵌补对接焊缝 | 13-2/18-2A | 0~0.21 | 0.21 | 2024.12.22 | 合格
32~33号墩 | 底板嵌补对接焊缝 | 底板嵌补对接焊缝 | 13-2/18-3A | 0~0.21 | 0.21 | 2024.12.22 | 合格
32~33号墩 | 底板嵌补对接焊缝 | 底板嵌补对接焊缝 | 13-2/18-4A | 0~0.21 | 0.21 | 2024.12.22 | 合格
32~33号墩 | 底板嵌补对接焊缝 | 底板嵌补对接焊缝 | 13-2/18-5A | 0~0.21 | 0.21 | 2024.12.22 | 合格
32~33号墩 | 底板嵌补对接焊缝 | 底板嵌补对接焊缝 | 13-2/18-6A | 0~0.21 | 0.21 | 2024.12.22 | 合格
32~33号墩 | 底板嵌补对接焊缝 | 底板嵌补对接焊缝 | 13-2/18-7A | 0~0.21 | 0.21 | 2024.12.22 | 合格
32~33号墩 | 底板嵌补对接焊缝 | 底板嵌补对接焊缝 | 13-2/18-8A | 0~0.21 | 0.21 | 2024.12.22 | 合格
32~33号墩 | 底板嵌补对接焊缝 | 底板嵌补对接焊缝 | 13-2/18-9A | 0~0.21 | 0.21 | 2024.12.22 | 合格
32~33号墩 | 底板嵌补对接焊缝 | 底板嵌补对接焊缝 | 13-2/18-10A | 0~0.21 | 0.21 | 2024.12.22 | 合格
32~33号墩 | 底板嵌补对接焊缝 | 底板嵌补对接焊缝 | 13-2/18-1B | 0~0.21 | 0.21 | 2024.12.22 | 合格
32~33号墩 | 底板嵌补对接焊缝 | 底板嵌补对接焊缝 | 13-2/18-2B | 0~0.21 | 0.21 | 2024.12.22 | 合格
32~33号墩 | 底板嵌补对接焊缝 | 底板嵌补对接焊缝 | 13-2/18-3B | 0~0.21 | 0.21 | 2024.12.22 | 合格
32~33号墩 | 底板嵌补对接焊缝 | 底板嵌补对接焊缝 | 13-2/18-4B | 0~0.21 | 0.21 | 2024.12.22 | 合格
32~33号墩 | 底板嵌补对接焊缝 | 底板嵌补对接焊缝 | 13-2/18-5B | 0~0.21 | 0.21 | 2024.12.22 | 合格
32~33号墩 | 底板嵌补对接焊缝 | 底板嵌补对接焊缝 | 13-2/18-6B | 0~0.21 | 0.21 | 2024.12.22 | 合格
32~33号墩 | 底板嵌补对接焊缝 | 底板嵌补对接焊缝 | 13-2/18-7B | 0~0.21 | 0.21 | 2024.12.22 | 合格
32~33号墩 | 底板嵌补对接焊缝 | 底板嵌补对接焊缝 | 13-2/18-8B | 0~0.21 | 0.21 | 2024.12.22 | 合格
32~33号墩 | 底板嵌补对接焊缝 | 底板嵌补对接焊缝 | 13-2/18-9B | 0~0.21 | 0.21 | 2024.12.22 | 合格
32~33号墩 | 底板嵌补对接焊缝 | 底板嵌补对接焊缝 | 13-2/18-10B | 0~0.21 | 0.21 | 2024.12.22 | 合格
32~33号墩 | 底板嵌补对接焊缝 | 底板嵌补对接焊缝 | 13-2/20-1A | 0~0.21 | 0.21 | 2024.12.22 | 合格
32~33号墩 | 底板嵌补对接焊缝 | 底板嵌补对接焊缝 | 13-2/20-2A | 0~0.21 | 0.21 | 2024.12.22 | 合格
32~33号墩 | 底板嵌补对接焊缝 | 底板嵌补对接焊缝 | 13-2/20-3A | 0~0.21 | 0.21 | 2024.12.22 | 合格
32~33号墩 | 底板嵌补对接焊缝 | 底板嵌补对接焊缝 | 13-2/20-4A | 0~0.21 | 0.21 | 2024.12.22 | 合格
32~33号墩 | 底板嵌补对接焊缝 | 底板嵌补对接焊缝 | 13-2/20-5A | 0~0.21 | 0.21 | 2024.12.22 | 合格
32~33号墩 | 底板嵌补对接焊缝 | 底板嵌补对接焊缝 | 13-2/20-6A | 0~0.21 | 0.21 | 2024.12.22 | 合格
32~33号墩 | 底板嵌补对接焊缝 | 底板嵌补对接焊缝 | 13-2/20-7A | 0~0.21 | 0.21 | 2024.12.22 | 合格
32~33号墩 | 底板嵌补对接焊缝 | 底板嵌补对接焊缝 | 13-2/20-8A | 0~0.21 | 0.21 | 2024.12.22 | 合格
32~33号墩 | 底板嵌补对接焊缝 | 底板嵌补对接焊缝 | 13-2/20-9A | 0~0.21 | 0.21 | 2024.12.22 | 合格
32~33号墩 | 底板嵌补对接焊缝 | 底板嵌补对接焊缝 | 13-2/20-10A | 0~0.21 | 0.21 | 2024.12.22 | 合格
32~33号墩 | 底板嵌补对接焊缝 | 底板嵌补对接焊缝 | 13-2/20-1B | 0~0.21 | 0.21 | 2024.12.22 | 合格
32~33号墩 | 底板嵌补对接焊缝 | 底板嵌补对接焊缝 | 13-2/20-2B | 0~0.21 | 0.21 | 2024.12.22 | 合格
32~33号墩 | 底板嵌补对接焊缝 | 底板嵌补对接焊缝 | 13-2/20-3B | 0~0.21 | 0.21 | 2024.12.22 | 合格
32~33号墩 | 底板嵌补对接焊缝 | 底板嵌补对接焊缝 | 13-2/20-4B | 0~0.21 | 0.21 | 2024.12.22 | 合格
32~33号墩 | 底板嵌补对接焊缝 | 底板嵌补对接焊缝 | 13-2/20-5B | 0~0.21 | 0.21 | 2024.12.22 | 合格
32~33号墩 | 底板嵌补对接焊缝 | 底板嵌补对接焊缝 | 13-2/20-6B | 0~0.21 | 0.21 | 2024.12.22 | 合格
32~33号墩 | 底板嵌补对接焊缝 | 底板嵌补对接焊缝 | 13-2/20-7B | 0~0.21 | 0.21 | 2024.12.22 | 合格
32~33号墩 | 底板嵌补对接焊缝 | 底板嵌补对接焊缝 | 13-2/20-8B | 0~0.21 | 0.21 | 2024.12.22 | 合格
32~33号墩 | 底板嵌补对接焊缝 | 底板嵌补对接焊缝 | 13-2/20-9B | 0~0.21 | 0.21 | 2024.12.22 | 合格
32~33号墩 | 底板嵌补对接焊缝 | 底板嵌补对接焊缝 | 13-2/20-10B | 0~0.21 | 0.21 | 2024.12.22 | 合格
32~33号墩 | 底板嵌补对接焊缝 | 底板嵌补对接焊缝 | 13-2/22-1A | 0~0.21 | 0.21 | 2024.12.22 | 合格
32~33号墩 | 底板嵌补对接焊缝 | 底板嵌补对接焊缝 | 13-2/22-2A | 0~0.21 | 0.21 | 2024.12.22 | 合格
32~33号墩 | 底板嵌补对接焊缝 | 底板嵌补对接焊缝 | 13-2/22-3A | 0~0.21 | 0.21 | 2024.12.22 | 合格
32~33号墩 | 底板嵌补对接焊缝 | 底板嵌补对接焊缝 | 13-2/22-4A | 0~0.21 | 0.21 | 2024.12.22 | 合格
32~33号墩 | 底板嵌补对接焊缝 | 底板嵌补对接焊缝 | 13-2/22-5A | 0~0.21 | 0.21 | 2024.12.22 | 合格
32~33号墩 | 底板嵌补对接焊缝 | 底板嵌补对接焊缝 | 13-2/22-6A | 0~0.21 | 0.21 | 2024.12.22 | 合格
32~33号墩 | 底板嵌补对接焊缝 | 底板嵌补对接焊缝 | 13-2/22-7A | 0~0.21 | 0.21 | 2024.12.22 | 合格
32~33号墩 | 底板嵌补对接焊缝 | 底板嵌补对接焊缝 | 13-2/22-8A | 0~0.21 | 0.21 | 2024.12.22 | 合格
32~33号墩 | 底板嵌补对接焊缝 | 底板嵌补对接焊缝 | 13-2/22-9A | 0~0.21 | 0.21 | 2024.12.22 | 合格
32~33号墩 | 底板嵌补对接焊缝 | 底板嵌补对接焊缝 | 13-2/22-10A | 0~0.21 | 0.21 | 2024.12.22 | 合格
32~33号墩 | 底板嵌补对接焊缝 | 底板嵌补对接焊缝 | 13-2/22-1B | 0~0.21 | 0.21 | 2024.12.22 | 合格
32~33号墩 | 底板嵌补对接焊缝 | 底板嵌补对接焊缝 | 13-2/22-2B | 0~0.21 | 0.21 | 2024.12.22 | 合格
32~33号墩 | 底板嵌补对接焊缝 | 底板嵌补对接焊缝 | 13-2/22-3B | 0~0.21 | 0.21 | 2024.12.22 | 合格
32~33号墩 | 底板嵌补对接焊缝 | 底板嵌补对接焊缝 | 13-2/22-4B | 0~0.21 | 0.21 | 2024.12.22 | 合格
32~33号墩 | 底板嵌补对接焊缝 | 底板嵌补对接焊缝 | 13-2/22-5B | 0~0.21 | 0.21 | 2024.12.22 | 合格
32~33号墩 | 底板嵌补对接焊缝 | 底板嵌补对接焊缝 | 13-2/22-6B | 0~0.21 | 0.21 | 2024.12.22 | 合格
32~33号墩 | 底板嵌补对接焊缝 | 底板嵌补对接焊缝 | 13-2/22-7B | 0~0.21 | 0.21 | 2024.12.22 | 合格
32~33号墩 | 底板嵌补对接焊缝 | 底板嵌补对接焊缝 | 13-2/22-8B | 0~0.21 | 0.21 | 2024.12.22 | 合格
32~33号墩 | 底板嵌补对接焊缝 | 底板嵌补对接焊缝 | 13-2/22-9B | 0~0.21 | 0.21 | 2024.12.22 | 合格
32~33号墩 | 底板嵌补对接焊缝 | 底板嵌补对接焊缝 | 13-2/22-10B | 0~0.21 | 0.21 | 2024.12.22 | 合格
32~33号墩 | 底板嵌补对接焊缝 | 底板嵌补对接焊缝 | 13-17/15-1A | 0~0.21 | 0.21 | 2024.12.22 | 合格
32~33号墩 | 底板嵌补对接焊缝 | 底板嵌补对接焊缝 | 13-17/15-2A | 0~0.21 | 0.21 | 2024.12.22 | 合格
32~33号墩 | 底板嵌补对接焊缝 | 底板嵌补对接焊缝 | 13-17/15-3A | 0~0.21 | 0.21 | 2024.12.22 | 合格
32~33号墩 | 底板嵌补对接焊缝 | 底板嵌补对接焊缝 | 13-17/15-4A | 0~0.21 | 0.21 | 2024.12.22 | 合格
32~33号墩 | 底板嵌补对接焊缝 | 底板嵌补对接焊缝 | 13-17/15-5A | 0~0.21 | 0.21 | 2024.12.22 | 合格
32~33号墩 | 底板嵌补对接焊缝 | 底板嵌补对接焊缝 | 13-17/15-6A | 0~0.21 | 0.21 | 2024.12.22 | 合格
32~33号墩 | 底板嵌补对接焊缝 | 底板嵌补对接焊缝 | 13-17/15-7A | 0~0.21 | 0.21 | 2024.12.22 | 合格
32~33号墩 | 底板嵌补对接焊缝 | 底板嵌补对接焊缝 | 13-17/15-8A | 0~0.21 | 0.21 | 2024.12.22 | 合格
32~33号墩 | 底板嵌补对接焊缝 | 底板嵌补对接焊缝 | 13-17/15-9A | 0~0.21 | 0.21 | 2024.12.22 | 合格
32~33号墩 | 底板嵌补对接焊缝 | 底板嵌补对接焊缝 | 13-17/15-10A | 0~0.21 | 0.21 | 2024.12.22 | 合格
32~33号墩 | 底板嵌补对接焊缝 | 底板嵌补对接焊缝 | 13-17/15-1B | 0~0.21 | 0.21 | 2024.12.22 | 合格
32~33号墩 | 底板嵌补对接焊缝 | 底板嵌补对接焊缝 | 13-17/15-2B | 0~0.21 | 0.21 | 2024.12.22 | 合格
32~33号墩 | 底板嵌补对接焊缝 | 底板嵌补对接焊缝 | 13-17/15-3B | 0~0.21 | 0.21 | 2024.12.22 | 合格
32~33号墩 | 底板嵌补对接焊缝 | 底板嵌补对接焊缝 | 13-17/15-4B | 0~0.21 | 0.21 | 2024.12.22 | 合格
32~33号墩 | 底板嵌补对接焊缝 | 底板嵌补对接焊缝 | 13-17/15-5B | 0~0.21 | 0.21 | 2024.12.22 | 合格
32~33号墩 | 底板嵌补对接焊缝 | 底板嵌补对接焊缝 | 13-17/15-6B | 0~0.21 | 0.21 | 2024.12.22 | 合格
32~33号墩 | 底板嵌补对接焊缝 | 底板嵌补对接焊缝 | 13-17/15-7B | 0~0.21 | 0.21 | 2024.12.22 | 合格
32~33号墩 | 底板嵌补对接焊缝 | 底板嵌补对接焊缝 | 13-17/15-8B | 0~0.21 | 0.21 | 2024.12.22 | 合格
32~33号墩 | 底板嵌补对接焊缝 | 底板嵌补对接焊缝 | 13-17/15-9B | 0~0.21 | 0.21 | 2024.12.22 | 合格
32~33号墩 | 底板嵌补对接焊缝 | 底板嵌补对接焊缝 | 13-17/15-10B | 0~0.21 | 0.21 | 2024.12.22 | 合格
32~33号墩 | 底板嵌补对接焊缝 | 底板嵌补对接焊缝 | 13-19/15-1A | 0~0.21 | 0.21 | 2024.12.22 | 合格
32~33号墩 | 底板嵌补对接焊缝 | 底板嵌补对接焊缝 | 13-19/15-2A | 0~0.21 | 0.21 | 2024.12.22 | 合格
32~33号墩 | 底板嵌补对接焊缝 | 底板嵌补对接焊缝 | 13-19/15-3A | 0~0.21 | 0.21 | 2024.12.22 | 合格
32~33号墩 | 底板嵌补对接焊缝 | 底板嵌补对接焊缝 | 13-19/15-4A | 0~0.21 | 0.21 | 2024.12.22 | 合格
32~33号墩 | 底板嵌补对接焊缝 | 底板嵌补对接焊缝 | 13-19/15-5A | 0~0.21 | 0.21 | 2024.12.22 | 合格
32~33号墩 | 底板嵌补对接焊缝 | 底板嵌补对接焊缝 | 13-19/15-6A | 0~0.21 | 0.21 | 2024.12.22 | 合格
32~33号墩 | 底板嵌补对接焊缝 | 底板嵌补对接焊缝 | 13-19/15-7A | 0~0.21 | 0.21 | 2024.12.22 | 合格
32~33号墩 | 底板嵌补对接焊缝 | 底板嵌补对接焊缝 | 13-19/15-8A | 0~0.21 | 0.21 | 2024.12.22 | 合格
32~33号墩 | 底板嵌补对接焊缝 | 底板嵌补对接焊缝 | 13-19/15-9A | 0~0.21 | 0.21 | 2024.12.22 | 合格
32~33号墩 | 底板嵌补对接焊缝 | 底板嵌补对接焊缝 | 13-19/15-10A | 0~0.21 | 0.21 | 2024.12.22 | 合格
32~33号墩 | 底板嵌补对接焊缝 | 底板嵌补对接焊缝 | 13-19/15-1B | 0~0.21 | 0.21 | 2024.12.22 | 合格
32~33号墩 | 底板嵌补对接焊缝 | 底板嵌补对接焊缝 | 13-19/15-2B | 0~0.21 | 0.21 | 2024.12.22 | 合格
32~33号墩 | 底板嵌补对接焊缝 | 底板嵌补对接焊缝 | 13-19/15-3B | 0~0.21 | 0.21 | 2024.12.22 | 合格
32~33号墩 | 底板嵌补对接焊缝 | 底板嵌补对接焊缝 | 13-19/15-4B | 0~0.21 | 0.21 | 2024.12.22 | 合格
32~33号墩 | 底板嵌补对接焊缝 | 底板嵌补对接焊缝 | 13-19/15-5B | 0~0.21 | 0.21 | 2024.12.22 | 合格
32~33号墩 | 底板嵌补对接焊缝 | 底板嵌补对接焊缝 | 13-19/15-6B | 0~0.21 | 0.21 | 2024.12.22 | 合格
32~33号墩 | 底板嵌补对接焊缝 | 底板嵌补对接焊缝 | 13-19/15-7B | 0~0.21 | 0.21 | 2024.12.22 | 合格
32~33号墩 | 底板嵌补对接焊缝 | 底板嵌补对接焊缝 | 13-19/15-8B | 0~0.21 | 0.21 | 2024.12.22 | 合格
32~33号墩 | 底板嵌补对接焊缝 | 底板嵌补对接焊缝 | 13-19/15-9B | 0~0.21 | 0.21 | 2024.12.22 | 合格
32~33号墩 | 底板嵌补对接焊缝 | 底板嵌补对接焊缝 | 13-19/15-10B | 0~0.21 | 0.21 | 2024.12.22 | 合格
32~33号墩 | 底板嵌补对接焊缝 | 底板嵌补对接焊缝 | 13-21/15-1A | 0~0.21 | 0.21 | 2024.12.22 | 合格
32~33号墩 | 底板嵌补对接焊缝 | 底板嵌补对接焊缝 | 13-21/15-2A | 0~0.21 | 0.21 | 2024.12.22 | 合格
32~33号墩 | 底板嵌补对接焊缝 | 底板嵌补对接焊缝 | 13-21/15-3A | 0~0.21 | 0.21 | 2024.12.22 | 合格
32~33号墩 | 底板嵌补对接焊缝 | 底板嵌补对接焊缝 | 13-21/15-4A | 0~0.21 | 0.21 | 2024.12.22 | 合格
32~33号墩 | 底板嵌补对接焊缝 | 底板嵌补对接焊缝 | 13-21/15-5A | 0~0.21 | 0.21 | 2024.12.22 | 合格
32~33号墩 | 底板嵌补对接焊缝 | 底板嵌补对接焊缝 | 13-21/15-6A | 0~0.21 | 0.21 | 2024.12.22 | 合格
32~33号墩 | 底板嵌补对接焊缝 | 底板嵌补对接焊缝 | 13-21/15-7A | 0~0.21 | 0.21 | 2024.12.22 | 合格
32~33号墩 | 底板嵌补对接焊缝 | 底板嵌补对接焊缝 | 13-21/15-8A | 0~0.21 | 0.21 | 2024.12.22 | 合格
32~33号墩 | 底板嵌补对接焊缝 | 底板嵌补对接焊缝 | 13-21/15-9A | 0~0.21 | 0.21 | 2024.12.22 | 合格
32~33号墩 | 底板嵌补对接焊缝 | 底板嵌补对接焊缝 | 13-21/15-10A | 0~0.21 | 0.21 | 2024.12.22 | 合格
32~33号墩 | 底板嵌补对接焊缝 | 底板嵌补对接焊缝 | 13-21/15-1B | 0~0.21 | 0.21 | 2024.12.22 | 合格
32~33号墩 | 底板嵌补对接焊缝 | 底板嵌补对接焊缝 | 13-21/15-2B | 0~0.21 | 0.21 | 2024.12.22 | 合格
32~33号墩 | 底板嵌补对接焊缝 | 底板嵌补对接焊缝 | 13-21/15-3B | 0~0.21 | 0.21 | 2024.12.22 | 合格
32~33号墩 | 底板嵌补对接焊缝 | 底板嵌补对接焊缝 | 13-21/15-4B | 0~0.21 | 0.21 | 2024.12.22 | 合格
32~33号墩 | 底板嵌补对接焊缝 | 底板嵌补对接焊缝 | 13-21/15-5B | 0~0.21 | 0.21 | 2024.12.22 | 合格
32~33号墩 | 底板嵌补对接焊缝 | 底板嵌补对接焊缝 | 13-21/15-6B | 0~0.21 | 0.21 | 2024.12.22 | 合格
32~33号墩 | 底板嵌补对接焊缝 | 底板嵌补对接焊缝 | 13-21/15-7B | 0~0.21 | 0.21 | 2024.12.22 | 合格
32~33号墩 | 底板嵌补对接焊缝 | 底板嵌补对接焊缝 | 13-21/15-8B | 0~0.21 | 0.21 | 2024.12.22 | 合格
32~33号墩 | 底板嵌补对接焊缝 | 底板嵌补对接焊缝 | 13-21/15-9B | 0~0.21 | 0.21 | 2024.12.22 | 合格
32~33号墩 | 底板嵌补对接焊缝 | 底板嵌补对接焊缝 | 13-21/15-10B | 0~0.21 | 0.21 | 2024.12.22 | 合格
32~33号墩 | 底板嵌补对接焊缝 | 底板嵌补对接焊缝 | 13-23/15-1A | 0~0.21 | 0.21 | 2024.12.22 | 合格
32~33号墩 | 底板嵌补对接焊缝 | 底板嵌补对接焊缝 | 13-23/15-2A | 0~0.21 | 0.21 | 2024.12.22 | 合格
32~33号墩 | 底板嵌补对接焊缝 | 底板嵌补对接焊缝 | 13-23/15-3A | 0~0.21 | 0.21 | 2024.12.22 | 合格
32~33号墩 | 底板嵌补对接焊缝 | 底板嵌补对接焊缝 | 13-23/15-4A | 0~0.21 | 0.21 | 2024.12.22 | 合格
32~33号墩 | 底板嵌补对接焊缝 | 底板嵌补对接焊缝 | 13-23/15-5A | 0~0.21 | 0.21 | 2024.12.22 | 合格
32~33号墩 | 底板嵌补对接焊缝 | 底板嵌补对接焊缝 | 13-23/15-6A | 0~0.21 | 0.21 | 2024.12.22 | 合格
32~33号墩 | 底板嵌补对接焊缝 | 底板嵌补对接焊缝 | 13-23/15-7A | 0~0.21 | 0.21 | 2024.12.22 | 合格
32~33号墩 | 底板嵌补对接焊缝 | 底板嵌补对接焊缝 | 13-23/15-8A | 0~0.21 | 0.21 | 2024.12.22 | 合格
32~33号墩 | 底板嵌补对接焊缝 | 底板嵌补对接焊缝 | 13-23/15-9A | 0~0.21 | 0.21 | 2024.12.22 | 合格
32~33号墩 | 底板嵌补对接焊缝 | 底板嵌补对接焊缝 | 13-23/15-10A | 0~0.21 | 0.21 | 2024.12.22 | 合格
32~33号墩 | 底板嵌补对接焊缝 | 底板嵌补对接焊缝 | 13-23/15-1B | 0~0.21 | 0.21 | 2024.12.22 | 合格
32~33号墩 | 底板嵌补对接焊缝 | 底板嵌补对接焊缝 | 13-23/15-2B | 0~0.21 | 0.21 | 2024.12.22 | 合格
32~33号墩 | 底板嵌补对接焊缝 | 底板嵌补对接焊缝 | 13-23/15-3B | 0~0.21 | 0.21 | 2024.12.22 | 合格
32~33号墩 | 底板嵌补对接焊缝 | 底板嵌补对接焊缝 | 13-23/15-4B | 0~0.21 | 0.21 | 2024.12.22 | 合格
32~33号墩 | 底板嵌补对接焊缝 | 底板嵌补对接焊缝 | 13-23/15-5B | 0~0.21 | 0.21 | 2024.12.22 | 合格
32~33号墩 | 底板嵌补对接焊缝 | 底板嵌补对接焊缝 | 13-23/15-6B | 0~0.21 | 0.21 | 2024.12.22 | 合格
32~33号墩 | 底板嵌补对接焊缝 | 底板嵌补对接焊缝 | 13-23/15-7B | 0~0.21 | 0.21 | 2024.12.22 | 合格
32~33号墩 | 底板嵌补对接焊缝 | 底板嵌补对接焊缝 | 13-23/15-8B | 0~0.21 | 0.21 | 2024.12.22 | 合格
32~33号墩 | 底板嵌补对接焊缝 | 底板嵌补对接焊缝 | 13-23/15-9B | 0~0.21 | 0.21 | 2024.12.22 | 合格
32~33号墩 | 底板嵌补对接焊缝 | 底板嵌补对接焊缝 | 13-23/15-10B | 0~0.21 | 0.21 | 2024.12.22 | 合格
33~34号墩 | 底板嵌补对接焊缝 | 底板嵌补对接焊缝 | 13-15/25-1A | 0~0.21 | 0.21 | 2024.12.27 | 合格
33~34号墩 | 底板嵌补对接焊缝 | 底板嵌补对接焊缝 | 13-15/25-2A | 0~0.21 | 0.21 | 2024.12.27 | 合格
33~34号墩 | 底板嵌补对接焊缝 | 底板嵌补对接焊缝 | 13-15/25-3A | 0~0.21 | 0.21 | 2024.12.27 | 合格
33~34号墩 | 底板嵌补对接焊缝 | 底板嵌补对接焊缝 | 13-15/25-4A | 0~0.21 | 0.21 | 2024.12.27 | 合格
33~34号墩 | 底板嵌补对接焊缝 | 底板嵌补对接焊缝 | 13-15/25-5A | 0~0.21 | 0.21 | 2024.12.27 | 合格
33~34号墩 | 底板嵌补对接焊缝 | 底板嵌补对接焊缝 | 13-15/25-6A | 0~0.21 | 0.21 | 2024.12.27 | 合格
33~34号墩 | 底板嵌补对接焊缝 | 底板嵌补对接焊缝 | 13-15/25-7A | 0~0.21 | 0.21 | 2024.12.27 | 合格
33~34号墩 | 底板嵌补对接焊缝 | 底板嵌补对接焊缝 | 13-15/25-8A | 0~0.21 | 0.21 | 2024.12.27 | 合格
33~34号墩 | 底板嵌补对接焊缝 | 底板嵌补对接焊缝 | 13-15/25-9A | 0~0.21 | 0.21 | 2024.12.27 | 合格
33~34号墩 | 底板嵌补对接焊缝 | 底板嵌补对接焊缝 | 13-15/25-10A | 0~0.21 | 0.21 | 2024.12.27 | 合格
33~34号墩 | 底板嵌补对接焊缝 | 底板嵌补对接焊缝 | 13-15/25-1B | 0~0.21 | 0.21 | 2024.12.27 | 合格
33~34号墩 | 底板嵌补对接焊缝 | 底板嵌补对接焊缝 | 13-15/25-2B | 0~0.21 | 0.21 | 2024.12.27 | 合格
33~34号墩 | 底板嵌补对接焊缝 | 底板嵌补对接焊缝 | 13-15/25-3B | 0~0.21 | 0.21 | 2024.12.27 | 合格
33~34号墩 | 底板嵌补对接焊缝 | 底板嵌补对接焊缝 | 13-15/25-4B | 0~0.21 | 0.21 | 2024.12.27 | 合格
33~34号墩 | 底板嵌补对接焊缝 | 底板嵌补对接焊缝 | 13-15/25-5B | 0~0.21 | 0.21 | 2024.12.27 | 合格
33~34号墩 | 底板嵌补对接焊缝 | 底板嵌补对接焊缝 | 13-15/25-6B | 0~0.21 | 0.21 | 2024.12.27 | 合格
33~34号墩 | 底板嵌补对接焊缝 | 底板嵌补对接焊缝 | 13-15/25-7B | 0~0.21 | 0.21 | 2024.12.27 | 合格
33~34号墩 | 底板嵌补对接焊缝 | 底板嵌补对接焊缝 | 13-15/25-8B | 0~0.21 | 0.21 | 2024.12.27 | 合格
33~34号墩 | 底板嵌补对接焊缝 | 底板嵌补对接焊缝 | 13-15/25-9B | 0~0.21 | 0.21 | 2024.12.27 | 合格
33~34号墩 | 底板嵌补对接焊缝 | 底板嵌补对接焊缝 | 13-15/25-10B | 0~0.21 | 0.21 | 2024.12.27 | 合格
33~34号墩 | 底板嵌补对接焊缝 | 底板嵌补对接焊缝 | 13-15/28-1A | 0~0.21 | 0.21 | 2024.12.27 | 合格
33~34号墩 | 底板嵌补对接焊缝 | 底板嵌补对接焊缝 | 13-15/28-2A | 0~0.21 | 0.21 | 2024.12.27 | 合格
33~34号墩 | 底板嵌补对接焊缝 | 底板嵌补对接焊缝 | 13-15/28-3A | 0~0.21 | 0.21 | 2024.12.27 | 合格
33~34号墩 | 底板嵌补对接焊缝 | 底板嵌补对接焊缝 | 13-15/28-4A | 0~0.21 | 0.21 | 2024.12.27 | 合格
33~34号墩 | 底板嵌补对接焊缝 | 底板嵌补对接焊缝 | 13-15/28-5A | 0~0.21 | 0.21 | 2024.12.27 | 合格
33~34号墩 | 底板嵌补对接焊缝 | 底板嵌补对接焊缝 | 13-15/28-6A | 0~0.21 | 0.21 | 2024.12.27 | 合格
33~34号墩 | 底板嵌补对接焊缝 | 底板嵌补对接焊缝 | 13-15/28-7A | 0~0.21 | 0.21 | 2024.12.27 | 合格
33~34号墩 | 底板嵌补对接焊缝 | 底板嵌补对接焊缝 | 13-15/28-8A | 0~0.21 | 0.21 | 2024.12.27 | 合格
33~34号墩 | 底板嵌补对接焊缝 | 底板嵌补对接焊缝 | 13-15/28-9A | 0~0.21 | 0.21 | 2024.12.27 | 合格
33~34号墩 | 底板嵌补对接焊缝 | 底板嵌补对接焊缝 | 13-15/28-10A | 0~0.21 | 0.21 | 2024.12.27 | 合格
33~34号墩 | 底板嵌补对接焊缝 | 底板嵌补对接焊缝 | 13-15/28-1B | 0~0.21 | 0.21 | 2024.12.27 | 合格
33~34号墩 | 底板嵌补对接焊缝 | 底板嵌补对接焊缝 | 13-15/28-2B | 0~0.21 | 0.21 | 2024.12.27 | 合格
33~34号墩 | 底板嵌补对接焊缝 | 底板嵌补对接焊缝 | 13-15/28-3B | 0~0.21 | 0.21 | 2024.12.27 | 合格
33~34号墩 | 底板嵌补对接焊缝 | 底板嵌补对接焊缝 | 13-15/28-4B | 0~0.21 | 0.21 | 2024.12.27 | 合格
33~34号墩 | 底板嵌补对接焊缝 | 底板嵌补对接焊缝 | 13-15/28-5B | 0~0.21 | 0.21 | 2024.12.27 | 合格
33~34号墩 | 底板嵌补对接焊缝 | 底板嵌补对接焊缝 | 13-15/28-6B | 0~0.21 | 0.21 | 2024.12.27 | 合格
33~34号墩 | 底板嵌补对接焊缝 | 底板嵌补对接焊缝 | 13-15/28-7B | 0~0.21 | 0.21 | 2024.12.27 | 合格
33~34号墩 | 底板嵌补对接焊缝 | 底板嵌补对接焊缝 | 13-15/28-8B | 0~0.21 | 0.21 | 2024.12.27 | 合格
33~34号墩 | 底板嵌补对接焊缝 | 底板嵌补对接焊缝 | 13-15/28-9B | 0~0.21 | 0.21 | 2024.12.27 | 合格
33~34号墩 | 底板嵌补对接焊缝 | 底板嵌补对接焊缝 | 13-15/28-10B | 0~0.21 | 0.21 | 2024.12.27 | 合格
33~34号墩 | 底板嵌补对接焊缝 | 底板嵌补对接焊缝 | 13-15/31-1A | 0~0.21 | 0.21 | 2024.12.27 | 合格
33~34号墩 | 底板嵌补对接焊缝 | 底板嵌补对接焊缝 | 13-15/31-2A | 0~0.21 | 0.21 | 2024.12.27 | 合格
33~34号墩 | 底板嵌补对接焊缝 | 底板嵌补对接焊缝 | 13-15/31-3A | 0~0.21 | 0.21 | 2024.12.27 | 合格
33~34号墩 | 底板嵌补对接焊缝 | 底板嵌补对接焊缝 | 13-15/31-4A | 0~0.21 | 0.21 | 2024.12.27 | 合格
33~34号墩 | 底板嵌补对接焊缝 | 底板嵌补对接焊缝 | 13-15/31-5A | 0~0.21 | 0.21 | 2024.12.27 | 合格
33~34号墩 | 底板嵌补对接焊缝 | 底板嵌补对接焊缝 | 13-15/31-6A | 0~0.21 | 0.21 | 2024.12.27 | 合格
33~34号墩 | 底板嵌补对接焊缝 | 底板嵌补对接焊缝 | 13-15/31-7A | 0~0.21 | 0.21 | 2024.12.27 | 合格
33~34号墩 | 底板嵌补对接焊缝 | 底板嵌补对接焊缝 | 13-15/31-8A | 0~0.21 | 0.21 | 2024.12.27 | 合格
33~34号墩 | 底板嵌补对接焊缝 | 底板嵌补对接焊缝 | 13-15/31-9A | 0~0.21 | 0.21 | 2024.12.27 | 合格
33~34号墩 | 底板嵌补对接焊缝 | 底板嵌补对接焊缝 | 13-15/31-10A | 0~0.21 | 0.21 | 2024.12.27 | 合格
33~34号墩 | 底板嵌补对接焊缝 | 底板嵌补对接焊缝 | 13-15/31-1B | 0~0.21 | 0.21 | 2024.12.27 | 合格
33~34号墩 | 底板嵌补对接焊缝 | 底板嵌补对接焊缝 | 13-15/31-2B | 0~0.21 | 0.21 | 2024.12.27 | 合格
33~34号墩 | 底板嵌补对接焊缝 | 底板嵌补对接焊缝 | 13-15/31-3B | 0~0.21 | 0.21 | 2024.12.27 | 合格
33~34号墩 | 底板嵌补对接焊缝 | 底板嵌补对接焊缝 | 13-15/31-4B | 0~0.21 | 0.21 | 2024.12.27 | 合格
33~34号墩 | 底板嵌补对接焊缝 | 底板嵌补对接焊缝 | 13-15/31-5B | 0~0.21 | 0.21 | 2024.12.27 | 合格
33~34号墩 | 底板嵌补对接焊缝 | 底板嵌补对接焊缝 | 13-15/31-6B | 0~0.21 | 0.21 | 2024.12.27 | 合格
33~34号墩 | 底板嵌补对接焊缝 | 底板嵌补对接焊缝 | 13-15/31-7B | 0~0.21 | 0.21 | 2024.12.27 | 合格
33~34号墩 | 底板嵌补对接焊缝 | 底板嵌补对接焊缝 | 13-15/31-8B | 0~0.21 | 0.21 | 2024.12.27 | 合格
33~34号墩 | 底板嵌补对接焊缝 | 底板嵌补对接焊缝 | 13-15/31-9B | 0~0.21 | 0.21 | 2024.12.27 | 合格
33~34号墩 | 底板嵌补对接焊缝 | 底板嵌补对接焊缝 | 13-15/31-10B | 0~0.21 | 0.21 | 2024.12.27 | 合格
33~34号墩 | 底板嵌补对接焊缝 | 底板嵌补对接焊缝 | 13-15/34-1A | 0~0.21 | 0.21 | 2024.12.27 | 合格
33~34号墩 | 底板嵌补对接焊缝 | 底板嵌补对接焊缝 | 13-15/34-2A | 0~0.21 | 0.21 | 2024.12.27 | 合格
33~34号墩 | 底板嵌补对接焊缝 | 底板嵌补对接焊缝 | 13-15/34-3A | 0~0.21 | 0.21 | 2024.12.27 | 合格
33~34号墩 | 底板嵌补对接焊缝 | 底板嵌补对接焊缝 | 13-15/34-4A | 0~0.21 | 0.21 | 2024.12.27 | 合格
33~34号墩 | 底板嵌补对接焊缝 | 底板嵌补对接焊缝 | 13-15/34-5A | 0~0.21 | 0.21 | 2024.12.27 | 合格
33~34号墩 | 底板嵌补对接焊缝 | 底板嵌补对接焊缝 | 13-15/34-6A | 0~0.21 | 0.21 | 2024.12.27 | 合格
33~34号墩 | 底板嵌补对接焊缝 | 底板嵌补对接焊缝 | 13-15/34-7A | 0~0.21 | 0.21 | 2024.12.27 | 合格
33~34号墩 | 底板嵌补对接焊缝 | 底板嵌补对接焊缝 | 13-15/34-8A | 0~0.21 | 0.21 | 2024.12.27 | 合格
33~34号墩 | 底板嵌补对接焊缝 | 底板嵌补对接焊缝 | 13-15/34-9A | 0~0.21 | 0.21 | 2024.12.27 | 合格
33~34号墩 | 底板嵌补对接焊缝 | 底板嵌补对接焊缝 | 13-15/34-10A | 0~0.21 | 0.21 | 2024.12.27 | 合格
33~34号墩 | 底板嵌补对接焊缝 | 底板嵌补对接焊缝 | 13-15/34-1B | 0~0.21 | 0.21 | 2024.12.27 | 合格
33~34号墩 | 底板嵌补对接焊缝 | 底板嵌补对接焊缝 | 13-15/34-2B | 0~0.21 | 0.21 | 2024.12.27 | 合格
33~34号墩 | 底板嵌补对接焊缝 | 底板嵌补对接焊缝 | 13-15/34-3B | 0~0.21 | 0.21 | 2024.12.27 | 合格
33~34号墩 | 底板嵌补对接焊缝 | 底板嵌补对接焊缝 | 13-15/34-4B | 0~0.21 | 0.21 | 2024.12.27 | 合格
33~34号墩 | 底板嵌补对接焊缝 | 底板嵌补对接焊缝 | 13-15/34-5B | 0~0.21 | 0.21 | 2024.12.27 | 合格
33~34号墩 | 底板嵌补对接焊缝 | 底板嵌补对接焊缝 | 13-15/34-6B | 0~0.21 | 0.21 | 2024.12.27 | 合格
33~34号墩 | 底板嵌补对接焊缝 | 底板嵌补对接焊缝 | 13-15/34-7B | 0~0.21 | 0.21 | 2024.12.27 | 合格
33~34号墩 | 底板嵌补对接焊缝 | 底板嵌补对接焊缝 | 13-15/34-8B | 0~0.21 | 0.21 | 2024.12.27 | 合格
33~34号墩 | 底板嵌补对接焊缝 | 底板嵌补对接焊缝 | 13-15/34-9B | 0~0.21 | 0.21 | 2024.12.27 | 合格
33~34号墩 | 底板嵌补对接焊缝 | 底板嵌补对接焊缝 | 13-15/34-10B | 0~0.21 | 0.21 | 2024.12.27 | 合格
33~34号墩 | 底板嵌补对接焊缝 | 底板嵌补对接焊缝 | 13-27/24-1A | 0~0.21 | 0.21 | 2024.12.27 | 合格
33~34号墩 | 底板嵌补对接焊缝 | 底板嵌补对接焊缝 | 13-27/24-2A | 0~0.21 | 0.21 | 2024.12.27 | 合格
33~34号墩 | 底板嵌补对接焊缝 | 底板嵌补对接焊缝 | 13-27/24-3A | 0~0.21 | 0.21 | 2024.12.27 | 合格
33~34号墩 | 底板嵌补对接焊缝 | 底板嵌补对接焊缝 | 13-27/24-4A | 0~0.21 | 0.21 | 2024.12.27 | 合格
33~34号墩 | 底板嵌补对接焊缝 | 底板嵌补对接焊缝 | 13-27/24-5A | 0~0.21 | 0.21 | 2024.12.27 | 合格
33~34号墩 | 底板嵌补对接焊缝 | 底板嵌补对接焊缝 | 13-27/24-6A | 0~0.21 | 0.21 | 2024.12.27 | 合格
33~34号墩 | 底板嵌补对接焊缝 | 底板嵌补对接焊缝 | 13-27/24-7A | 0~0.21 | 0.21 | 2024.12.27 | 合格
33~34号墩 | 底板嵌补对接焊缝 | 底板嵌补对接焊缝 | 13-27/24-8A | 0~0.21 | 0.21 | 2024.12.27 | 合格
33~34号墩 | 底板嵌补对接焊缝 | 底板嵌补对接焊缝 | 13-27/24-9A | 0~0.21 | 0.21 | 2024.12.27 | 合格
33~34号墩 | 底板嵌补对接焊缝 | 底板嵌补对接焊缝 | 13-27/24-10A | 0~0.21 | 0.21 | 2024.12.27 | 合格
33~34号墩 | 底板嵌补对接焊缝 | 底板嵌补对接焊缝 | 13-27/24-1B | 0~0.21 | 0.21 | 2024.12.27 | 合格
33~34号墩 | 底板嵌补对接焊缝 | 底板嵌补对接焊缝 | 13-27/24-2B | 0~0.21 | 0.21 | 2024.12.27 | 合格
33~34号墩 | 底板嵌补对接焊缝 | 底板嵌补对接焊缝 | 13-27/24-3B | 0~0.21 | 0.21 | 2024.12.27 | 合格
33~34号墩 | 底板嵌补对接焊缝 | 底板嵌补对接焊缝 | 13-27/24-4B | 0~0.21 | 0.21 | 2024.12.27 | 合格
33~34号墩 | 底板嵌补对接焊缝 | 底板嵌补对接焊缝 | 13-27/24-5B | 0~0.21 | 0.21 | 2024.12.27 | 合格
33~34号墩 | 底板嵌补对接焊缝 | 底板嵌补对接焊缝 | 13-27/24-6B | 0~0.21 | 0.21 | 2024.12.27 | 合格
33~34号墩 | 底板嵌补对接焊缝 | 底板嵌补对接焊缝 | 13-27/24-7B | 0~0.21 | 0.21 | 2024.12.27 | 合格
33~34号墩 | 底板嵌补对接焊缝 | 底板嵌补对接焊缝 | 13-27/24-8B | 0~0.21 | 0.21 | 2024.12.27 | 合格
33~34号墩 | 底板嵌补对接焊缝 | 底板嵌补对接焊缝 | 13-27/24-9B | 0~0.21 | 0.21 | 2024.12.27 | 合格
33~34号墩 | 底板嵌补对接焊缝 | 底板嵌补对接焊缝 | 13-27/24-10B | 0~0.21 | 0.21 | 2024.12.27 | 合格
33~34号墩 | 底板嵌补对接焊缝 | 底板嵌补对接焊缝 | 13-30/24-1A | 0~0.21 | 0.21 | 2024.12.27 | 合格
33~34号墩 | 底板嵌补对接焊缝 | 底板嵌补对接焊缝 | 13-30/24-2A | 0~0.21 | 0.21 | 2024.12.27 | 合格
33~34号墩 | 底板嵌补对接焊缝 | 底板嵌补对接焊缝 | 13-30/24-3A | 0~0.21 | 0.21 | 2024.12.27 | 合格
33~34号墩 | 底板嵌补对接焊缝 | 底板嵌补对接焊缝 | 13-30/24-4A | 0~0.21 | 0.21 | 2024.12.27 | 合格
33~34号墩 | 底板嵌补对接焊缝 | 底板嵌补对接焊缝 | 13-30/24-5A | 0~0.21 | 0.21 | 2024.12.27 | 合格
33~34号墩 | 底板嵌补对接焊缝 | 底板嵌补对接焊缝 | 13-30/24-6A | 0~0.21 | 0.21 | 2024.12.27 | 合格
33~34号墩 | 底板嵌补对接焊缝 | 底板嵌补对接焊缝 | 13-30/24-7A | 0~0.21 | 0.21 | 2024.12.27 | 合格
33~34号墩 | 底板嵌补对接焊缝 | 底板嵌补对接焊缝 | 13-30/24-8A | 0~0.21 | 0.21 | 2024.12.27 | 合格
33~34号墩 | 底板嵌补对接焊缝 | 底板嵌补对接焊缝 | 13-30/24-9A | 0~0.21 | 0.21 | 2024.12.27 | 合格
33~34号墩 | 底板嵌补对接焊缝 | 底板嵌补对接焊缝 | 13-30/24-10A | 0~0.21 | 0.21 | 2024.12.27 | 合格
33~34号墩 | 底板嵌补对接焊缝 | 底板嵌补对接焊缝 | 13-30/24-1B | 0~0.21 | 0.21 | 2024.12.27 | 合格
33~34号墩 | 底板嵌补对接焊缝 | 底板嵌补对接焊缝 | 13-30/24-2B | 0~0.21 | 0.21 | 2024.12.27 | 合格
33~34号墩 | 底板嵌补对接焊缝 | 底板嵌补对接焊缝 | 13-30/24-3B | 0~0.21 | 0.21 | 2024.12.27 | 合格
33~34号墩 | 底板嵌补对接焊缝 | 底板嵌补对接焊缝 | 13-30/24-4B | 0~0.21 | 0.21 | 2024.12.27 | 合格
33~34号墩 | 底板嵌补对接焊缝 | 底板嵌补对接焊缝 | 13-30/24-5B | 0~0.21 | 0.21 | 2024.12.27 | 合格
33~34号墩 | 底板嵌补对接焊缝 | 底板嵌补对接焊缝 | 13-30/24-6B | 0~0.21 | 0.21 | 2024.12.27 | 合格
33~34号墩 | 底板嵌补对接焊缝 | 底板嵌补对接焊缝 | 13-30/24-7B | 0~0.21 | 0.21 | 2024.12.27 | 合格
33~34号墩 | 底板嵌补对接焊缝 | 底板嵌补对接焊缝 | 13-30/24-8B | 0~0.21 | 0.21 | 2024.12.27 | 合格
33~34号墩 | 底板嵌补对接焊缝 | 底板嵌补对接焊缝 | 13-30/24-9B | 0~0.21 | 0.21 | 2024.12.27 | 合格
33~34号墩 | 底板嵌补对接焊缝 | 底板嵌补对接焊缝 | 13-30/24-10B | 0~0.21 | 0.21 | 2024.12.27 | 合格
33~34号墩 | 底板嵌补对接焊缝 | 底板嵌补对接焊缝 | 13-33/24-1A | 0~0.21 | 0.21 | 2024.12.27 | 合格
33~34号墩 | 底板嵌补对接焊缝 | 底板嵌补对接焊缝 | 13-33/24-2A | 0~0.21 | 0.21 | 2024.12.27 | 合格
33~34号墩 | 底板嵌补对接焊缝 | 底板嵌补对接焊缝 | 13-33/24-3A | 0~0.21 | 0.21 | 2024.12.27 | 合格
33~34号墩 | 底板嵌补对接焊缝 | 底板嵌补对接焊缝 | 13-33/24-4A | 0~0.21 | 0.21 | 2024.12.27 | 合格
33~34号墩 | 底板嵌补对接焊缝 | 底板嵌补对接焊缝 | 13-33/24-5A | 0~0.21 | 0.21 | 2024.12.27 | 合格
33~34号墩 | 底板嵌补对接焊缝 | 底板嵌补对接焊缝 | 13-33/24-6A | 0~0.21 | 0.21 | 2024.12.27 | 合格
33~34号墩 | 底板嵌补对接焊缝 | 底板嵌补对接焊缝 | 13-33/24-7A | 0~0.21 | 0.21 | 2024.12.27 | 合格
33~34号墩 | 底板嵌补对接焊缝 | 底板嵌补对接焊缝 | 13-33/24-8A | 0~0.21 | 0.21 | 2024.12.27 | 合格
33~34号墩 | 底板嵌补对接焊缝 | 底板嵌补对接焊缝 | 13-33/24-9A | 0~0.21 | 0.21 | 2024.12.27 | 合格
33~34号墩 | 底板嵌补对接焊缝 | 底板嵌补对接焊缝 | 13-33/24-10A | 0~0.21 | 0.21 | 2024.12.27 | 合格
33~34号墩 | 底板嵌补对接焊缝 | 底板嵌补对接焊缝 | 13-33/24-1B | 0~0.21 | 0.21 | 2024.12.27 | 合格
33~34号墩 | 底板嵌补对接焊缝 | 底板嵌补对接焊缝 | 13-33/24-2B | 0~0.21 | 0.21 | 2024.12.27 | 合格
33~34号墩 | 底板嵌补对接焊缝 | 底板嵌补对接焊缝 | 13-33/24-3B | 0~0.21 | 0.21 | 2024.12.27 | 合格
33~34号墩 | 底板嵌补对接焊缝 | 底板嵌补对接焊缝 | 13-33/24-4B | 0~0.21 | 0.21 | 2024.12.27 | 合格
33~34号墩 | 底板嵌补对接焊缝 | 底板嵌补对接焊缝 | 13-33/24-5B | 0~0.21 | 0.21 | 2024.12.27 | 合格
33~34号墩 | 底板嵌补对接焊缝 | 底板嵌补对接焊缝 | 13-33/24-6B | 0~0.21 | 0.21 | 2024.12.27 | 合格
33~34号墩 | 底板嵌补对接焊缝 | 底板嵌补对接焊缝 | 13-33/24-7B | 0~0.21 | 0.21 | 2024.12.27 | 合格
33~34号墩 | 底板嵌补对接焊缝 | 底板嵌补对接焊缝 | 13-33/24-8B | 0~0.21 | 0.21 | 2024.12.27 | 合格
33~34号墩 | 底板嵌补对接焊缝 | 底板嵌补对接焊缝 | 13-33/24-9B | 0~0.21 | 0.21 | 2024.12.27 | 合格
33~34号墩 | 底板嵌补对接焊缝 | 底板嵌补对接焊缝 | 13-33/24-10B | 0~0.21 | 0.21 | 2024.12.27 | 合格
33~34号墩 | 底板嵌补对接焊缝 | 底板嵌补对接焊缝 | 13-36/24-1A | 0~0.21 | 0.21 | 2024.12.27 | 合格
33~34号墩 | 底板嵌补对接焊缝 | 底板嵌补对接焊缝 | 13-36/24-2A | 0~0.21 | 0.21 | 2024.12.27 | 合格
33~34号墩 | 底板嵌补对接焊缝 | 底板嵌补对接焊缝 | 13-36/24-3A | 0~0.21 | 0.21 | 2024.12.27 | 合格
33~34号墩 | 底板嵌补对接焊缝 | 底板嵌补对接焊缝 | 13-36/24-4A | 0~0.21 | 0.21 | 2024.12.27 | 合格
33~34号墩 | 底板嵌补对接焊缝 | 底板嵌补对接焊缝 | 13-36/24-5A | 0~0.21 | 0.21 | 2024.12.27 | 合格
33~34号墩 | 底板嵌补对接焊缝 | 底板嵌补对接焊缝 | 13-36/24-6A | 0~0.21 | 0.21 | 2024.12.27 | 合格
33~34号墩 | 底板嵌补对接焊缝 | 底板嵌补对接焊缝 | 13-36/24-7A | 0~0.21 | 0.21 | 2024.12.27 | 合格
33~34号墩 | 底板嵌补对接焊缝 | 底板嵌补对接焊缝 | 13-36/24-8A | 0~0.21 | 0.21 | 2024.12.27 | 合格
33~34号墩 | 底板嵌补对接焊缝 | 底板嵌补对接焊缝 | 13-36/24-9A | 0~0.21 | 0.21 | 2024.12.27 | 合格
33~34号墩 | 底板嵌补对接焊缝 | 底板嵌补对接焊缝 | 13-36/24-10A | 0~0.21 | 0.21 | 2024.12.27 | 合格
33~34号墩 | 底板嵌补对接焊缝 | 底板嵌补对接焊缝 | 13-36/24-1B | 0~0.21 | 0.21 | 2024.12.27 | 合格
33~34号墩 | 底板嵌补对接焊缝 | 底板嵌补对接焊缝 | 13-36/24-2B | 0~0.21 | 0.21 | 2024.12.27 | 合格
33~34号墩 | 底板嵌补对接焊缝 | 底板嵌补对接焊缝 | 13-36/24-3B | 0~0.21 | 0.21 | 2024.12.27 | 合格
33~34号墩 | 底板嵌补对接焊缝 | 底板嵌补对接焊缝 | 13-36/24-4B | 0~0.21 | 0.21 | 2024.12.27 | 合格
33~34号墩 | 底板嵌补对接焊缝 | 底板嵌补对接焊缝 | 13-36/24-5B | 0~0.21 | 0.21 | 2024.12.27 | 合格
33~34号墩 | 底板嵌补对接焊缝 | 底板嵌补对接焊缝 | 13-36/24-6B | 0~0.21 | 0.21 | 2024.12.27 | 合格
33~34号墩 | 底板嵌补对接焊缝 | 底板嵌补对接焊缝 | 13-36/24-7B | 0~0.21 | 0.21 | 2024.12.27 | 合格
33~34号墩 | 底板嵌补对接焊缝 | 底板嵌补对接焊缝 | 13-36/24-8B | 0~0.21 | 0.21 | 2024.12.27 | 合格
33~34号墩 | 底板嵌补对接焊缝 | 底板嵌补对接焊缝 | 13-36/24-9B | 0~0.21 | 0.21 | 2024.12.27 | 合格
33~34号墩 | 底板嵌补对接焊缝 | 底板嵌补对接焊缝 | 13-36/24-10B | 0~0.21 | 0.21 | 2024.12.27 | 合格
34~35号墩 | 底板嵌补对接焊缝 | 底板嵌补对接焊缝 | 13-24/38-1A | 0~0.21 | 0.21 | 2024.12.12 | 合格
34~35号墩 | 底板嵌补对接焊缝 | 底板嵌补对接焊缝 | 13-24/38-2A | 0~0.21 | 0.21 | 2024.12.12 | 合格
34~35号墩 | 底板嵌补对接焊缝 | 底板嵌补对接焊缝 | 13-24/38-3A | 0~0.21 | 0.21 | 2024.12.12 | 合格
34~35号墩 | 底板嵌补对接焊缝 | 底板嵌补对接焊缝 | 13-24/38-4A | 0~0.21 | 0.21 | 2024.12.12 | 合格
34~35号墩 | 底板嵌补对接焊缝 | 底板嵌补对接焊缝 | 13-24/38-5A | 0~0.21 | 0.21 | 2024.12.12 | 合格
34~35号墩 | 底板嵌补对接焊缝 | 底板嵌补对接焊缝 | 13-24/38-6A | 0~0.21 | 0.21 | 2024.12.12 | 合格
34~35号墩 | 底板嵌补对接焊缝 | 底板嵌补对接焊缝 | 13-24/38-7A | 0~0.21 | 0.21 | 2024.12.12 | 合格
34~35号墩 | 底板嵌补对接焊缝 | 底板嵌补对接焊缝 | 13-24/38-8A | 0~0.21 | 0.21 | 2024.12.12 | 合格
34~35号墩 | 底板嵌补对接焊缝 | 底板嵌补对接焊缝 | 13-24/38-9A | 0~0.21 | 0.21 | 2024.12.12 | 合格
34~35号墩 | 底板嵌补对接焊缝 | 底板嵌补对接焊缝 | 13-24/38-10A | 0~0.21 | 0.21 | 2024.12.12 | 合格
34~35号墩 | 底板嵌补对接焊缝 | 底板嵌补对接焊缝 | 13-24/38-1B | 0~0.21 | 0.21 | 2024.12.12 | 合格
34~35号墩 | 底板嵌补对接焊缝 | 底板嵌补对接焊缝 | 13-24/38-2B | 0~0.21 | 0.21 | 2024.12.12 | 合格
34~35号墩 | 底板嵌补对接焊缝 | 底板嵌补对接焊缝 | 13-24/38-3B | 0~0.21 | 0.21 | 2024.12.12 | 合格
34~35号墩 | 底板嵌补对接焊缝 | 底板嵌补对接焊缝 | 13-24/38-4B | 0~0.21 | 0.21 | 2024.12.12 | 合格
34~35号墩 | 底板嵌补对接焊缝 | 底板嵌补对接焊缝 | 13-24/38-5B | 0~0.21 | 0.21 | 2024.12.12 | 合格
34~35号墩 | 底板嵌补对接焊缝 | 底板嵌补对接焊缝 | 13-24/38-6B | 0~0.21 | 0.21 | 2024.12.12 | 合格
34~35号墩 | 底板嵌补对接焊缝 | 底板嵌补对接焊缝 | 13-24/38-7B | 0~0.21 | 0.21 | 2024.12.12 | 合格
34~35号墩 | 底板嵌补对接焊缝 | 底板嵌补对接焊缝 | 13-24/38-8B | 0~0.21 | 0.21 | 2024.12.12 | 合格
34~35号墩 | 底板嵌补对接焊缝 | 底板嵌补对接焊缝 | 13-24/38-9B | 0~0.21 | 0.21 | 2024.12.12 | 合格
34~35号墩 | 底板嵌补对接焊缝 | 底板嵌补对接焊缝 | 13-24/38-10B | 0~0.21 | 0.21 | 2024.12.12 | 合格
34~35号墩 | 底板嵌补对接焊缝 | 底板嵌补对接焊缝 | 13-24/41-1A | 0~0.21 | 0.21 | 2024.12.12 | 合格
34~35号墩 | 底板嵌补对接焊缝 | 底板嵌补对接焊缝 | 13-24/41-2A | 0~0.21 | 0.21 | 2024.12.12 | 合格
34~35号墩 | 底板嵌补对接焊缝 | 底板嵌补对接焊缝 | 13-24/41-3A | 0~0.21 | 0.21 | 2024.12.12 | 合格
34~35号墩 | 底板嵌补对接焊缝 | 底板嵌补对接焊缝 | 13-24/41-4A | 0~0.21 | 0.21 | 2024.12.12 | 合格
34~35号墩 | 底板嵌补对接焊缝 | 底板嵌补对接焊缝 | 13-24/41-5A | 0~0.21 | 0.21 | 2024.12.12 | 合格
34~35号墩 | 底板嵌补对接焊缝 | 底板嵌补对接焊缝 | 13-24/41-6A | 0~0.21 | 0.21 | 2024.12.12 | 合格
34~35号墩 | 底板嵌补对接焊缝 | 底板嵌补对接焊缝 | 13-24/41-7A | 0~0.21 | 0.21 | 2024.12.12 | 合格
34~35号墩 | 底板嵌补对接焊缝 | 底板嵌补对接焊缝 | 13-24/41-8A | 0~0.21 | 0.21 | 2024.12.12 | 合格
34~35号墩 | 底板嵌补对接焊缝 | 底板嵌补对接焊缝 | 13-24/41-9A | 0~0.21 | 0.21 | 2024.12.12 | 合格
34~35号墩 | 底板嵌补对接焊缝 | 底板嵌补对接焊缝 | 13-24/41-10A | 0~0.21 | 0.21 | 2024.12.12 | 合格
34~35号墩 | 底板嵌补对接焊缝 | 底板嵌补对接焊缝 | 13-24/41-1B | 0~0.21 | 0.21 | 2024.12.12 | 合格
34~35号墩 | 底板嵌补对接焊缝 | 底板嵌补对接焊缝 | 13-24/41-2B | 0~0.21 | 0.21 | 2024.12.12 | 合格
34~35号墩 | 底板嵌补对接焊缝 | 底板嵌补对接焊缝 | 13-24/41-3B | 0~0.21 | 0.21 | 2024.12.12 | 合格
34~35号墩 | 底板嵌补对接焊缝 | 底板嵌补对接焊缝 | 13-24/41-4B | 0~0.21 | 0.21 | 2024.12.12 | 合格
34~35号墩 | 底板嵌补对接焊缝 | 底板嵌补对接焊缝 | 13-24/41-5B | 0~0.21 | 0.21 | 2024.12.12 | 合格
34~35号墩 | 底板嵌补对接焊缝 | 底板嵌补对接焊缝 | 13-24/41-6B | 0~0.21 | 0.21 | 2024.12.12 | 合格
34~35号墩 | 底板嵌补对接焊缝 | 底板嵌补对接焊缝 | 13-24/41-7B | 0~0.21 | 0.21 | 2024.12.12 | 合格
34~35号墩 | 底板嵌补对接焊缝 | 底板嵌补对接焊缝 | 13-24/41-8B | 0~0.21 | 0.21 | 2024.12.12 | 合格
34~35号墩 | 底板嵌补对接焊缝 | 底板嵌补对接焊缝 | 13-24/41-9B | 0~0.21 | 0.21 | 2024.12.12 | 合格
34~35号墩 | 底板嵌补对接焊缝 | 底板嵌补对接焊缝 | 13-24/41-10B | 0~0.21 | 0.21 | 2024.12.12 | 合格
34~35号墩 | 底板嵌补对接焊缝 | 底板嵌补对接焊缝 | 13-24/44-1A | 0~0.21 | 0.21 | 2024.12.12 | 合格
34~35号墩 | 底板嵌补对接焊缝 | 底板嵌补对接焊缝 | 13-24/44-2A | 0~0.21 | 0.21 | 2024.12.12 | 合格
34~35号墩 | 底板嵌补对接焊缝 | 底板嵌补对接焊缝 | 13-24/44-3A | 0~0.21 | 0.21 | 2024.12.12 | 合格
34~35号墩 | 底板嵌补对接焊缝 | 底板嵌补对接焊缝 | 13-24/44-4A | 0~0.21 | 0.21 | 2024.12.12 | 合格
34~35号墩 | 底板嵌补对接焊缝 | 底板嵌补对接焊缝 | 13-24/44-5A | 0~0.21 | 0.21 | 2024.12.12 | 合格
34~35号墩 | 底板嵌补对接焊缝 | 底板嵌补对接焊缝 | 13-24/44-6A | 0~0.21 | 0.21 | 2024.12.12 | 合格
34~35号墩 | 底板嵌补对接焊缝 | 底板嵌补对接焊缝 | 13-24/44-7A | 0~0.21 | 0.21 | 2024.12.12 | 合格
34~35号墩 | 底板嵌补对接焊缝 | 底板嵌补对接焊缝 | 13-24/44-8A | 0~0.21 | 0.21 | 2024.12.12 | 合格
34~35号墩 | 底板嵌补对接焊缝 | 底板嵌补对接焊缝 | 13-24/44-9A | 0~0.21 | 0.21 | 2024.12.12 | 合格
34~35号墩 | 底板嵌补对接焊缝 | 底板嵌补对接焊缝 | 13-24/44-10A | 0~0.21 | 0.21 | 2024.12.12 | 合格
34~35号墩 | 底板嵌补对接焊缝 | 底板嵌补对接焊缝 | 13-24/44-1B | 0~0.21 | 0.21 | 2024.12.12 | 合格
34~35号墩 | 底板嵌补对接焊缝 | 底板嵌补对接焊缝 | 13-24/44-2B | 0~0.21 | 0.21 | 2024.12.12 | 合格
34~35号墩 | 底板嵌补对接焊缝 | 底板嵌补对接焊缝 | 13-24/44-3B | 0~0.21 | 0.21 | 2024.12.12 | 合格
34~35号墩 | 底板嵌补对接焊缝 | 底板嵌补对接焊缝 | 13-24/44-4B | 0~0.21 | 0.21 | 2024.12.12 | 合格
34~35号墩 | 底板嵌补对接焊缝 | 底板嵌补对接焊缝 | 13-24/44-5B | 0~0.21 | 0.21 | 2024.12.12 | 合格
34~35号墩 | 底板嵌补对接焊缝 | 底板嵌补对接焊缝 | 13-24/44-6B | 0~0.21 | 0.21 | 2024.12.12 | 合格
34~35号墩 | 底板嵌补对接焊缝 | 底板嵌补对接焊缝 | 13-24/44-7B | 0~0.21 | 0.21 | 2024.12.12 | 合格
34~35号墩 | 底板嵌补对接焊缝 | 底板嵌补对接焊缝 | 13-24/44-8B | 0~0.21 | 0.21 | 2024.12.12 | 合格
34~35号墩 | 底板嵌补对接焊缝 | 底板嵌补对接焊缝 | 13-24/44-9B | 0~0.21 | 0.21 | 2024.12.12 | 合格
34~35号墩 | 底板嵌补对接焊缝 | 底板嵌补对接焊缝 | 13-24/44-10B | 0~0.21 | 0.21 | 2024.12.12 | 合格
34~35号墩 | 底板嵌补对接焊缝 | 底板嵌补对接焊缝 | 13-24/47-1A | 0~0.21 | 0.21 | 2024.12.12 | 合格
34~35号墩 | 底板嵌补对接焊缝 | 底板嵌补对接焊缝 | 13-24/47-2A | 0~0.21 | 0.21 | 2024.12.12 | 合格
34~35号墩 | 底板嵌补对接焊缝 | 底板嵌补对接焊缝 | 13-24/47-3A | 0~0.21 | 0.21 | 2024.12.12 | 合格
34~35号墩 | 底板嵌补对接焊缝 | 底板嵌补对接焊缝 | 13-24/47-4A | 0~0.21 | 0.21 | 2024.12.12 | 合格
34~35号墩 | 底板嵌补对接焊缝 | 底板嵌补对接焊缝 | 13-24/47-5A | 0~0.21 | 0.21 | 2024.12.12 | 合格
34~35号墩 | 底板嵌补对接焊缝 | 底板嵌补对接焊缝 | 13-24/47-6A | 0~0.21 | 0.21 | 2024.12.12 | 合格
34~35号墩 | 底板嵌补对接焊缝 | 底板嵌补对接焊缝 | 13-24/47-7A | 0~0.21 | 0.21 | 2024.12.12 | 合格
34~35号墩 | 底板嵌补对接焊缝 | 底板嵌补对接焊缝 | 13-24/47-8A | 0~0.21 | 0.21 | 2024.12.12 | 合格
34~35号墩 | 底板嵌补对接焊缝 | 底板嵌补对接焊缝 | 13-24/47-9A | 0~0.21 | 0.21 | 2024.12.12 | 合格
34~35号墩 | 底板嵌补对接焊缝 | 底板嵌补对接焊缝 | 13-24/47-10A | 0~0.21 | 0.21 | 2024.12.12 | 合格
34~35号墩 | 底板嵌补对接焊缝 | 底板嵌补对接焊缝 | 13-24/47-1B | 0~0.21 | 0.21 | 2024.12.12 | 合格
34~35号墩 | 底板嵌补对接焊缝 | 底板嵌补对接焊缝 | 13-24/47-2B | 0~0.21 | 0.21 | 2024.12.12 | 合格
34~35号墩 | 底板嵌补对接焊缝 | 底板嵌补对接焊缝 | 13-24/47-3B | 0~0.21 | 0.21 | 2024.12.12 | 合格
34~35号墩 | 底板嵌补对接焊缝 | 底板嵌补对接焊缝 | 13-24/47-4B | 0~0.21 | 0.21 | 2024.12.12 | 合格
34~35号墩 | 底板嵌补对接焊缝 | 底板嵌补对接焊缝 | 13-24/47-5B | 0~0.21 | 0.21 | 2024.12.12 | 合格
34~35号墩 | 底板嵌补对接焊缝 | 底板嵌补对接焊缝 | 13-24/47-6B | 0~0.21 | 0.21 | 2024.12.12 | 合格
34~35号墩 | 底板嵌补对接焊缝 | 底板嵌补对接焊缝 | 13-24/47-7B | 0~0.21 | 0.21 | 2024.12.12 | 合格
34~35号墩 | 底板嵌补对接焊缝 | 底板嵌补对接焊缝 | 13-24/47-8B | 0~0.21 | 0.21 | 2024.12.12 | 合格
34~35号墩 | 底板嵌补对接焊缝 | 底板嵌补对接焊缝 | 13-24/47-9B | 0~0.21 | 0.21 | 2024.12.12 | 合格
34~35号墩 | 底板嵌补对接焊缝 | 底板嵌补对接焊缝 | 13-24/47-10B | 0~0.21 | 0.21 | 2024.12.12 | 合格
34~35号墩 | 底板嵌补对接焊缝 | 底板嵌补对接焊缝 | 13-40/37-1A | 0~0.21 | 0.21 | 2024.12.12 | 合格
34~35号墩 | 底板嵌补对接焊缝 | 底板嵌补对接焊缝 | 13-40/37-2A | 0~0.21 | 0.21 | 2024.12.12 | 合格
34~35号墩 | 底板嵌补对接焊缝 | 底板嵌补对接焊缝 | 13-40/37-3A | 0~0.21 | 0.21 | 2024.12.12 | 合格
34~35号墩 | 底板嵌补对接焊缝 | 底板嵌补对接焊缝 | 13-40/37-4A | 0~0.21 | 0.21 | 2024.12.12 | 合格
34~35号墩 | 底板嵌补对接焊缝 | 底板嵌补对接焊缝 | 13-40/37-5A | 0~0.21 | 0.21 | 2024.12.12 | 合格
34~35号墩 | 底板嵌补对接焊缝 | 底板嵌补对接焊缝 | 13-40/37-6A | 0~0.21 | 0.21 | 2024.12.12 | 合格
34~35号墩 | 底板嵌补对接焊缝 | 底板嵌补对接焊缝 | 13-40/37-7A | 0~0.21 | 0.21 | 2024.12.12 | 合格
34~35号墩 | 底板嵌补对接焊缝 | 底板嵌补对接焊缝 | 13-40/37-8A | 0~0.21 | 0.21 | 2024.12.12 | 合格
34~35号墩 | 底板嵌补对接焊缝 | 底板嵌补对接焊缝 | 13-40/37-9A | 0~0.21 | 0.21 | 2024.12.12 | 合格
34~35号墩 | 底板嵌补对接焊缝 | 底板嵌补对接焊缝 | 13-40/37-10A | 0~0.21 | 0.21 | 2024.12.12 | 合格
34~35号墩 | 底板嵌补对接焊缝 | 底板嵌补对接焊缝 | 13-40/37-1B | 0~0.21 | 0.21 | 2024.12.12 | 合格
34~35号墩 | 底板嵌补对接焊缝 | 底板嵌补对接焊缝 | 13-40/37-2B | 0~0.21 | 0.21 | 2024.12.12 | 合格
34~35号墩 | 底板嵌补对接焊缝 | 底板嵌补对接焊缝 | 13-40/37-3B | 0~0.21 | 0.21 | 2024.12.12 | 合格
34~35号墩 | 底板嵌补对接焊缝 | 底板嵌补对接焊缝 | 13-40/37-4B | 0~0.21 | 0.21 | 2024.12.12 | 合格
34~35号墩 | 底板嵌补对接焊缝 | 底板嵌补对接焊缝 | 13-40/37-5B | 0~0.21 | 0.21 | 2024.12.12 | 合格
34~35号墩 | 底板嵌补对接焊缝 | 底板嵌补对接焊缝 | 13-40/37-6B | 0~0.21 | 0.21 | 2024.12.12 | 合格
34~35号墩 | 底板嵌补对接焊缝 | 底板嵌补对接焊缝 | 13-40/37-7B | 0~0.21 | 0.21 | 2024.12.12 | 合格
34~35号墩 | 底板嵌补对接焊缝 | 底板嵌补对接焊缝 | 13-40/37-8B | 0~0.21 | 0.21 | 2024.12.12 | 合格
34~35号墩 | 底板嵌补对接焊缝 | 底板嵌补对接焊缝 | 13-40/37-9B | 0~0.21 | 0.21 | 2024.12.12 | 合格
34~35号墩 | 底板嵌补对接焊缝 | 底板嵌补对接焊缝 | 13-40/37-10B | 0~0.21 | 0.21 | 2024.12.12 | 合格
34~35号墩 | 底板嵌补对接焊缝 | 底板嵌补对接焊缝 | 13-43/37-1A | 0~0.21 | 0.21 | 2024.12.12 | 合格
34~35号墩 | 底板嵌补对接焊缝 | 底板嵌补对接焊缝 | 13-43/37-2A | 0~0.21 | 0.21 | 2024.12.12 | 合格
34~35号墩 | 底板嵌补对接焊缝 | 底板嵌补对接焊缝 | 13-43/37-3A | 0~0.21 | 0.21 | 2024.12.12 | 合格
34~35号墩 | 底板嵌补对接焊缝 | 底板嵌补对接焊缝 | 13-43/37-4A | 0~0.21 | 0.21 | 2024.12.12 | 合格
34~35号墩 | 底板嵌补对接焊缝 | 底板嵌补对接焊缝 | 13-43/37-5A | 0~0.21 | 0.21 | 2024.12.12 | 合格
34~35号墩 | 底板嵌补对接焊缝 | 底板嵌补对接焊缝 | 13-43/37-6A | 0~0.21 | 0.21 | 2024.12.12 | 合格
34~35号墩 | 底板嵌补对接焊缝 | 底板嵌补对接焊缝 | 13-43/37-7A | 0~0.21 | 0.21 | 2024.12.12 | 合格
34~35号墩 | 底板嵌补对接焊缝 | 底板嵌补对接焊缝 | 13-43/37-8A | 0~0.21 | 0.21 | 2024.12.12 | 合格
34~35号墩 | 底板嵌补对接焊缝 | 底板嵌补对接焊缝 | 13-43/37-9A | 0~0.21 | 0.21 | 2024.12.12 | 合格
34~35号墩 | 底板嵌补对接焊缝 | 底板嵌补对接焊缝 | 13-43/37-10A | 0~0.21 | 0.21 | 2024.12.12 | 合格
34~35号墩 | 底板嵌补对接焊缝 | 底板嵌补对接焊缝 | 13-43/37-1B | 0~0.21 | 0.21 | 2024.12.12 | 合格
34~35号墩 | 底板嵌补对接焊缝 | 底板嵌补对接焊缝 | 13-43/37-2B | 0~0.21 | 0.21 | 2024.12.12 | 合格
34~35号墩 | 底板嵌补对接焊缝 | 底板嵌补对接焊缝 | 13-43/37-3B | 0~0.21 | 0.21 | 2024.12.12 | 合格
34~35号墩 | 底板嵌补对接焊缝 | 底板嵌补对接焊缝 | 13-43/37-4B | 0~0.21 | 0.21 | 2024.12.12 | 合格
34~35号墩 | 底板嵌补对接焊缝 | 底板嵌补对接焊缝 | 13-43/37-5B | 0~0.21 | 0.21 | 2024.12.12 | 合格
34~35号墩 | 底板嵌补对接焊缝 | 底板嵌补对接焊缝 | 13-43/37-6B | 0~0.21 | 0.21 | 2024.12.12 | 合格
34~35号墩 | 底板嵌补对接焊缝 | 底板嵌补对接焊缝 | 13-43/37-7B | 0~0.21 | 0.21 | 2024.12.12 | 合格
34~35号墩 | 底板嵌补对接焊缝 | 底板嵌补对接焊缝 | 13-43/37-8B | 0~0.21 | 0.21 | 2024.12.12 | 合格
34~35号墩 | 底板嵌补对接焊缝 | 底板嵌补对接焊缝 | 13-43/37-9B | 0~0.21 | 0.21 | 2024.12.12 | 合格
34~35号墩 | 底板嵌补对接焊缝 | 底板嵌补对接焊缝 | 13-43/37-10B | 0~0.21 | 0.21 | 2024.12.12 | 合格
34~35号墩 | 底板嵌补对接焊缝 | 底板嵌补对接焊缝 | 13-46/37-1A | 0~0.21 | 0.21 | 2024.12.12 | 合格
34~35号墩 | 底板嵌补对接焊缝 | 底板嵌补对接焊缝 | 13-46/37-2A | 0~0.21 | 0.21 | 2024.12.12 | 合格
34~35号墩 | 底板嵌补对接焊缝 | 底板嵌补对接焊缝 | 13-46/37-3A | 0~0.21 | 0.21 | 2024.12.12 | 合格
34~35号墩 | 底板嵌补对接焊缝 | 底板嵌补对接焊缝 | 13-46/37-4A | 0~0.21 | 0.21 | 2024.12.12 | 合格
34~35号墩 | 底板嵌补对接焊缝 | 底板嵌补对接焊缝 | 13-46/37-5A | 0~0.21 | 0.21 | 2024.12.12 | 合格
34~35号墩 | 底板嵌补对接焊缝 | 底板嵌补对接焊缝 | 13-46/37-6A | 0~0.21 | 0.21 | 2024.12.12 | 合格
34~35号墩 | 底板嵌补对接焊缝 | 底板嵌补对接焊缝 | 13-46/37-7A | 0~0.21 | 0.21 | 2024.12.12 | 合格
34~35号墩 | 底板嵌补对接焊缝 | 底板嵌补对接焊缝 | 13-46/37-8A | 0~0.21 | 0.21 | 2024.12.12 | 合格
34~35号墩 | 底板嵌补对接焊缝 | 底板嵌补对接焊缝 | 13-46/37-9A | 0~0.21 | 0.21 | 2024.12.12 | 合格
34~35号墩 | 底板嵌补对接焊缝 | 底板嵌补对接焊缝 | 13-46/37-10A | 0~0.21 | 0.21 | 2024.12.12 | 合格
34~35号墩 | 底板嵌补对接焊缝 | 底板嵌补对接焊缝 | 13-46/37-1B | 0~0.21 | 0.21 | 2024.12.12 | 合格
34~35号墩 | 底板嵌补对接焊缝 | 底板嵌补对接焊缝 | 13-46/37-2B | 0~0.21 | 0.21 | 2024.12.12 | 合格
34~35号墩 | 底板嵌补对接焊缝 | 底板嵌补对接焊缝 | 13-46/37-3B | 0~0.21 | 0.21 | 2024.12.12 | 合格
34~35号墩 | 底板嵌补对接焊缝 | 底板嵌补对接焊缝 | 13-46/37-4B | 0~0.21 | 0.21 | 2024.12.12 | 合格
34~35号墩 | 底板嵌补对接焊缝 | 底板嵌补对接焊缝 | 13-46/37-5B | 0~0.21 | 0.21 | 2024.12.12 | 合格
34~35号墩 | 底板嵌补对接焊缝 | 底板嵌补对接焊缝 | 13-46/37-6B | 0~0.21 | 0.21 | 2024.12.12 | 合格
34~35号墩 | 底板嵌补对接焊缝 | 底板嵌补对接焊缝 | 13-46/37-7B | 0~0.21 | 0.21 | 2024.12.12 | 合格
34~35号墩 | 底板嵌补对接焊缝 | 底板嵌补对接焊缝 | 13-46/37-8B | 0~0.21 | 0.21 | 2024.12.12 | 合格
34~35号墩 | 底板嵌补对接焊缝 | 底板嵌补对接焊缝 | 13-46/37-9B | 0~0.21 | 0.21 | 2024.12.12 | 合格
34~35号墩 | 底板嵌补对接焊缝 | 底板嵌补对接焊缝 | 13-46/37-10B | 0~0.21 | 0.21 | 2024.12.12 | 合格
34~35号墩 | 底板嵌补对接焊缝 | 底板嵌补对接焊缝 | 13-49/37-1A | 0~0.21 | 0.21 | 2024.12.12 | 合格
34~35号墩 | 底板嵌补对接焊缝 | 底板嵌补对接焊缝 | 13-49/37-2A | 0~0.21 | 0.21 | 2024.12.12 | 合格
34~35号墩 | 底板嵌补对接焊缝 | 底板嵌补对接焊缝 | 13-49/37-3A | 0~0.21 | 0.21 | 2024.12.12 | 合格
34~35号墩 | 底板嵌补对接焊缝 | 底板嵌补对接焊缝 | 13-49/37-4A | 0~0.21 | 0.21 | 2024.12.12 | 合格
34~35号墩 | 底板嵌补对接焊缝 | 底板嵌补对接焊缝 | 13-49/37-5A | 0~0.21 | 0.21 | 2024.12.12 | 合格
34~35号墩 | 底板嵌补对接焊缝 | 底板嵌补对接焊缝 | 13-49/37-6A | 0~0.21 | 0.21 | 2024.12.12 | 合格
34~35号墩 | 底板嵌补对接焊缝 | 底板嵌补对接焊缝 | 13-49/37-7A | 0~0.21 | 0.21 | 2024.12.12 | 合格
34~35号墩 | 底板嵌补对接焊缝 | 底板嵌补对接焊缝 | 13-49/37-8A | 0~0.21 | 0.21 | 2024.12.12 | 合格
34~35号墩 | 底板嵌补对接焊缝 | 底板嵌补对接焊缝 | 13-49/37-9A | 0~0.21 | 0.21 | 2024.12.12 | 合格
34~35号墩 | 底板嵌补对接焊缝 | 底板嵌补对接焊缝 | 13-49/37-10A | 0~0.21 | 0.21 | 2024.12.12 | 合格
34~35号墩 | 底板嵌补对接焊缝 | 底板嵌补对接焊缝 | 13-49/37-1B | 0~0.21 | 0.21 | 2024.12.12 | 合格
34~35号墩 | 底板嵌补对接焊缝 | 底板嵌补对接焊缝 | 13-49/37-2B | 0~0.21 | 0.21 | 2024.12.12 | 合格
34~35号墩 | 底板嵌补对接焊缝 | 底板嵌补对接焊缝 | 13-49/37-3B | 0~0.21 | 0.21 | 2024.12.12 | 合格
34~35号墩 | 底板嵌补对接焊缝 | 底板嵌补对接焊缝 | 13-49/37-4B | 0~0.21 | 0.21 | 2024.12.12 | 合格
34~35号墩 | 底板嵌补对接焊缝 | 底板嵌补对接焊缝 | 13-49/37-5B | 0~0.21 | 0.21 | 2024.12.12 | 合格
34~35号墩 | 底板嵌补对接焊缝 | 底板嵌补对接焊缝 | 13-49/37-6B | 0~0.21 | 0.21 | 2024.12.12 | 合格
34~35号墩 | 底板嵌补对接焊缝 | 底板嵌补对接焊缝 | 13-49/37-7B | 0~0.21 | 0.21 | 2024.12.12 | 合格
34~35号墩 | 底板嵌补对接焊缝 | 底板嵌补对接焊缝 | 13-49/37-8B | 0~0.21 | 0.21 | 2024.12.12 | 合格
34~35号墩 | 底板嵌补对接焊缝 | 底板嵌补对接焊缝 | 13-49/37-9B | 0~0.21 | 0.21 | 2024.12.12 | 合格
34~35号墩 | 底板嵌补对接焊缝 | 底板嵌补对接焊缝 | 13-49/37-10B | 0~0.21 | 0.21 | 2024.12.12 | 合格
35~36号墩 | 底板嵌补对接焊缝 | 底板嵌补对接焊缝 | 13-37/51-1A | 0~0.21 | 0.21 | 2024.12.7 | 合格
35~36号墩 | 底板嵌补对接焊缝 | 底板嵌补对接焊缝 | 13-37/51-2A | 0~0.21 | 0.21 | 2024.12.7 | 合格
35~36号墩 | 底板嵌补对接焊缝 | 底板嵌补对接焊缝 | 13-37/51-3A | 0~0.21 | 0.21 | 2024.12.7 | 合格
35~36号墩 | 底板嵌补对接焊缝 | 底板嵌补对接焊缝 | 13-37/51-4A | 0~0.21 | 0.21 | 2024.12.7 | 合格
35~36号墩 | 底板嵌补对接焊缝 | 底板嵌补对接焊缝 | 13-37/51-5A | 0~0.21 | 0.21 | 2024.12.7 | 合格
35~36号墩 | 底板嵌补对接焊缝 | 底板嵌补对接焊缝 | 13-37/51-6A | 0~0.21 | 0.21 | 2024.12.7 | 合格
35~36号墩 | 底板嵌补对接焊缝 | 底板嵌补对接焊缝 | 13-37/51-7A | 0~0.21 | 0.21 | 2024.12.7 | 合格
35~36号墩 | 底板嵌补对接焊缝 | 底板嵌补对接焊缝 | 13-37/51-8A | 0~0.21 | 0.21 | 2024.12.7 | 合格
35~36号墩 | 底板嵌补对接焊缝 | 底板嵌补对接焊缝 | 13-37/51-9A | 0~0.21 | 0.21 | 2024.12.7 | 合格
35~36号墩 | 底板嵌补对接焊缝 | 底板嵌补对接焊缝 | 13-37/51-10A | 0~0.21 | 0.21 | 2024.12.7 | 合格
35~36号墩 | 底板嵌补对接焊缝 | 底板嵌补对接焊缝 | 13-37/51-1B | 0~0.21 | 0.21 | 2024.12.7 | 合格
35~36号墩 | 底板嵌补对接焊缝 | 底板嵌补对接焊缝 | 13-37/51-2B | 0~0.21 | 0.21 | 2024.12.7 | 合格
35~36号墩 | 底板嵌补对接焊缝 | 底板嵌补对接焊缝 | 13-37/51-3B | 0~0.21 | 0.21 | 2024.12.7 | 合格
35~36号墩 | 底板嵌补对接焊缝 | 底板嵌补对接焊缝 | 13-37/51-4B | 0~0.21 | 0.21 | 2024.12.7 | 合格
35~36号墩 | 底板嵌补对接焊缝 | 底板嵌补对接焊缝 | 13-37/51-5B | 0~0.21 | 0.21 | 2024.12.7 | 合格
35~36号墩 | 底板嵌补对接焊缝 | 底板嵌补对接焊缝 | 13-37/51-6B | 0~0.21 | 0.21 | 2024.12.7 | 合格
35~36号墩 | 底板嵌补对接焊缝 | 底板嵌补对接焊缝 | 13-37/51-7B | 0~0.21 | 0.21 | 2024.12.7 | 合格
35~36号墩 | 底板嵌补对接焊缝 | 底板嵌补对接焊缝 | 13-37/51-8B | 0~0.21 | 0.21 | 2024.12.7 | 合格
35~36号墩 | 底板嵌补对接焊缝 | 底板嵌补对接焊缝 | 13-37/51-9B | 0~0.21 | 0.21 | 2024.12.7 | 合格
35~36号墩 | 底板嵌补对接焊缝 | 底板嵌补对接焊缝 | 13-37/51-10B | 0~0.21 | 0.21 | 2024.12.7 | 合格
35~36号墩 | 底板嵌补对接焊缝 | 底板嵌补对接焊缝 | 13-37/53-1A | 0~0.21 | 0.21 | 2024.12.7 | 合格
35~36号墩 | 底板嵌补对接焊缝 | 底板嵌补对接焊缝 | 13-37/53-2A | 0~0.21 | 0.21 | 2024.12.7 | 合格
35~36号墩 | 底板嵌补对接焊缝 | 底板嵌补对接焊缝 | 13-37/53-3A | 0~0.21 | 0.21 | 2024.12.7 | 合格
35~36号墩 | 底板嵌补对接焊缝 | 底板嵌补对接焊缝 | 13-37/53-4A | 0~0.21 | 0.21 | 2024.12.7 | 合格
35~36号墩 | 底板嵌补对接焊缝 | 底板嵌补对接焊缝 | 13-37/53-5A | 0~0.21 | 0.21 | 2024.12.7 | 合格
35~36号墩 | 底板嵌补对接焊缝 | 底板嵌补对接焊缝 | 13-37/53-6A | 0~0.21 | 0.21 | 2024.12.7 | 合格
35~36号墩 | 底板嵌补对接焊缝 | 底板嵌补对接焊缝 | 13-37/53-7A | 0~0.21 | 0.21 | 2024.12.7 | 合格
35~36号墩 | 底板嵌补对接焊缝 | 底板嵌补对接焊缝 | 13-37/53-8A | 0~0.21 | 0.21 | 2024.12.7 | 合格
35~36号墩 | 底板嵌补对接焊缝 | 底板嵌补对接焊缝 | 13-37/53-9A | 0~0.21 | 0.21 | 2024.12.7 | 合格
35~36号墩 | 底板嵌补对接焊缝 | 底板嵌补对接焊缝 | 13-37/53-10A | 0~0.21 | 0.21 | 2024.12.7 | 合格
35~36号墩 | 底板嵌补对接焊缝 | 底板嵌补对接焊缝 | 13-37/53-1B | 0~0.21 | 0.21 | 2024.12.7 | 合格
35~36号墩 | 底板嵌补对接焊缝 | 底板嵌补对接焊缝 | 13-37/53-2B | 0~0.21 | 0.21 | 2024.12.7 | 合格
35~36号墩 | 底板嵌补对接焊缝 | 底板嵌补对接焊缝 | 13-37/53-3B | 0~0.21 | 0.21 | 2024.12.7 | 合格
35~36号墩 | 底板嵌补对接焊缝 | 底板嵌补对接焊缝 | 13-37/53-4B | 0~0.21 | 0.21 | 2024.12.7 | 合格
35~36号墩 | 底板嵌补对接焊缝 | 底板嵌补对接焊缝 | 13-37/53-5B | 0~0.21 | 0.21 | 2024.12.7 | 合格
35~36号墩 | 底板嵌补对接焊缝 | 底板嵌补对接焊缝 | 13-37/53-6B | 0~0.21 | 0.21 | 2024.12.7 | 合格
35~36号墩 | 底板嵌补对接焊缝 | 底板嵌补对接焊缝 | 13-37/53-7B | 0~0.21 | 0.21 | 2024.12.7 | 合格
35~36号墩 | 底板嵌补对接焊缝 | 底板嵌补对接焊缝 | 13-37/53-8B | 0~0.21 | 0.21 | 2024.12.7 | 合格
35~36号墩 | 底板嵌补对接焊缝 | 底板嵌补对接焊缝 | 13-37/53-9B | 0~0.21 | 0.21 | 2024.12.7 | 合格
35~36号墩 | 底板嵌补对接焊缝 | 底板嵌补对接焊缝 | 13-37/53-10B | 0~0.21 | 0.21 | 2024.12.7 | 合格
35~36号墩 | 底板嵌补对接焊缝 | 底板嵌补对接焊缝 | 13-37/55-1A | 0~0.21 | 0.21 | 2024.12.7 | 合格
35~36号墩 | 底板嵌补对接焊缝 | 底板嵌补对接焊缝 | 13-37/55-2A | 0~0.21 | 0.21 | 2024.12.7 | 合格
35~36号墩 | 底板嵌补对接焊缝 | 底板嵌补对接焊缝 | 13-37/55-3A | 0~0.21 | 0.21 | 2024.12.7 | 合格
35~36号墩 | 底板嵌补对接焊缝 | 底板嵌补对接焊缝 | 13-37/55-4A | 0~0.21 | 0.21 | 2024.12.7 | 合格
35~36号墩 | 底板嵌补对接焊缝 | 底板嵌补对接焊缝 | 13-37/55-5A | 0~0.21 | 0.21 | 2024.12.7 | 合格
35~36号墩 | 底板嵌补对接焊缝 | 底板嵌补对接焊缝 | 13-37/55-6A | 0~0.21 | 0.21 | 2024.12.7 | 合格
35~36号墩 | 底板嵌补对接焊缝 | 底板嵌补对接焊缝 | 13-37/55-7A | 0~0.21 | 0.21 | 2024.12.7 | 合格
35~36号墩 | 底板嵌补对接焊缝 | 底板嵌补对接焊缝 | 13-37/55-8A | 0~0.21 | 0.21 | 2024.12.7 | 合格
35~36号墩 | 底板嵌补对接焊缝 | 底板嵌补对接焊缝 | 13-37/55-9A | 0~0.21 | 0.21 | 2024.12.7 | 合格
35~36号墩 | 底板嵌补对接焊缝 | 底板嵌补对接焊缝 | 13-37/55-10A | 0~0.21 | 0.21 | 2024.12.7 | 合格
35~36号墩 | 底板嵌补对接焊缝 | 底板嵌补对接焊缝 | 13-37/55-1B | 0~0.21 | 0.21 | 2024.12.7 | 合格
35~36号墩 | 底板嵌补对接焊缝 | 底板嵌补对接焊缝 | 13-37/55-2B | 0~0.21 | 0.21 | 2024.12.7 | 合格
35~36号墩 | 底板嵌补对接焊缝 | 底板嵌补对接焊缝 | 13-37/55-3B | 0~0.21 | 0.21 | 2024.12.7 | 合格
35~36号墩 | 底板嵌补对接焊缝 | 底板嵌补对接焊缝 | 13-37/55-4B | 0~0.21 | 0.21 | 2024.12.7 | 合格
35~36号墩 | 底板嵌补对接焊缝 | 底板嵌补对接焊缝 | 13-37/55-5B | 0~0.21 | 0.21 | 2024.12.7 | 合格
35~36号墩 | 底板嵌补对接焊缝 | 底板嵌补对接焊缝 | 13-37/55-6B | 0~0.21 | 0.21 | 2024.12.7 | 合格
35~36号墩 | 底板嵌补对接焊缝 | 底板嵌补对接焊缝 | 13-37/55-7B | 0~0.21 | 0.21 | 2024.12.7 | 合格
35~36号墩 | 底板嵌补对接焊缝 | 底板嵌补对接焊缝 | 13-37/55-8B | 0~0.21 | 0.21 | 2024.12.7 | 合格
35~36号墩 | 底板嵌补对接焊缝 | 底板嵌补对接焊缝 | 13-37/55-9B | 0~0.21 | 0.21 | 2024.12.7 | 合格
35~36号墩 | 底板嵌补对接焊缝 | 底板嵌补对接焊缝 | 13-37/55-10B | 0~0.21 | 0.21 | 2024.12.7 | 合格
35~36号墩 | 底板嵌补对接焊缝 | 底板嵌补对接焊缝 | 13-37/57-1A | 0~0.21 | 0.21 | 2024.12.7 | 合格
35~36号墩 | 底板嵌补对接焊缝 | 底板嵌补对接焊缝 | 13-37/57-2A | 0~0.21 | 0.21 | 2024.12.7 | 合格
35~36号墩 | 底板嵌补对接焊缝 | 底板嵌补对接焊缝 | 13-37/57-3A | 0~0.21 | 0.21 | 2024.12.7 | 合格
35~36号墩 | 底板嵌补对接焊缝 | 底板嵌补对接焊缝 | 13-37/57-4A | 0~0.21 | 0.21 | 2024.12.7 | 合格
35~36号墩 | 底板嵌补对接焊缝 | 底板嵌补对接焊缝 | 13-37/57-5A | 0~0.21 | 0.21 | 2024.12.7 | 合格
35~36号墩 | 底板嵌补对接焊缝 | 底板嵌补对接焊缝 | 13-37/57-6A | 0~0.21 | 0.21 | 2024.12.7 | 合格
35~36号墩 | 底板嵌补对接焊缝 | 底板嵌补对接焊缝 | 13-37/57-7A | 0~0.21 | 0.21 | 2024.12.7 | 合格
35~36号墩 | 底板嵌补对接焊缝 | 底板嵌补对接焊缝 | 13-37/57-8A | 0~0.21 | 0.21 | 2024.12.7 | 合格
35~36号墩 | 底板嵌补对接焊缝 | 底板嵌补对接焊缝 | 13-37/57-9A | 0~0.21 | 0.21 | 2024.12.7 | 合格
35~36号墩 | 底板嵌补对接焊缝 | 底板嵌补对接焊缝 | 13-37/57-10A | 0~0.21 | 0.21 | 2024.12.7 | 合格
35~36号墩 | 底板嵌补对接焊缝 | 底板嵌补对接焊缝 | 13-37/57-1B | 0~0.21 | 0.21 | 2024.12.7 | 合格
35~36号墩 | 底板嵌补对接焊缝 | 底板嵌补对接焊缝 | 13-37/57-2B | 0~0.21 | 0.21 | 2024.12.7 | 合格
35~36号墩 | 底板嵌补对接焊缝 | 底板嵌补对接焊缝 | 13-37/57-3B | 0~0.21 | 0.21 | 2024.12.7 | 合格
35~36号墩 | 底板嵌补对接焊缝 | 底板嵌补对接焊缝 | 13-37/57-4B | 0~0.21 | 0.21 | 2024.12.7 | 合格
35~36号墩 | 底板嵌补对接焊缝 | 底板嵌补对接焊缝 | 13-37/57-5B | 0~0.21 | 0.21 | 2024.12.7 | 合格
35~36号墩 | 底板嵌补对接焊缝 | 底板嵌补对接焊缝 | 13-37/57-6B | 0~0.21 | 0.21 | 2024.12.7 | 合格
35~36号墩 | 底板嵌补对接焊缝 | 底板嵌补对接焊缝 | 13-37/57-7B | 0~0.21 | 0.21 | 2024.12.7 | 合格
35~36号墩 | 底板嵌补对接焊缝 | 底板嵌补对接焊缝 | 13-37/57-8B | 0~0.21 | 0.21 | 2024.12.7 | 合格
35~36号墩 | 底板嵌补对接焊缝 | 底板嵌补对接焊缝 | 13-37/57-9B | 0~0.21 | 0.21 | 2024.12.7 | 合格
35~36号墩 | 底板嵌补对接焊缝 | 底板嵌补对接焊缝 | 13-37/57-10B | 0~0.21 | 0.21 | 2024.12.7 | 合格
31~32号墩 | 腹板嵌补对接焊缝 | 腹板嵌补对接焊缝 | 13-1/3-1FA | 0~0.16 | 0.16 | 2024.12.17 | 合格
31~32号墩 | 腹板嵌补对接焊缝 | 腹板嵌补对接焊缝 | 13-1/3-2FA | 0~0.16 | 0.16 | 2024.12.17 | 合格
31~32号墩 | 腹板嵌补对接焊缝 | 腹板嵌补对接焊缝 | 13-1/3-3FA | 0~0.16 | 0.16 | 2024.12.17 | 合格
31~32号墩 | 腹板嵌补对接焊缝 | 腹板嵌补对接焊缝 | 13-1/3-4FA | 0~0.16 | 0.16 | 2024.12.17 | 合格
31~32号墩 | 腹板嵌补对接焊缝 | 腹板嵌补对接焊缝 | 13-1/3-1FB | 0~0.16 | 0.16 | 2024.12.17 | 合格
31~32号墩 | 腹板嵌补对接焊缝 | 腹板嵌补对接焊缝 | 13-1/3-2FB | 0~0.16 | 0.16 | 2024.12.17 | 合格
31~32号墩 | 腹板嵌补对接焊缝 | 腹板嵌补对接焊缝 | 13-1/3-3FB | 0~0.16 | 0.16 | 2024.12.17 | 合格
31~32号墩 | 腹板嵌补对接焊缝 | 腹板嵌补对接焊缝 | 13-1/3-4FB | 0~0.16 | 0.16 | 2024.12.17 | 合格
31~32号墩 | 腹板嵌补对接焊缝 | 腹板嵌补对接焊缝 | 13-3/4-1FA | 0~0.16 | 0.16 | 2024.12.17 | 合格
31~32号墩 | 腹板嵌补对接焊缝 | 腹板嵌补对接焊缝 | 13-3/4-2FA | 0~0.16 | 0.16 | 2024.12.17 | 合格
31~32号墩 | 腹板嵌补对接焊缝 | 腹板嵌补对接焊缝 | 13-3/4-3FA | 0~0.16 | 0.16 | 2024.12.17 | 合格
31~32号墩 | 腹板嵌补对接焊缝 | 腹板嵌补对接焊缝 | 13-3/4-4FA | 0~0.16 | 0.16 | 2024.12.17 | 合格
31~32号墩 | 腹板嵌补对接焊缝 | 腹板嵌补对接焊缝 | 13-3/4-1FB | 0~0.16 | 0.16 | 2024.12.17 | 合格
31~32号墩 | 腹板嵌补对接焊缝 | 腹板嵌补对接焊缝 | 13-3/4-2FB | 0~0.16 | 0.16 | 2024.12.17 | 合格
31~32号墩 | 腹板嵌补对接焊缝 | 腹板嵌补对接焊缝 | 13-3/4-3FB | 0~0.16 | 0.16 | 2024.12.17 | 合格
31~32号墩 | 腹板嵌补对接焊缝 | 腹板嵌补对接焊缝 | 13-3/4-4FB | 0~0.16 | 0.16 | 2024.12.17 | 合格
31~32号墩 | 腹板嵌补对接焊缝 | 腹板嵌补对接焊缝 | 13-4/5-1FA | 0~0.16 | 0.16 | 2024.12.17 | 合格
31~32号墩 | 腹板嵌补对接焊缝 | 腹板嵌补对接焊缝 | 13-4/5-2FA | 0~0.16 | 0.16 | 2024.12.17 | 合格
31~32号墩 | 腹板嵌补对接焊缝 | 腹板嵌补对接焊缝 | 13-4/5-3FA | 0~0.16 | 0.16 | 2024.12.17 | 合格
31~32号墩 | 腹板嵌补对接焊缝 | 腹板嵌补对接焊缝 | 13-4/5-4FA | 0~0.16 | 0.16 | 2024.12.17 | 合格
31~32号墩 | 腹板嵌补对接焊缝 | 腹板嵌补对接焊缝 | 13-4/5-1FB | 0~0.16 | 0.16 | 2024.12.17 | 合格
31~32号墩 | 腹板嵌补对接焊缝 | 腹板嵌补对接焊缝 | 13-4/5-2FB | 0~0.16 | 0.16 | 2024.12.17 | 合格
31~32号墩 | 腹板嵌补对接焊缝 | 腹板嵌补对接焊缝 | 13-4/5-3FB | 0~0.16 | 0.16 | 2024.12.17 | 合格
31~32号墩 | 腹板嵌补对接焊缝 | 腹板嵌补对接焊缝 | 13-4/5-4FB | 0~0.16 | 0.16 | 2024.12.17 | 合格
31~32号墩 | 腹板嵌补对接焊缝 | 腹板嵌补对接焊缝 | 13-5/2-1FA | 0~0.16 | 0.16 | 2024.12.17 | 合格
31~32号墩 | 腹板嵌补对接焊缝 | 腹板嵌补对接焊缝 | 13-5/2-2FA | 0~0.16 | 0.16 | 2024.12.17 | 合格
31~32号墩 | 腹板嵌补对接焊缝 | 腹板嵌补对接焊缝 | 13-5/2-3FA | 0~0.16 | 0.16 | 2024.12.17 | 合格
31~32号墩 | 腹板嵌补对接焊缝 | 腹板嵌补对接焊缝 | 13-5/2-4FA | 0~0.16 | 0.16 | 2024.12.17 | 合格
31~32号墩 | 腹板嵌补对接焊缝 | 腹板嵌补对接焊缝 | 13-5/2-1FB | 0~0.16 | 0.16 | 2024.12.17 | 合格
31~32号墩 | 腹板嵌补对接焊缝 | 腹板嵌补对接焊缝 | 13-5/2-2FB | 0~0.16 | 0.16 | 2024.12.17 | 合格
31~32号墩 | 腹板嵌补对接焊缝 | 腹板嵌补对接焊缝 | 13-5/2-3FB | 0~0.16 | 0.16 | 2024.12.17 | 合格
31~32号墩 | 腹板嵌补对接焊缝 | 腹板嵌补对接焊缝 | 13-5/2-4FB | 0~0.16 | 0.16 | 2024.12.17 | 合格
31~32号墩 | 腹板嵌补对接焊缝 | 腹板嵌补对接焊缝 | 13-1/12-1FA | 0~0.16 | 0.16 | 2024.12.17 | 合格
31~32号墩 | 腹板嵌补对接焊缝 | 腹板嵌补对接焊缝 | 13-1/12-2FA | 0~0.16 | 0.16 | 2024.12.17 | 合格
31~32号墩 | 腹板嵌补对接焊缝 | 腹板嵌补对接焊缝 | 13-1/12-3FA | 0~0.16 | 0.16 | 2024.12.17 | 合格
31~32号墩 | 腹板嵌补对接焊缝 | 腹板嵌补对接焊缝 | 13-1/12-4FA | 0~0.16 | 0.16 | 2024.12.17 | 合格
31~32号墩 | 腹板嵌补对接焊缝 | 腹板嵌补对接焊缝 | 13-1/12-1FB | 0~0.16 | 0.16 | 2024.12.17 | 合格
31~32号墩 | 腹板嵌补对接焊缝 | 腹板嵌补对接焊缝 | 13-1/12-2FB | 0~0.16 | 0.16 | 2024.12.17 | 合格
31~32号墩 | 腹板嵌补对接焊缝 | 腹板嵌补对接焊缝 | 13-1/12-3FB | 0~0.16 | 0.16 | 2024.12.17 | 合格
31~32号墩 | 腹板嵌补对接焊缝 | 腹板嵌补对接焊缝 | 13-1/12-4FB | 0~0.16 | 0.16 | 2024.12.17 | 合格
31~32号墩 | 腹板嵌补对接焊缝 | 腹板嵌补对接焊缝 | 13-12/13-1FA | 0~0.16 | 0.16 | 2024.12.17 | 合格
31~32号墩 | 腹板嵌补对接焊缝 | 腹板嵌补对接焊缝 | 13-12/13-2FA | 0~0.16 | 0.16 | 2024.12.17 | 合格
31~32号墩 | 腹板嵌补对接焊缝 | 腹板嵌补对接焊缝 | 13-12/13-3FA | 0~0.16 | 0.16 | 2024.12.17 | 合格
31~32号墩 | 腹板嵌补对接焊缝 | 腹板嵌补对接焊缝 | 13-12/13-4FA | 0~0.16 | 0.16 | 2024.12.17 | 合格
31~32号墩 | 腹板嵌补对接焊缝 | 腹板嵌补对接焊缝 | 13-12/13-1FB | 0~0.16 | 0.16 | 2024.12.17 | 合格
31~32号墩 | 腹板嵌补对接焊缝 | 腹板嵌补对接焊缝 | 13-12/13-2FB | 0~0.16 | 0.16 | 2024.12.17 | 合格
31~32号墩 | 腹板嵌补对接焊缝 | 腹板嵌补对接焊缝 | 13-12/13-3FB | 0~0.16 | 0.16 | 2024.12.17 | 合格
31~32号墩 | 腹板嵌补对接焊缝 | 腹板嵌补对接焊缝 | 13-12/13-4FB | 0~0.16 | 0.16 | 2024.12.17 | 合格
31~32号墩 | 腹板嵌补对接焊缝 | 腹板嵌补对接焊缝 | 13-13/14-1FA | 0~0.16 | 0.16 | 2024.12.17 | 合格
31~32号墩 | 腹板嵌补对接焊缝 | 腹板嵌补对接焊缝 | 13-13/14-2FA | 0~0.16 | 0.16 | 2024.12.17 | 合格
31~32号墩 | 腹板嵌补对接焊缝 | 腹板嵌补对接焊缝 | 13-13/14-3FA | 0~0.16 | 0.16 | 2024.12.17 | 合格
31~32号墩 | 腹板嵌补对接焊缝 | 腹板嵌补对接焊缝 | 13-13/14-4FA | 0~0.16 | 0.16 | 2024.12.17 | 合格
31~32号墩 | 腹板嵌补对接焊缝 | 腹板嵌补对接焊缝 | 13-13/14-1FB | 0~0.16 | 0.16 | 2024.12.17 | 合格
31~32号墩 | 腹板嵌补对接焊缝 | 腹板嵌补对接焊缝 | 13-13/14-2FB | 0~0.16 | 0.16 | 2024.12.17 | 合格
31~32号墩 | 腹板嵌补对接焊缝 | 腹板嵌补对接焊缝 | 13-13/14-3FB | 0~0.16 | 0.16 | 2024.12.17 | 合格
31~32号墩 | 腹板嵌补对接焊缝 | 腹板嵌补对接焊缝 | 13-13/14-4FB | 0~0.16 | 0.16 | 2024.12.17 | 合格
31~32号墩 | 腹板嵌补对接焊缝 | 腹板嵌补对接焊缝 | 13-14/2-1FA | 0~0.16 | 0.16 | 2024.12.17 | 合格
31~32号墩 | 腹板嵌补对接焊缝 | 腹板嵌补对接焊缝 | 13-14/2-2FA | 0~0.16 | 0.16 | 2024.12.17 | 合格
31~32号墩 | 腹板嵌补对接焊缝 | 腹板嵌补对接焊缝 | 13-14/2-3FA | 0~0.16 | 0.16 | 2024.12.17 | 合格
31~32号墩 | 腹板嵌补对接焊缝 | 腹板嵌补对接焊缝 | 13-14/2-4FA | 0~0.16 | 0.16 | 2024.12.17 | 合格
31~32号墩 | 腹板嵌补对接焊缝 | 腹板嵌补对接焊缝 | 13-14/2-1FB | 0~0.16 | 0.16 | 2024.12.17 | 合格
31~32号墩 | 腹板嵌补对接焊缝 | 腹板嵌补对接焊缝 | 13-14/2-2FB | 0~0.16 | 0.16 | 2024.12.17 | 合格
31~32号墩 | 腹板嵌补对接焊缝 | 腹板嵌补对接焊缝 | 13-14/2-3FB | 0~0.16 | 0.16 | 2024.12.17 | 合格
31~32号墩 | 腹板嵌补对接焊缝 | 腹板嵌补对接焊缝 | 13-14/2-4FB | 0~0.16 | 0.16 | 2024.12.17 | 合格
31~32号墩 | 腹板嵌补对接焊缝 | 腹板嵌补对接焊缝 | 13-1/6-1FA | 0~0.16 | 0.16 | 2024.12.17 | 合格
31~32号墩 | 腹板嵌补对接焊缝 | 腹板嵌补对接焊缝 | 13-1/6-2FA | 0~0.16 | 0.16 | 2024.12.17 | 合格
31~32号墩 | 腹板嵌补对接焊缝 | 腹板嵌补对接焊缝 | 13-1/6-3FA | 0~0.16 | 0.16 | 2024.12.17 | 合格
31~32号墩 | 腹板嵌补对接焊缝 | 腹板嵌补对接焊缝 | 13-1/6-1FB | 0~0.16 | 0.16 | 2024.12.17 | 合格
31~32号墩 | 腹板嵌补对接焊缝 | 腹板嵌补对接焊缝 | 13-1/6-2FB | 0~0.16 | 0.16 | 2024.12.17 | 合格
31~32号墩 | 腹板嵌补对接焊缝 | 腹板嵌补对接焊缝 | 13-1/6-3FB | 0~0.16 | 0.16 | 2024.12.17 | 合格
31~32号墩 | 腹板嵌补对接焊缝 | 腹板嵌补对接焊缝 | 13-6/7-1FA | 0~0.16 | 0.16 | 2024.12.17 | 合格
31~32号墩 | 腹板嵌补对接焊缝 | 腹板嵌补对接焊缝 | 13-6/7-2FA | 0~0.16 | 0.16 | 2024.12.17 | 合格
31~32号墩 | 腹板嵌补对接焊缝 | 腹板嵌补对接焊缝 | 13-6/7-3FA | 0~0.16 | 0.16 | 2024.12.17 | 合格
31~32号墩 | 腹板嵌补对接焊缝 | 腹板嵌补对接焊缝 | 13-6/7-1FB | 0~0.16 | 0.16 | 2024.12.17 | 合格
31~32号墩 | 腹板嵌补对接焊缝 | 腹板嵌补对接焊缝 | 13-6/7-2FB | 0~0.16 | 0.16 | 2024.12.17 | 合格
31~32号墩 | 腹板嵌补对接焊缝 | 腹板嵌补对接焊缝 | 13-6/7-3FB | 0~0.16 | 0.16 | 2024.12.17 | 合格
31~32号墩 | 腹板嵌补对接焊缝 | 腹板嵌补对接焊缝 | 13-7/8-1FA | 0~0.16 | 0.16 | 2024.12.17 | 合格
31~32号墩 | 腹板嵌补对接焊缝 | 腹板嵌补对接焊缝 | 13-7/8-2FA | 0~0.16 | 0.16 | 2024.12.17 | 合格
31~32号墩 | 腹板嵌补对接焊缝 | 腹板嵌补对接焊缝 | 13-7/8-3FA | 0~0.16 | 0.16 | 2024.12.17 | 合格
31~32号墩 | 腹板嵌补对接焊缝 | 腹板嵌补对接焊缝 | 13-7/8-1FB | 0~0.16 | 0.16 | 2024.12.17 | 合格
31~32号墩 | 腹板嵌补对接焊缝 | 腹板嵌补对接焊缝 | 13-7/8-2FB | 0~0.16 | 0.16 | 2024.12.17 | 合格
31~32号墩 | 腹板嵌补对接焊缝 | 腹板嵌补对接焊缝 | 13-7/8-3FB | 0~0.16 | 0.16 | 2024.12.17 | 合格
31~32号墩 | 腹板嵌补对接焊缝 | 腹板嵌补对接焊缝 | 13-8/2-1FA | 0~0.16 | 0.16 | 2024.12.17 | 合格
31~32号墩 | 腹板嵌补对接焊缝 | 腹板嵌补对接焊缝 | 13-8/2-2FA | 0~0.16 | 0.16 | 2024.12.17 | 合格
31~32号墩 | 腹板嵌补对接焊缝 | 腹板嵌补对接焊缝 | 13-8/2-3FA | 0~0.16 | 0.16 | 2024.12.17 | 合格
31~32号墩 | 腹板嵌补对接焊缝 | 腹板嵌补对接焊缝 | 13-8/2-1FB | 0~0.16 | 0.16 | 2024.12.17 | 合格
31~32号墩 | 腹板嵌补对接焊缝 | 腹板嵌补对接焊缝 | 13-8/2-2FB | 0~0.16 | 0.16 | 2024.12.17 | 合格
31~32号墩 | 腹板嵌补对接焊缝 | 腹板嵌补对接焊缝 | 13-8/2-3FB | 0~0.16 | 0.16 | 2024.12.17 | 合格
31~32号墩 | 腹板嵌补对接焊缝 | 腹板嵌补对接焊缝 | 13-1/9-1LFA | 0~0.16 | 0.16 | 2024.12.17 | 合格
31~32号墩 | 腹板嵌补对接焊缝 | 腹板嵌补对接焊缝 | 13-1/9-2LFA | 0~0.16 | 0.16 | 2024.12.17 | 合格
31~32号墩 | 腹板嵌补对接焊缝 | 腹板嵌补对接焊缝 | 13-1/9-3LFA | 0~0.16 | 0.16 | 2024.12.17 | 合格
31~32号墩 | 腹板嵌补对接焊缝 | 腹板嵌补对接焊缝 | 13-1/9-1LFB | 0~0.16 | 0.16 | 2024.12.17 | 合格
31~32号墩 | 腹板嵌补对接焊缝 | 腹板嵌补对接焊缝 | 13-1/9-2LFB | 0~0.16 | 0.16 | 2024.12.17 | 合格
31~32号墩 | 腹板嵌补对接焊缝 | 腹板嵌补对接焊缝 | 13-1/9-3LFB | 0~0.16 | 0.16 | 2024.12.17 | 合格
31~32号墩 | 腹板嵌补对接焊缝 | 腹板嵌补对接焊缝 | 13-9/10-1LFA | 0~0.16 | 0.16 | 2024.12.17 | 合格
31~32号墩 | 腹板嵌补对接焊缝 | 腹板嵌补对接焊缝 | 13-9/10-2LFA | 0~0.16 | 0.16 | 2024.12.17 | 合格
31~32号墩 | 腹板嵌补对接焊缝 | 腹板嵌补对接焊缝 | 13-9/10-3LFA | 0~0.16 | 0.16 | 2024.12.17 | 合格
31~32号墩 | 腹板嵌补对接焊缝 | 腹板嵌补对接焊缝 | 13-9/10-1LFB | 0~0.16 | 0.16 | 2024.12.17 | 合格
31~32号墩 | 腹板嵌补对接焊缝 | 腹板嵌补对接焊缝 | 13-9/10-2LFB | 0~0.16 | 0.16 | 2024.12.17 | 合格
31~32号墩 | 腹板嵌补对接焊缝 | 腹板嵌补对接焊缝 | 13-9/10-3LFB | 0~0.16 | 0.16 | 2024.12.17 | 合格
31~32号墩 | 腹板嵌补对接焊缝 | 腹板嵌补对接焊缝 | 13-10/11-1LFA | 0~0.16 | 0.16 | 2024.12.17 | 合格
31~32号墩 | 腹板嵌补对接焊缝 | 腹板嵌补对接焊缝 | 13-10/11-2LFA | 0~0.16 | 0.16 | 2024.12.17 | 合格
31~32号墩 | 腹板嵌补对接焊缝 | 腹板嵌补对接焊缝 | 13-10/11-3LFA | 0~0.16 | 0.16 | 2024.12.17 | 合格
31~32号墩 | 腹板嵌补对接焊缝 | 腹板嵌补对接焊缝 | 13-10/11-1LFB | 0~0.16 | 0.16 | 2024.12.17 | 合格
31~32号墩 | 腹板嵌补对接焊缝 | 腹板嵌补对接焊缝 | 13-10/11-2LFB | 0~0.16 | 0.16 | 2024.12.17 | 合格
31~32号墩 | 腹板嵌补对接焊缝 | 腹板嵌补对接焊缝 | 13-10/11-3LFB | 0~0.16 | 0.16 | 2024.12.17 | 合格
31~32号墩 | 腹板嵌补对接焊缝 | 腹板嵌补对接焊缝 | 13-11/2-1LFA | 0~0.16 | 0.16 | 2024.12.17 | 合格
31~32号墩 | 腹板嵌补对接焊缝 | 腹板嵌补对接焊缝 | 13-11/2-2LFA | 0~0.16 | 0.16 | 2024.12.17 | 合格
31~32号墩 | 腹板嵌补对接焊缝 | 腹板嵌补对接焊缝 | 13-11/2-3LFA | 0~0.16 | 0.16 | 2024.12.17 | 合格
31~32号墩 | 腹板嵌补对接焊缝 | 腹板嵌补对接焊缝 | 13-11/2-1LFB | 0~0.16 | 0.16 | 2024.12.17 | 合格
31~32号墩 | 腹板嵌补对接焊缝 | 腹板嵌补对接焊缝 | 13-11/2-2LFB | 0~0.16 | 0.16 | 2024.12.17 | 合格
31~32号墩 | 腹板嵌补对接焊缝 | 腹板嵌补对接焊缝 | 13-11/2-3LFB | 0~0.16 | 0.16 | 2024.12.17 | 合格
31~32号墩 | 腹板嵌补对接焊缝 | 腹板嵌补对接焊缝 | 13-1/9-1RFA | 0~0.16 | 0.16 | 2024.12.17 | 合格
31~32号墩 | 腹板嵌补对接焊缝 | 腹板嵌补对接焊缝 | 13-1/9-2RFA | 0~0.16 | 0.16 | 2024.12.17 | 合格
31~32号墩 | 腹板嵌补对接焊缝 | 腹板嵌补对接焊缝 | 13-1/9-3RFA | 0~0.16 | 0.16 | 2024.12.17 | 合格
31~32号墩 | 腹板嵌补对接焊缝 | 腹板嵌补对接焊缝 | 13-1/9-1RFB | 0~0.16 | 0.16 | 2024.12.17 | 合格
31~32号墩 | 腹板嵌补对接焊缝 | 腹板嵌补对接焊缝 | 13-1/9-2RFB | 0~0.16 | 0.16 | 2024.12.17 | 合格
31~32号墩 | 腹板嵌补对接焊缝 | 腹板嵌补对接焊缝 | 13-1/9-3RFB | 0~0.16 | 0.16 | 2024.12.17 | 合格
31~32号墩 | 腹板嵌补对接焊缝 | 腹板嵌补对接焊缝 | 13-9/10-1RFA | 0~0.16 | 0.16 | 2024.12.17 | 合格
31~32号墩 | 腹板嵌补对接焊缝 | 腹板嵌补对接焊缝 | 13-9/10-2RFA | 0~0.16 | 0.16 | 2024.12.17 | 合格
31~32号墩 | 腹板嵌补对接焊缝 | 腹板嵌补对接焊缝 | 13-9/10-3RFA | 0~0.16 | 0.16 | 2024.12.17 | 合格
31~32号墩 | 腹板嵌补对接焊缝 | 腹板嵌补对接焊缝 | 13-9/10-1RFB | 0~0.16 | 0.16 | 2024.12.17 | 合格
31~32号墩 | 腹板嵌补对接焊缝 | 腹板嵌补对接焊缝 | 13-9/10-2RFB | 0~0.16 | 0.16 | 2024.12.17 | 合格
31~32号墩 | 腹板嵌补对接焊缝 | 腹板嵌补对接焊缝 | 13-9/10-3RFB | 0~0.16 | 0.16 | 2024.12.17 | 合格
31~32号墩 | 腹板嵌补对接焊缝 | 腹板嵌补对接焊缝 | 13-10/11-1RFA | 0~0.16 | 0.16 | 2024.12.17 | 合格
31~32号墩 | 腹板嵌补对接焊缝 | 腹板嵌补对接焊缝 | 13-10/11-2RFA | 0~0.16 | 0.16 | 2024.12.17 | 合格
31~32号墩 | 腹板嵌补对接焊缝 | 腹板嵌补对接焊缝 | 13-10/11-3RFA | 0~0.16 | 0.16 | 2024.12.17 | 合格
31~32号墩 | 腹板嵌补对接焊缝 | 腹板嵌补对接焊缝 | 13-10/11-1RFB | 0~0.16 | 0.16 | 2024.12.17 | 合格
31~32号墩 | 腹板嵌补对接焊缝 | 腹板嵌补对接焊缝 | 13-10/11-2RFB | 0~0.16 | 0.16 | 2024.12.17 | 合格
31~32号墩 | 腹板嵌补对接焊缝 | 腹板嵌补对接焊缝 | 13-10/11-3RFB | 0~0.16 | 0.16 | 2024.12.17 | 合格
31~32号墩 | 腹板嵌补对接焊缝 | 腹板嵌补对接焊缝 | 13-11/2-1RFA | 0~0.16 | 0.16 | 2024.12.17 | 合格
31~32号墩 | 腹板嵌补对接焊缝 | 腹板嵌补对接焊缝 | 13-11/2-2RFA | 0~0.16 | 0.16 | 2024.12.17 | 合格
31~32号墩 | 腹板嵌补对接焊缝 | 腹板嵌补对接焊缝 | 13-11/2-3RFA | 0~0.16 | 0.16 | 2024.12.17 | 合格
31~32号墩 | 腹板嵌补对接焊缝 | 腹板嵌补对接焊缝 | 13-11/2-1RFB | 0~0.16 | 0.16 | 2024.12.17 | 合格
31~32号墩 | 腹板嵌补对接焊缝 | 腹板嵌补对接焊缝 | 13-11/2-2RFB | 0~0.16 | 0.16 | 2024.12.17 | 合格
31~32号墩 | 腹板嵌补对接焊缝 | 腹板嵌补对接焊缝 | 13-11/2-3RFB | 0~0.16 | 0.16 | 2024.12.17 | 合格
31~32号墩 | 腹板嵌补对接焊缝 | 腹板嵌补对接焊缝 | 13-1/12-1FA | 0~0.16 | 0.16 | 2024.12.17 | 合格
31~32号墩 | 腹板嵌补对接焊缝 | 腹板嵌补对接焊缝 | 13-1/12-2FA | 0~0.16 | 0.16 | 2024.12.17 | 合格
31~32号墩 | 腹板嵌补对接焊缝 | 腹板嵌补对接焊缝 | 13-1/12-3FA | 0~0.16 | 0.16 | 2024.12.17 | 合格
31~32号墩 | 腹板嵌补对接焊缝 | 腹板嵌补对接焊缝 | 13-1/12-4FA | 0~0.16 | 0.16 | 2024.12.17 | 合格
31~32号墩 | 腹板嵌补对接焊缝 | 腹板嵌补对接焊缝 | 13-1/12-1FB | 0~0.16 | 0.16 | 2024.12.17 | 合格
31~32号墩 | 腹板嵌补对接焊缝 | 腹板嵌补对接焊缝 | 13-1/12-2FB | 0~0.16 | 0.16 | 2024.12.17 | 合格
31~32号墩 | 腹板嵌补对接焊缝 | 腹板嵌补对接焊缝 | 13-1/12-3FB | 0~0.16 | 0.16 | 2024.12.17 | 合格
31~32号墩 | 腹板嵌补对接焊缝 | 腹板嵌补对接焊缝 | 13-1/12-4FB | 0~0.16 | 0.16 | 2024.12.17 | 合格
31~32号墩 | 腹板嵌补对接焊缝 | 腹板嵌补对接焊缝 | 13-12/13-1FA | 0~0.16 | 0.16 | 2024.12.17 | 合格
31~32号墩 | 腹板嵌补对接焊缝 | 腹板嵌补对接焊缝 | 13-12/13-2FA | 0~0.16 | 0.16 | 2024.12.17 | 合格
31~32号墩 | 腹板嵌补对接焊缝 | 腹板嵌补对接焊缝 | 13-12/13-3FA | 0~0.16 | 0.16 | 2024.12.17 | 合格
31~32号墩 | 腹板嵌补对接焊缝 | 腹板嵌补对接焊缝 | 13-12/13-4FA | 0~0.16 | 0.16 | 2024.12.17 | 合格
31~32号墩 | 腹板嵌补对接焊缝 | 腹板嵌补对接焊缝 | 13-12/13-1FB | 0~0.16 | 0.16 | 2024.12.17 | 合格
31~32号墩 | 腹板嵌补对接焊缝 | 腹板嵌补对接焊缝 | 13-12/13-2FB | 0~0.16 | 0.16 | 2024.12.17 | 合格
31~32号墩 | 腹板嵌补对接焊缝 | 腹板嵌补对接焊缝 | 13-12/13-3FB | 0~0.16 | 0.16 | 2024.12.17 | 合格
31~32号墩 | 腹板嵌补对接焊缝 | 腹板嵌补对接焊缝 | 13-12/13-4FB | 0~0.16 | 0.16 | 2024.12.17 | 合格
31~32号墩 | 腹板嵌补对接焊缝 | 腹板嵌补对接焊缝 | 13-13/14-1FA | 0~0.16 | 0.16 | 2024.12.17 | 合格
31~32号墩 | 腹板嵌补对接焊缝 | 腹板嵌补对接焊缝 | 13-13/14-2FA | 0~0.16 | 0.16 | 2024.12.17 | 合格
31~32号墩 | 腹板嵌补对接焊缝 | 腹板嵌补对接焊缝 | 13-13/14-3FA | 0~0.16 | 0.16 | 2024.12.17 | 合格
31~32号墩 | 腹板嵌补对接焊缝 | 腹板嵌补对接焊缝 | 13-13/14-4FA | 0~0.16 | 0.16 | 2024.12.17 | 合格
31~32号墩 | 腹板嵌补对接焊缝 | 腹板嵌补对接焊缝 | 13-13/14-1FB | 0~0.16 | 0.16 | 2024.12.17 | 合格
31~32号墩 | 腹板嵌补对接焊缝 | 腹板嵌补对接焊缝 | 13-13/14-2FB | 0~0.16 | 0.16 | 2024.12.17 | 合格
31~32号墩 | 腹板嵌补对接焊缝 | 腹板嵌补对接焊缝 | 13-13/14-3FB | 0~0.16 | 0.16 | 2024.12.17 | 合格
31~32号墩 | 腹板嵌补对接焊缝 | 腹板嵌补对接焊缝 | 13-13/14-4FB | 0~0.16 | 0.16 | 2024.12.17 | 合格
31~32号墩 | 腹板嵌补对接焊缝 | 腹板嵌补对接焊缝 | 13-14/2-1FA | 0~0.16 | 0.16 | 2024.12.17 | 合格
31~32号墩 | 腹板嵌补对接焊缝 | 腹板嵌补对接焊缝 | 13-14/2-2FA | 0~0.16 | 0.16 | 2024.12.17 | 合格
31~32号墩 | 腹板嵌补对接焊缝 | 腹板嵌补对接焊缝 | 13-14/2-3FA | 0~0.16 | 0.16 | 2024.12.17 | 合格
31~32号墩 | 腹板嵌补对接焊缝 | 腹板嵌补对接焊缝 | 13-14/2-4FA | 0~0.16 | 0.16 | 2024.12.17 | 合格
31~32号墩 | 腹板嵌补对接焊缝 | 腹板嵌补对接焊缝 | 13-14/2-1FB | 0~0.16 | 0.16 | 2024.12.17 | 合格
31~32号墩 | 腹板嵌补对接焊缝 | 腹板嵌补对接焊缝 | 13-14/2-2FB | 0~0.16 | 0.16 | 2024.12.17 | 合格
31~32号墩 | 腹板嵌补对接焊缝 | 腹板嵌补对接焊缝 | 13-14/2-3FB | 0~0.16 | 0.16 | 2024.12.17 | 合格
31~32号墩 | 腹板嵌补对接焊缝 | 腹板嵌补对接焊缝 | 13-14/2-4FB | 0~0.16 | 0.16 | 2024.12.17 | 合格
32~33号墩 | 腹板嵌补对接焊缝 | 腹板嵌补对接焊缝 | 13-2/16-1FA | 0~0.16 | 0.16 | 2024.12.22 | 合格
32~33号墩 | 腹板嵌补对接焊缝 | 腹板嵌补对接焊缝 | 13-2/16-2FA | 0~0.16 | 0.16 | 2024.12.22 | 合格
32~33号墩 | 腹板嵌补对接焊缝 | 腹板嵌补对接焊缝 | 13-2/16-3FA | 0~0.16 | 0.16 | 2024.12.22 | 合格
32~33号墩 | 腹板嵌补对接焊缝 | 腹板嵌补对接焊缝 | 13-2/16-4FA | 0~0.16 | 0.16 | 2024.12.22 | 合格
32~33号墩 | 腹板嵌补对接焊缝 | 腹板嵌补对接焊缝 | 13-2/16-1FB | 0~0.16 | 0.16 | 2024.12.22 | 合格
32~33号墩 | 腹板嵌补对接焊缝 | 腹板嵌补对接焊缝 | 13-2/16-2FB | 0~0.16 | 0.16 | 2024.12.22 | 合格
32~33号墩 | 腹板嵌补对接焊缝 | 腹板嵌补对接焊缝 | 13-2/16-3FB | 0~0.16 | 0.16 | 2024.12.22 | 合格
32~33号墩 | 腹板嵌补对接焊缝 | 腹板嵌补对接焊缝 | 13-2/16-4FB | 0~0.16 | 0.16 | 2024.12.22 | 合格
32~33号墩 | 腹板嵌补对接焊缝 | 腹板嵌补对接焊缝 | 13-16/17-1FA | 0~0.16 | 0.16 | 2024.12.22 | 合格
32~33号墩 | 腹板嵌补对接焊缝 | 腹板嵌补对接焊缝 | 13-16/17-2FA | 0~0.16 | 0.16 | 2024.12.22 | 合格
32~33号墩 | 腹板嵌补对接焊缝 | 腹板嵌补对接焊缝 | 13-16/17-3FA | 0~0.16 | 0.16 | 2024.12.22 | 合格
32~33号墩 | 腹板嵌补对接焊缝 | 腹板嵌补对接焊缝 | 13-16/17-4FA | 0~0.16 | 0.16 | 2024.12.22 | 合格
32~33号墩 | 腹板嵌补对接焊缝 | 腹板嵌补对接焊缝 | 13-16/17-1FB | 0~0.16 | 0.16 | 2024.12.22 | 合格
32~33号墩 | 腹板嵌补对接焊缝 | 腹板嵌补对接焊缝 | 13-16/17-2FB | 0~0.16 | 0.16 | 2024.12.22 | 合格
32~33号墩 | 腹板嵌补对接焊缝 | 腹板嵌补对接焊缝 | 13-16/17-3FB | 0~0.16 | 0.16 | 2024.12.22 | 合格
32~33号墩 | 腹板嵌补对接焊缝 | 腹板嵌补对接焊缝 | 13-16/17-4FB | 0~0.16 | 0.16 | 2024.12.22 | 合格
32~33号墩 | 腹板嵌补对接焊缝 | 腹板嵌补对接焊缝 | 13-17/15-1FA | 0~0.16 | 0.16 | 2024.12.22 | 合格
32~33号墩 | 腹板嵌补对接焊缝 | 腹板嵌补对接焊缝 | 13-17/15-2FA | 0~0.16 | 0.16 | 2024.12.22 | 合格
32~33号墩 | 腹板嵌补对接焊缝 | 腹板嵌补对接焊缝 | 13-17/15-3FA | 0~0.16 | 0.16 | 2024.12.22 | 合格
32~33号墩 | 腹板嵌补对接焊缝 | 腹板嵌补对接焊缝 | 13-17/15-4FA | 0~0.16 | 0.16 | 2024.12.22 | 合格
32~33号墩 | 腹板嵌补对接焊缝 | 腹板嵌补对接焊缝 | 13-17/15-1FB | 0~0.16 | 0.16 | 2024.12.22 | 合格
32~33号墩 | 腹板嵌补对接焊缝 | 腹板嵌补对接焊缝 | 13-17/15-2FB | 0~0.16 | 0.16 | 2024.12.22 | 合格
32~33号墩 | 腹板嵌补对接焊缝 | 腹板嵌补对接焊缝 | 13-17/15-3FB | 0~0.16 | 0.16 | 2024.12.22 | 合格
32~33号墩 | 腹板嵌补对接焊缝 | 腹板嵌补对接焊缝 | 13-17/15-4FB | 0~0.16 | 0.16 | 2024.12.22 | 合格
32~33号墩 | 腹板嵌补对接焊缝 | 腹板嵌补对接焊缝 | 13-2/18-1FA | 0~0.16 | 0.16 | 2024.12.22 | 合格
32~33号墩 | 腹板嵌补对接焊缝 | 腹板嵌补对接焊缝 | 13-2/18-2FA | 0~0.16 | 0.16 | 2024.12.22 | 合格
32~33号墩 | 腹板嵌补对接焊缝 | 腹板嵌补对接焊缝 | 13-2/18-3FA | 0~0.16 | 0.16 | 2024.12.22 | 合格
32~33号墩 | 腹板嵌补对接焊缝 | 腹板嵌补对接焊缝 | 13-2/18-1FB | 0~0.16 | 0.16 | 2024.12.22 | 合格
32~33号墩 | 腹板嵌补对接焊缝 | 腹板嵌补对接焊缝 | 13-2/18-2FB | 0~0.16 | 0.16 | 2024.12.22 | 合格
32~33号墩 | 腹板嵌补对接焊缝 | 腹板嵌补对接焊缝 | 13-2/18-3FB | 0~0.16 | 0.16 | 2024.12.22 | 合格
32~33号墩 | 腹板嵌补对接焊缝 | 腹板嵌补对接焊缝 | 13-18/19-1FA | 0~0.16 | 0.16 | 2024.12.22 | 合格
32~33号墩 | 腹板嵌补对接焊缝 | 腹板嵌补对接焊缝 | 13-18/19-2FA | 0~0.16 | 0.16 | 2024.12.22 | 合格
32~33号墩 | 腹板嵌补对接焊缝 | 腹板嵌补对接焊缝 | 13-18/19-3FA | 0~0.16 | 0.16 | 2024.12.22 | 合格
32~33号墩 | 腹板嵌补对接焊缝 | 腹板嵌补对接焊缝 | 13-18/19-1FA | 0~0.16 | 0.16 | 2024.12.22 | 合格
32~33号墩 | 腹板嵌补对接焊缝 | 腹板嵌补对接焊缝 | 13-18/19-2FA | 0~0.16 | 0.16 | 2024.12.22 | 合格
32~33号墩 | 腹板嵌补对接焊缝 | 腹板嵌补对接焊缝 | 13-18/19-3FA | 0~0.16 | 0.16 | 2024.12.22 | 合格
32~33号墩 | 腹板嵌补对接焊缝 | 腹板嵌补对接焊缝 | 13-19/15-1FA | 0~0.16 | 0.16 | 2024.12.22 | 合格
32~33号墩 | 腹板嵌补对接焊缝 | 腹板嵌补对接焊缝 | 13-19/15-2FA | 0~0.16 | 0.16 | 2024.12.22 | 合格
32~33号墩 | 腹板嵌补对接焊缝 | 腹板嵌补对接焊缝 | 13-19/15-3FA | 0~0.16 | 0.16 | 2024.12.22 | 合格
32~33号墩 | 腹板嵌补对接焊缝 | 腹板嵌补对接焊缝 | 13-19/15-1FB | 0~0.16 | 0.16 | 2024.12.22 | 合格
32~33号墩 | 腹板嵌补对接焊缝 | 腹板嵌补对接焊缝 | 13-19/15-2FB | 0~0.16 | 0.16 | 2024.12.22 | 合格
32~33号墩 | 腹板嵌补对接焊缝 | 腹板嵌补对接焊缝 | 13-19/15-3FB | 0~0.16 | 0.16 | 2024.12.22 | 合格
32~33号墩 | 腹板嵌补对接焊缝 | 腹板嵌补对接焊缝 | 13-2/20-1LFA | 0~0.16 | 0.16 | 2024.12.22 | 合格
32~33号墩 | 腹板嵌补对接焊缝 | 腹板嵌补对接焊缝 | 13-2/20-2LFA | 0~0.16 | 0.16 | 2024.12.22 | 合格
32~33号墩 | 腹板嵌补对接焊缝 | 腹板嵌补对接焊缝 | 13-2/20-3LFA | 0~0.16 | 0.16 | 2024.12.22 | 合格
32~33号墩 | 腹板嵌补对接焊缝 | 腹板嵌补对接焊缝 | 13-2/20-1LFB | 0~0.16 | 0.16 | 2024.12.22 | 合格
32~33号墩 | 腹板嵌补对接焊缝 | 腹板嵌补对接焊缝 | 13-2/20-2LFB | 0~0.16 | 0.16 | 2024.12.22 | 合格
32~33号墩 | 腹板嵌补对接焊缝 | 腹板嵌补对接焊缝 | 13-2/20-3LFB | 0~0.16 | 0.16 | 2024.12.22 | 合格
32~33号墩 | 腹板嵌补对接焊缝 | 腹板嵌补对接焊缝 | 13-20/21-1LFA | 0~0.16 | 0.16 | 2024.12.22 | 合格
32~33号墩 | 腹板嵌补对接焊缝 | 腹板嵌补对接焊缝 | 13-20/21-2LFA | 0~0.16 | 0.16 | 2024.12.22 | 合格
32~33号墩 | 腹板嵌补对接焊缝 | 腹板嵌补对接焊缝 | 13-20/21-3LFA | 0~0.16 | 0.16 | 2024.12.22 | 合格
32~33号墩 | 腹板嵌补对接焊缝 | 腹板嵌补对接焊缝 | 13-20/21-1LFB | 0~0.16 | 0.16 | 2024.12.22 | 合格
32~33号墩 | 腹板嵌补对接焊缝 | 腹板嵌补对接焊缝 | 13-20/21-2LFB | 0~0.16 | 0.16 | 2024.12.22 | 合格
32~33号墩 | 腹板嵌补对接焊缝 | 腹板嵌补对接焊缝 | 13-20/21-3LFB | 0~0.16 | 0.16 | 2024.12.22 | 合格
32~33号墩 | 腹板嵌补对接焊缝 | 腹板嵌补对接焊缝 | 13-21/15-1LFA | 0~0.16 | 0.16 | 2024.12.22 | 合格
32~33号墩 | 腹板嵌补对接焊缝 | 腹板嵌补对接焊缝 | 13-21/15-2LFA | 0~0.16 | 0.16 | 2024.12.22 | 合格
32~33号墩 | 腹板嵌补对接焊缝 | 腹板嵌补对接焊缝 | 13-21/15-3LFA | 0~0.16 | 0.16 | 2024.12.22 | 合格
32~33号墩 | 腹板嵌补对接焊缝 | 腹板嵌补对接焊缝 | 13-21/15-1LFB | 0~0.16 | 0.16 | 2024.12.22 | 合格
32~33号墩 | 腹板嵌补对接焊缝 | 腹板嵌补对接焊缝 | 13-21/15-2LFB | 0~0.16 | 0.16 | 2024.12.22 | 合格
32~33号墩 | 腹板嵌补对接焊缝 | 腹板嵌补对接焊缝 | 13-21/15-3LFB | 0~0.16 | 0.16 | 2024.12.22 | 合格
32~33号墩 | 腹板嵌补对接焊缝 | 腹板嵌补对接焊缝 | 13-2/20-1RFA | 0~0.16 | 0.16 | 2024.12.22 | 合格
32~33号墩 | 腹板嵌补对接焊缝 | 腹板嵌补对接焊缝 | 13-2/20-2RFA | 0~0.16 | 0.16 | 2024.12.22 | 合格
32~33号墩 | 腹板嵌补对接焊缝 | 腹板嵌补对接焊缝 | 13-2/20-3RFA | 0~0.16 | 0.16 | 2024.12.22 | 合格
32~33号墩 | 腹板嵌补对接焊缝 | 腹板嵌补对接焊缝 | 13-2/20-1RFB | 0~0.16 | 0.16 | 2024.12.22 | 合格
32~33号墩 | 腹板嵌补对接焊缝 | 腹板嵌补对接焊缝 | 13-2/20-2RFB | 0~0.16 | 0.16 | 2024.12.22 | 合格
32~33号墩 | 腹板嵌补对接焊缝 | 腹板嵌补对接焊缝 | 13-2/20-3RFB | 0~0.16 | 0.16 | 2024.12.22 | 合格
32~33号墩 | 腹板嵌补对接焊缝 | 腹板嵌补对接焊缝 | 13-20/21-1RFA | 0~0.16 | 0.16 | 2024.12.22 | 合格
32~33号墩 | 腹板嵌补对接焊缝 | 腹板嵌补对接焊缝 | 13-20/21-2RFA | 0~0.16 | 0.16 | 2024.12.22 | 合格
32~33号墩 | 腹板嵌补对接焊缝 | 腹板嵌补对接焊缝 | 13-20/21-3RFA | 0~0.16 | 0.16 | 2024.12.22 | 合格
32~33号墩 | 腹板嵌补对接焊缝 | 腹板嵌补对接焊缝 | 13-20/21-1RFB | 0~0.16 | 0.16 | 2024.12.22 | 合格
32~33号墩 | 腹板嵌补对接焊缝 | 腹板嵌补对接焊缝 | 13-20/21-2RFB | 0~0.16 | 0.16 | 2024.12.22 | 合格
32~33号墩 | 腹板嵌补对接焊缝 | 腹板嵌补对接焊缝 | 13-20/21-3RFB | 0~0.16 | 0.16 | 2024.12.22 | 合格
32~33号墩 | 腹板嵌补对接焊缝 | 腹板嵌补对接焊缝 | 13-21/15-1RFA | 0~0.16 | 0.16 | 2024.12.22 | 合格
32~33号墩 | 腹板嵌补对接焊缝 | 腹板嵌补对接焊缝 | 13-21/15-2RFA | 0~0.16 | 0.16 | 2024.12.22 | 合格
32~33号墩 | 腹板嵌补对接焊缝 | 腹板嵌补对接焊缝 | 13-21/15-3RFA | 0~0.16 | 0.16 | 2024.12.22 | 合格
32~33号墩 | 腹板嵌补对接焊缝 | 腹板嵌补对接焊缝 | 13-21/15-1RFB | 0~0.16 | 0.16 | 2024.12.22 | 合格
32~33号墩 | 腹板嵌补对接焊缝 | 腹板嵌补对接焊缝 | 13-21/15-2RFB | 0~0.16 | 0.16 | 2024.12.22 | 合格
32~33号墩 | 腹板嵌补对接焊缝 | 腹板嵌补对接焊缝 | 13-21/15-3RFB | 0~0.16 | 0.16 | 2024.12.22 | 合格
32~33号墩 | 腹板嵌补对接焊缝 | 腹板嵌补对接焊缝 | 13-2/22-1FA | 0~0.16 | 0.16 | 2024.12.22 | 合格
32~33号墩 | 腹板嵌补对接焊缝 | 腹板嵌补对接焊缝 | 13-2/22-2FA | 0~0.16 | 0.16 | 2024.12.22 | 合格
32~33号墩 | 腹板嵌补对接焊缝 | 腹板嵌补对接焊缝 | 13-2/22-3FA | 0~0.16 | 0.16 | 2024.12.22 | 合格
32~33号墩 | 腹板嵌补对接焊缝 | 腹板嵌补对接焊缝 | 13-2/22-4FA | 0~0.16 | 0.16 | 2024.12.22 | 合格
32~33号墩 | 腹板嵌补对接焊缝 | 腹板嵌补对接焊缝 | 13-2/22-1FB | 0~0.16 | 0.16 | 2024.12.22 | 合格
32~33号墩 | 腹板嵌补对接焊缝 | 腹板嵌补对接焊缝 | 13-2/22-2FB | 0~0.16 | 0.16 | 2024.12.22 | 合格
32~33号墩 | 腹板嵌补对接焊缝 | 腹板嵌补对接焊缝 | 13-2/22-3FB | 0~0.16 | 0.16 | 2024.12.22 | 合格
32~33号墩 | 腹板嵌补对接焊缝 | 腹板嵌补对接焊缝 | 13-2/22-4FB | 0~0.16 | 0.16 | 2024.12.22 | 合格
32~33号墩 | 腹板嵌补对接焊缝 | 腹板嵌补对接焊缝 | 13-22/23-1FA | 0~0.16 | 0.16 | 2024.12.22 | 合格
32~33号墩 | 腹板嵌补对接焊缝 | 腹板嵌补对接焊缝 | 13-22/23-2FA | 0~0.16 | 0.16 | 2024.12.22 | 合格
32~33号墩 | 腹板嵌补对接焊缝 | 腹板嵌补对接焊缝 | 13-22/23-3FA | 0~0.16 | 0.16 | 2024.12.22 | 合格
32~33号墩 | 腹板嵌补对接焊缝 | 腹板嵌补对接焊缝 | 13-22/23-4FA | 0~0.16 | 0.16 | 2024.12.22 | 合格
32~33号墩 | 腹板嵌补对接焊缝 | 腹板嵌补对接焊缝 | 13-22/23-1FB | 0~0.16 | 0.16 | 2024.12.22 | 合格
32~33号墩 | 腹板嵌补对接焊缝 | 腹板嵌补对接焊缝 | 13-22/23-2FB | 0~0.16 | 0.16 | 2024.12.22 | 合格
32~33号墩 | 腹板嵌补对接焊缝 | 腹板嵌补对接焊缝 | 13-22/23-3FB | 0~0.16 | 0.16 | 2024.12.22 | 合格
32~33号墩 | 腹板嵌补对接焊缝 | 腹板嵌补对接焊缝 | 13-22/23-4FB | 0~0.16 | 0.16 | 2024.12.22 | 合格
32~33号墩 | 腹板嵌补对接焊缝 | 腹板嵌补对接焊缝 | 13-23/15-1FA | 0~0.16 | 0.16 | 2024.12.22 | 合格
32~33号墩 | 腹板嵌补对接焊缝 | 腹板嵌补对接焊缝 | 13-23/15-2FA | 0~0.16 | 0.16 | 2024.12.22 | 合格
32~33号墩 | 腹板嵌补对接焊缝 | 腹板嵌补对接焊缝 | 13-23/15-3FA | 0~0.16 | 0.16 | 2024.12.22 | 合格
32~33号墩 | 腹板嵌补对接焊缝 | 腹板嵌补对接焊缝 | 13-23/15-4FA | 0~0.16 | 0.16 | 2024.12.22 | 合格
32~33号墩 | 腹板嵌补对接焊缝 | 腹板嵌补对接焊缝 | 13-23/15-1FB | 0~0.16 | 0.16 | 2024.12.22 | 合格
32~33号墩 | 腹板嵌补对接焊缝 | 腹板嵌补对接焊缝 | 13-23/15-2FB | 0~0.16 | 0.16 | 2024.12.22 | 合格
32~33号墩 | 腹板嵌补对接焊缝 | 腹板嵌补对接焊缝 | 13-23/15-3FB | 0~0.16 | 0.16 | 2024.12.22 | 合格
32~33号墩 | 腹板嵌补对接焊缝 | 腹板嵌补对接焊缝 | 13-23/15-4FB | 0~0.16 | 0.16 | 2024.12.22 | 合格
33~34号墩 | 腹板嵌补对接焊缝 | 腹板嵌补对接焊缝 | 13-15/25-1FA | 0~0.16 | 0.16 | 2024.12.27 | 合格
33~34号墩 | 腹板嵌补对接焊缝 | 腹板嵌补对接焊缝 | 13-15/25-2FA | 0~0.16 | 0.16 | 2024.12.27 | 合格
33~34号墩 | 腹板嵌补对接焊缝 | 腹板嵌补对接焊缝 | 13-15/25-3FA | 0~0.16 | 0.16 | 2024.12.27 | 合格
33~34号墩 | 腹板嵌补对接焊缝 | 腹板嵌补对接焊缝 | 13-15/25-4FA | 0~0.16 | 0.16 | 2024.12.27 | 合格
33~34号墩 | 腹板嵌补对接焊缝 | 腹板嵌补对接焊缝 | 13-15/25-1FB | 0~0.16 | 0.16 | 2024.12.27 | 合格
33~34号墩 | 腹板嵌补对接焊缝 | 腹板嵌补对接焊缝 | 13-15/25-2FB | 0~0.16 | 0.16 | 2024.12.27 | 合格
33~34号墩 | 腹板嵌补对接焊缝 | 腹板嵌补对接焊缝 | 13-15/25-3FB | 0~0.16 | 0.16 | 2024.12.27 | 合格
33~34号墩 | 腹板嵌补对接焊缝 | 腹板嵌补对接焊缝 | 13-15/25-4FB | 0~0.16 | 0.16 | 2024.12.27 | 合格
33~34号墩 | 腹板嵌补对接焊缝 | 腹板嵌补对接焊缝 | 13-25/26-1FA | 0~0.16 | 0.16 | 2024.12.27 | 合格
33~34号墩 | 腹板嵌补对接焊缝 | 腹板嵌补对接焊缝 | 13-25/26-2FA | 0~0.16 | 0.16 | 2024.12.27 | 合格
33~34号墩 | 腹板嵌补对接焊缝 | 腹板嵌补对接焊缝 | 13-25/26-3FA | 0~0.16 | 0.16 | 2024.12.27 | 合格
33~34号墩 | 腹板嵌补对接焊缝 | 腹板嵌补对接焊缝 | 13-25/26-4FA | 0~0.16 | 0.16 | 2024.12.27 | 合格
33~34号墩 | 腹板嵌补对接焊缝 | 腹板嵌补对接焊缝 | 13-25/26-1FB | 0~0.16 | 0.16 | 2024.12.27 | 合格
33~34号墩 | 腹板嵌补对接焊缝 | 腹板嵌补对接焊缝 | 13-25/26-2FB | 0~0.16 | 0.16 | 2024.12.27 | 合格
33~34号墩 | 腹板嵌补对接焊缝 | 腹板嵌补对接焊缝 | 13-25/26-3FB | 0~0.16 | 0.16 | 2024.12.27 | 合格
33~34号墩 | 腹板嵌补对接焊缝 | 腹板嵌补对接焊缝 | 13-25/26-4FB | 0~0.16 | 0.16 | 2024.12.27 | 合格
33~34号墩 | 腹板嵌补对接焊缝 | 腹板嵌补对接焊缝 | 13-26/27-1FA | 0~0.16 | 0.16 | 2024.12.27 | 合格
33~34号墩 | 腹板嵌补对接焊缝 | 腹板嵌补对接焊缝 | 13-26/27-2FA | 0~0.16 | 0.16 | 2024.12.27 | 合格
33~34号墩 | 腹板嵌补对接焊缝 | 腹板嵌补对接焊缝 | 13-26/27-3FA | 0~0.16 | 0.16 | 2024.12.27 | 合格
33~34号墩 | 腹板嵌补对接焊缝 | 腹板嵌补对接焊缝 | 13-26/27-4FA | 0~0.16 | 0.16 | 2024.12.27 | 合格
33~34号墩 | 腹板嵌补对接焊缝 | 腹板嵌补对接焊缝 | 13-26/27-1FB | 0~0.16 | 0.16 | 2024.12.27 | 合格
33~34号墩 | 腹板嵌补对接焊缝 | 腹板嵌补对接焊缝 | 13-26/27-2FB | 0~0.16 | 0.16 | 2024.12.27 | 合格
33~34号墩 | 腹板嵌补对接焊缝 | 腹板嵌补对接焊缝 | 13-26/27-3FB | 0~0.16 | 0.16 | 2024.12.27 | 合格
33~34号墩 | 腹板嵌补对接焊缝 | 腹板嵌补对接焊缝 | 13-26/27-4FB | 0~0.16 | 0.16 | 2024.12.27 | 合格
33~34号墩 | 腹板嵌补对接焊缝 | 腹板嵌补对接焊缝 | 13-27/24-1FA | 0~0.16 | 0.16 | 2024.12.27 | 合格
33~34号墩 | 腹板嵌补对接焊缝 | 腹板嵌补对接焊缝 | 13-27/24-2FA | 0~0.16 | 0.16 | 2024.12.27 | 合格
33~34号墩 | 腹板嵌补对接焊缝 | 腹板嵌补对接焊缝 | 13-27/24-3FA | 0~0.16 | 0.16 | 2024.12.27 | 合格
33~34号墩 | 腹板嵌补对接焊缝 | 腹板嵌补对接焊缝 | 13-27/24-4FA | 0~0.16 | 0.16 | 2024.12.27 | 合格
33~34号墩 | 腹板嵌补对接焊缝 | 腹板嵌补对接焊缝 | 13-27/24-1FB | 0~0.16 | 0.16 | 2024.12.27 | 合格
33~34号墩 | 腹板嵌补对接焊缝 | 腹板嵌补对接焊缝 | 13-27/24-2FB | 0~0.16 | 0.16 | 2024.12.27 | 合格
33~34号墩 | 腹板嵌补对接焊缝 | 腹板嵌补对接焊缝 | 13-27/24-3FB | 0~0.16 | 0.16 | 2024.12.27 | 合格
33~34号墩 | 腹板嵌补对接焊缝 | 腹板嵌补对接焊缝 | 13-27/24-4FB | 0~0.16 | 0.16 | 2024.12.27 | 合格
33~34号墩 | 腹板嵌补对接焊缝 | 腹板嵌补对接焊缝 | 13-15/28-1FA | 0~0.16 | 0.16 | 2024.12.27 | 合格
33~34号墩 | 腹板嵌补对接焊缝 | 腹板嵌补对接焊缝 | 13-15/28-2FA | 0~0.16 | 0.16 | 2024.12.27 | 合格
33~34号墩 | 腹板嵌补对接焊缝 | 腹板嵌补对接焊缝 | 13-15/28-3FA | 0~0.16 | 0.16 | 2024.12.27 | 合格
33~34号墩 | 腹板嵌补对接焊缝 | 腹板嵌补对接焊缝 | 13-15/28-1FB | 0~0.16 | 0.16 | 2024.12.27 | 合格
33~34号墩 | 腹板嵌补对接焊缝 | 腹板嵌补对接焊缝 | 13-15/28-2FB | 0~0.16 | 0.16 | 2024.12.27 | 合格
33~34号墩 | 腹板嵌补对接焊缝 | 腹板嵌补对接焊缝 | 13-15/28-3FB | 0~0.16 | 0.16 | 2024.12.27 | 合格
33~34号墩 | 腹板嵌补对接焊缝 | 腹板嵌补对接焊缝 | 13-28/29-1FA | 0~0.16 | 0.16 | 2024.12.27 | 合格
33~34号墩 | 腹板嵌补对接焊缝 | 腹板嵌补对接焊缝 | 13-28/29-2FA | 0~0.16 | 0.16 | 2024.12.27 | 合格
33~34号墩 | 腹板嵌补对接焊缝 | 腹板嵌补对接焊缝 | 13-28/29-3FA | 0~0.16 | 0.16 | 2024.12.27 | 合格
33~34号墩 | 腹板嵌补对接焊缝 | 腹板嵌补对接焊缝 | 13-28/29-1FB | 0~0.16 | 0.16 | 2024.12.27 | 合格
33~34号墩 | 腹板嵌补对接焊缝 | 腹板嵌补对接焊缝 | 13-28/29-2FB | 0~0.16 | 0.16 | 2024.12.27 | 合格
33~34号墩 | 腹板嵌补对接焊缝 | 腹板嵌补对接焊缝 | 13-28/29-3FB | 0~0.16 | 0.16 | 2024.12.27 | 合格
33~34号墩 | 腹板嵌补对接焊缝 | 腹板嵌补对接焊缝 | 13-29/30-1FA | 0~0.16 | 0.16 | 2024.12.27 | 合格
33~34号墩 | 腹板嵌补对接焊缝 | 腹板嵌补对接焊缝 | 13-29/30-2FA | 0~0.16 | 0.16 | 2024.12.27 | 合格
33~34号墩 | 腹板嵌补对接焊缝 | 腹板嵌补对接焊缝 | 13-29/30-3FA | 0~0.16 | 0.16 | 2024.12.27 | 合格
33~34号墩 | 腹板嵌补对接焊缝 | 腹板嵌补对接焊缝 | 13-29/30-1FB | 0~0.16 | 0.16 | 2024.12.27 | 合格
33~34号墩 | 腹板嵌补对接焊缝 | 腹板嵌补对接焊缝 | 13-29/30-2FB | 0~0.16 | 0.16 | 2024.12.27 | 合格
33~34号墩 | 腹板嵌补对接焊缝 | 腹板嵌补对接焊缝 | 13-29/30-3FB | 0~0.16 | 0.16 | 2024.12.27 | 合格
33~34号墩 | 腹板嵌补对接焊缝 | 腹板嵌补对接焊缝 | 13-30/24-1FA | 0~0.16 | 0.16 | 2024.12.27 | 合格
33~34号墩 | 腹板嵌补对接焊缝 | 腹板嵌补对接焊缝 | 13-30/24-2FA | 0~0.16 | 0.16 | 2024.12.27 | 合格
33~34号墩 | 腹板嵌补对接焊缝 | 腹板嵌补对接焊缝 | 13-30/24-3FA | 0~0.16 | 0.16 | 2024.12.27 | 合格
33~34号墩 | 腹板嵌补对接焊缝 | 腹板嵌补对接焊缝 | 13-30/24-1FB | 0~0.16 | 0.16 | 2024.12.27 | 合格
33~34号墩 | 腹板嵌补对接焊缝 | 腹板嵌补对接焊缝 | 13-30/24-2FB | 0~0.16 | 0.16 | 2024.12.27 | 合格
33~34号墩 | 腹板嵌补对接焊缝 | 腹板嵌补对接焊缝 | 13-30/24-3FB | 0~0.16 | 0.16 | 2024.12.27 | 合格
33~34号墩 | 腹板嵌补对接焊缝 | 腹板嵌补对接焊缝 | 13-15/31-1LFA | 0~0.16 | 0.16 | 2024.12.27 | 合格
33~34号墩 | 腹板嵌补对接焊缝 | 腹板嵌补对接焊缝 | 13-15/31-2LFA | 0~0.16 | 0.16 | 2024.12.27 | 合格
33~34号墩 | 腹板嵌补对接焊缝 | 腹板嵌补对接焊缝 | 13-15/31-3LFA | 0~0.16 | 0.16 | 2024.12.27 | 合格
33~34号墩 | 腹板嵌补对接焊缝 | 腹板嵌补对接焊缝 | 13-15/31-1LFB | 0~0.16 | 0.16 | 2024.12.27 | 合格
33~34号墩 | 腹板嵌补对接焊缝 | 腹板嵌补对接焊缝 | 13-15/31-2LFB | 0~0.16 | 0.16 | 2024.12.27 | 合格
33~34号墩 | 腹板嵌补对接焊缝 | 腹板嵌补对接焊缝 | 13-15/31-3LFB | 0~0.16 | 0.16 | 2024.12.27 | 合格
33~34号墩 | 腹板嵌补对接焊缝 | 腹板嵌补对接焊缝 | 13-31/32-1LFA | 0~0.16 | 0.16 | 2024.12.27 | 合格
33~34号墩 | 腹板嵌补对接焊缝 | 腹板嵌补对接焊缝 | 13-31/32-2LFA | 0~0.16 | 0.16 | 2024.12.27 | 合格
33~34号墩 | 腹板嵌补对接焊缝 | 腹板嵌补对接焊缝 | 13-31/32-3LFA | 0~0.16 | 0.16 | 2024.12.27 | 合格
33~34号墩 | 腹板嵌补对接焊缝 | 腹板嵌补对接焊缝 | 13-31/32-1LFB | 0~0.16 | 0.16 | 2024.12.27 | 合格
33~34号墩 | 腹板嵌补对接焊缝 | 腹板嵌补对接焊缝 | 13-31/32-2LFB | 0~0.16 | 0.16 | 2024.12.27 | 合格
33~34号墩 | 腹板嵌补对接焊缝 | 腹板嵌补对接焊缝 | 13-31/32-3LFB | 0~0.16 | 0.16 | 2024.12.27 | 合格
33~34号墩 | 腹板嵌补对接焊缝 | 腹板嵌补对接焊缝 | 13-32/33-1LFA | 0~0.16 | 0.16 | 2024.12.27 | 合格
33~34号墩 | 腹板嵌补对接焊缝 | 腹板嵌补对接焊缝 | 13-32/33-2LFA | 0~0.16 | 0.16 | 2024.12.27 | 合格
33~34号墩 | 腹板嵌补对接焊缝 | 腹板嵌补对接焊缝 | 13-32/33-3LFA | 0~0.16 | 0.16 | 2024.12.27 | 合格
33~34号墩 | 腹板嵌补对接焊缝 | 腹板嵌补对接焊缝 | 13-32/33-1LFB | 0~0.16 | 0.16 | 2024.12.27 | 合格
33~34号墩 | 腹板嵌补对接焊缝 | 腹板嵌补对接焊缝 | 13-32/33-2LFB | 0~0.16 | 0.16 | 2024.12.27 | 合格
33~34号墩 | 腹板嵌补对接焊缝 | 腹板嵌补对接焊缝 | 13-32/33-3LFB | 0~0.16 | 0.16 | 2024.12.27 | 合格
33~34号墩 | 腹板嵌补对接焊缝 | 腹板嵌补对接焊缝 | 13-33/24-1LFA | 0~0.16 | 0.16 | 2024.12.27 | 合格
33~34号墩 | 腹板嵌补对接焊缝 | 腹板嵌补对接焊缝 | 13-33/24-2LFA | 0~0.16 | 0.16 | 2024.12.27 | 合格
33~34号墩 | 腹板嵌补对接焊缝 | 腹板嵌补对接焊缝 | 13-33/24-3LFA | 0~0.16 | 0.16 | 2024.12.27 | 合格
33~34号墩 | 腹板嵌补对接焊缝 | 腹板嵌补对接焊缝 | 13-33/24-1LFB | 0~0.16 | 0.16 | 2024.12.27 | 合格
33~34号墩 | 腹板嵌补对接焊缝 | 腹板嵌补对接焊缝 | 13-33/24-2LFB | 0~0.16 | 0.16 | 2024.12.27 | 合格
33~34号墩 | 腹板嵌补对接焊缝 | 腹板嵌补对接焊缝 | 13-33/24-3LFB | 0~0.16 | 0.16 | 2024.12.27 | 合格
33~34号墩 | 腹板嵌补对接焊缝 | 腹板嵌补对接焊缝 | 13-15/31-1RFA | 0~0.16 | 0.16 | 2024.12.27 | 合格
33~34号墩 | 腹板嵌补对接焊缝 | 腹板嵌补对接焊缝 | 13-15/31-2RFA | 0~0.16 | 0.16 | 2024.12.27 | 合格
33~34号墩 | 腹板嵌补对接焊缝 | 腹板嵌补对接焊缝 | 13-15/31-3RFA | 0~0.16 | 0.16 | 2024.12.27 | 合格
33~34号墩 | 腹板嵌补对接焊缝 | 腹板嵌补对接焊缝 | 13-15/31-1RFB | 0~0.16 | 0.16 | 2024.12.27 | 合格
33~34号墩 | 腹板嵌补对接焊缝 | 腹板嵌补对接焊缝 | 13-15/31-2RFB | 0~0.16 | 0.16 | 2024.12.27 | 合格
33~34号墩 | 腹板嵌补对接焊缝 | 腹板嵌补对接焊缝 | 13-15/31-3RFB | 0~0.16 | 0.16 | 2024.12.27 | 合格
33~34号墩 | 腹板嵌补对接焊缝 | 腹板嵌补对接焊缝 | 13-31/32-1RFA | 0~0.16 | 0.16 | 2024.12.27 | 合格
33~34号墩 | 腹板嵌补对接焊缝 | 腹板嵌补对接焊缝 | 13-31/32-2RFA | 0~0.16 | 0.16 | 2024.12.27 | 合格
33~34号墩 | 腹板嵌补对接焊缝 | 腹板嵌补对接焊缝 | 13-31/32-3RFA | 0~0.16 | 0.16 | 2024.12.27 | 合格
33~34号墩 | 腹板嵌补对接焊缝 | 腹板嵌补对接焊缝 | 13-31/32-1RFB | 0~0.16 | 0.16 | 2024.12.27 | 合格
33~34号墩 | 腹板嵌补对接焊缝 | 腹板嵌补对接焊缝 | 13-31/32-2RFB | 0~0.16 | 0.16 | 2024.12.27 | 合格
33~34号墩 | 腹板嵌补对接焊缝 | 腹板嵌补对接焊缝 | 13-31/32-3RFB | 0~0.16 | 0.16 | 2024.12.27 | 合格
33~34号墩 | 腹板嵌补对接焊缝 | 腹板嵌补对接焊缝 | 13-32/33-1RFA | 0~0.16 | 0.16 | 2024.12.27 | 合格
33~34号墩 | 腹板嵌补对接焊缝 | 腹板嵌补对接焊缝 | 13-32/33-2RFA | 0~0.16 | 0.16 | 2024.12.27 | 合格
33~34号墩 | 腹板嵌补对接焊缝 | 腹板嵌补对接焊缝 | 13-32/33-3RFA | 0~0.16 | 0.16 | 2024.12.27 | 合格
33~34号墩 | 腹板嵌补对接焊缝 | 腹板嵌补对接焊缝 | 13-32/33-1RFB | 0~0.16 | 0.16 | 2024.12.27 | 合格
33~34号墩 | 腹板嵌补对接焊缝 | 腹板嵌补对接焊缝 | 13-32/33-2RFB | 0~0.16 | 0.16 | 2024.12.27 | 合格
33~34号墩 | 腹板嵌补对接焊缝 | 腹板嵌补对接焊缝 | 13-32/33-3RFB | 0~0.16 | 0.16 | 2024.12.27 | 合格
33~34号墩 | 腹板嵌补对接焊缝 | 腹板嵌补对接焊缝 | 13-33/24-1RFA | 0~0.16 | 0.16 | 2024.12.27 | 合格
33~34号墩 | 腹板嵌补对接焊缝 | 腹板嵌补对接焊缝 | 13-33/24-2RFA | 0~0.16 | 0.16 | 2024.12.27 | 合格
33~34号墩 | 腹板嵌补对接焊缝 | 腹板嵌补对接焊缝 | 13-33/24-3RFA | 0~0.16 | 0.16 | 2024.12.27 | 合格
33~34号墩 | 腹板嵌补对接焊缝 | 腹板嵌补对接焊缝 | 13-33/24-1RFB | 0~0.16 | 0.16 | 2024.12.27 | 合格
33~34号墩 | 腹板嵌补对接焊缝 | 腹板嵌补对接焊缝 | 13-33/24-2RFB | 0~0.16 | 0.16 | 2024.12.27 | 合格
33~34号墩 | 腹板嵌补对接焊缝 | 腹板嵌补对接焊缝 | 13-33/24-3RFB | 0~0.16 | 0.16 | 2024.12.27 | 合格
33~34号墩 | 腹板嵌补对接焊缝 | 腹板嵌补对接焊缝 | 13-15/34-1FA | 0~0.16 | 0.16 | 2024.12.27 | 合格
33~34号墩 | 腹板嵌补对接焊缝 | 腹板嵌补对接焊缝 | 13-15/34-2FA | 0~0.16 | 0.16 | 2024.12.27 | 合格
33~34号墩 | 腹板嵌补对接焊缝 | 腹板嵌补对接焊缝 | 13-15/34-3FA | 0~0.16 | 0.16 | 2024.12.27 | 合格
33~34号墩 | 腹板嵌补对接焊缝 | 腹板嵌补对接焊缝 | 13-15/34-4FA | 0~0.16 | 0.16 | 2024.12.27 | 合格
33~34号墩 | 腹板嵌补对接焊缝 | 腹板嵌补对接焊缝 | 13-15/34-1FB | 0~0.16 | 0.16 | 2024.12.27 | 合格
33~34号墩 | 腹板嵌补对接焊缝 | 腹板嵌补对接焊缝 | 13-15/34-2FB | 0~0.16 | 0.16 | 2024.12.27 | 合格
33~34号墩 | 腹板嵌补对接焊缝 | 腹板嵌补对接焊缝 | 13-15/34-3FB | 0~0.16 | 0.16 | 2024.12.27 | 合格
33~34号墩 | 腹板嵌补对接焊缝 | 腹板嵌补对接焊缝 | 13-15/34-4FB | 0~0.16 | 0.16 | 2024.12.27 | 合格
33~34号墩 | 腹板嵌补对接焊缝 | 腹板嵌补对接焊缝 | 13-34/35-1FA | 0~0.16 | 0.16 | 2024.12.27 | 合格
33~34号墩 | 腹板嵌补对接焊缝 | 腹板嵌补对接焊缝 | 13-34/35-2FA | 0~0.16 | 0.16 | 2024.12.27 | 合格
33~34号墩 | 腹板嵌补对接焊缝 | 腹板嵌补对接焊缝 | 13-34/35-3FA | 0~0.16 | 0.16 | 2024.12.27 | 合格
33~34号墩 | 腹板嵌补对接焊缝 | 腹板嵌补对接焊缝 | 13-34/35-4FA | 0~0.16 | 0.16 | 2024.12.27 | 合格
33~34号墩 | 腹板嵌补对接焊缝 | 腹板嵌补对接焊缝 | 13-34/35-1FB | 0~0.16 | 0.16 | 2024.12.27 | 合格
33~34号墩 | 腹板嵌补对接焊缝 | 腹板嵌补对接焊缝 | 13-34/35-2FB | 0~0.16 | 0.16 | 2024.12.27 | 合格
33~34号墩 | 腹板嵌补对接焊缝 | 腹板嵌补对接焊缝 | 13-34/35-3FB | 0~0.16 | 0.16 | 2024.12.27 | 合格
33~34号墩 | 腹板嵌补对接焊缝 | 腹板嵌补对接焊缝 | 13-34/35-4FB | 0~0.16 | 0.16 | 2024.12.27 | 合格
33~34号墩 | 腹板嵌补对接焊缝 | 腹板嵌补对接焊缝 | 13-35/36-1FA | 0~0.16 | 0.16 | 2024.12.27 | 合格
33~34号墩 | 腹板嵌补对接焊缝 | 腹板嵌补对接焊缝 | 13-35/36-2FA | 0~0.16 | 0.16 | 2024.12.27 | 合格
33~34号墩 | 腹板嵌补对接焊缝 | 腹板嵌补对接焊缝 | 13-35/36-3FA | 0~0.16 | 0.16 | 2024.12.27 | 合格
33~34号墩 | 腹板嵌补对接焊缝 | 腹板嵌补对接焊缝 | 13-35/36-4FA | 0~0.16 | 0.16 | 2024.12.27 | 合格
33~34号墩 | 腹板嵌补对接焊缝 | 腹板嵌补对接焊缝 | 13-35/36-1FB | 0~0.16 | 0.16 | 2024.12.27 | 合格
33~34号墩 | 腹板嵌补对接焊缝 | 腹板嵌补对接焊缝 | 13-35/36-2FB | 0~0.16 | 0.16 | 2024.12.27 | 合格
33~34号墩 | 腹板嵌补对接焊缝 | 腹板嵌补对接焊缝 | 13-35/36-3FB | 0~0.16 | 0.16 | 2024.12.27 | 合格
33~34号墩 | 腹板嵌补对接焊缝 | 腹板嵌补对接焊缝 | 13-35/36-4FB | 0~0.16 | 0.16 | 2024.12.27 | 合格
33~34号墩 | 腹板嵌补对接焊缝 | 腹板嵌补对接焊缝 | 13-36/24-1FA | 0~0.16 | 0.16 | 2024.12.27 | 合格
33~34号墩 | 腹板嵌补对接焊缝 | 腹板嵌补对接焊缝 | 13-36/24-2FA | 0~0.16 | 0.16 | 2024.12.27 | 合格
33~34号墩 | 腹板嵌补对接焊缝 | 腹板嵌补对接焊缝 | 13-36/24-3FA | 0~0.16 | 0.16 | 2024.12.27 | 合格
33~34号墩 | 腹板嵌补对接焊缝 | 腹板嵌补对接焊缝 | 13-36/24-4FA | 0~0.16 | 0.16 | 2024.12.27 | 合格
33~34号墩 | 腹板嵌补对接焊缝 | 腹板嵌补对接焊缝 | 13-36/24-1FB | 0~0.16 | 0.16 | 2024.12.27 | 合格
33~34号墩 | 腹板嵌补对接焊缝 | 腹板嵌补对接焊缝 | 13-36/24-2FB | 0~0.16 | 0.16 | 2024.12.27 | 合格
33~34号墩 | 腹板嵌补对接焊缝 | 腹板嵌补对接焊缝 | 13-36/24-3FB | 0~0.16 | 0.16 | 2024.12.27 | 合格
33~34号墩 | 腹板嵌补对接焊缝 | 腹板嵌补对接焊缝 | 13-36/24-4FB | 0~0.16 | 0.16 | 2024.12.27 | 合格
34~35号墩 | 腹板嵌补对接焊缝 | 腹板嵌补对接焊缝 | 13-24/38-1FA | 0~0.16 | 0.16 | 2024.12.12 | 合格
34~35号墩 | 腹板嵌补对接焊缝 | 腹板嵌补对接焊缝 | 13-24/38-2FA | 0~0.16 | 0.16 | 2024.12.12 | 合格
34~35号墩 | 腹板嵌补对接焊缝 | 腹板嵌补对接焊缝 | 13-24/38-3FA | 0~0.16 | 0.16 | 2024.12.12 | 合格
34~35号墩 | 腹板嵌补对接焊缝 | 腹板嵌补对接焊缝 | 13-24/38-4FA | 0~0.16 | 0.16 | 2024.12.12 | 合格
34~35号墩 | 腹板嵌补对接焊缝 | 腹板嵌补对接焊缝 | 13-24/38-1FB | 0~0.16 | 0.16 | 2024.12.12 | 合格
34~35号墩 | 腹板嵌补对接焊缝 | 腹板嵌补对接焊缝 | 13-24/38-2FB | 0~0.16 | 0.16 | 2024.12.12 | 合格
34~35号墩 | 腹板嵌补对接焊缝 | 腹板嵌补对接焊缝 | 13-24/38-3FB | 0~0.16 | 0.16 | 2024.12.12 | 合格
34~35号墩 | 腹板嵌补对接焊缝 | 腹板嵌补对接焊缝 | 13-24/38-4FB | 0~0.16 | 0.16 | 2024.12.12 | 合格
34~35号墩 | 腹板嵌补对接焊缝 | 腹板嵌补对接焊缝 | 13-38/39-1FA | 0~0.16 | 0.16 | 2024.12.12 | 合格
34~35号墩 | 腹板嵌补对接焊缝 | 腹板嵌补对接焊缝 | 13-38/39-2FA | 0~0.16 | 0.16 | 2024.12.12 | 合格
34~35号墩 | 腹板嵌补对接焊缝 | 腹板嵌补对接焊缝 | 13-38/39-3FA | 0~0.16 | 0.16 | 2024.12.12 | 合格
34~35号墩 | 腹板嵌补对接焊缝 | 腹板嵌补对接焊缝 | 13-38/39-4FA | 0~0.16 | 0.16 | 2024.12.12 | 合格
34~35号墩 | 腹板嵌补对接焊缝 | 腹板嵌补对接焊缝 | 13-38/39-1FB | 0~0.16 | 0.16 | 2024.12.12 | 合格
34~35号墩 | 腹板嵌补对接焊缝 | 腹板嵌补对接焊缝 | 13-38/39-2FB | 0~0.16 | 0.16 | 2024.12.12 | 合格
34~35号墩 | 腹板嵌补对接焊缝 | 腹板嵌补对接焊缝 | 13-38/39-3FB | 0~0.16 | 0.16 | 2024.12.12 | 合格
34~35号墩 | 腹板嵌补对接焊缝 | 腹板嵌补对接焊缝 | 13-38/39-4FB | 0~0.16 | 0.16 | 2024.12.12 | 合格
34~35号墩 | 腹板嵌补对接焊缝 | 腹板嵌补对接焊缝 | 13-39/40-1FA | 0~0.16 | 0.16 | 2024.12.12 | 合格
34~35号墩 | 腹板嵌补对接焊缝 | 腹板嵌补对接焊缝 | 13-39/40-2FA | 0~0.16 | 0.16 | 2024.12.12 | 合格
34~35号墩 | 腹板嵌补对接焊缝 | 腹板嵌补对接焊缝 | 13-39/40-3FA | 0~0.16 | 0.16 | 2024.12.12 | 合格
34~35号墩 | 腹板嵌补对接焊缝 | 腹板嵌补对接焊缝 | 13-39/40-4FA | 0~0.16 | 0.16 | 2024.12.12 | 合格
34~35号墩 | 腹板嵌补对接焊缝 | 腹板嵌补对接焊缝 | 13-39/40-1FB | 0~0.16 | 0.16 | 2024.12.12 | 合格
34~35号墩 | 腹板嵌补对接焊缝 | 腹板嵌补对接焊缝 | 13-39/40-2FB | 0~0.16 | 0.16 | 2024.12.12 | 合格
34~35号墩 | 腹板嵌补对接焊缝 | 腹板嵌补对接焊缝 | 13-39/40-3FB | 0~0.16 | 0.16 | 2024.12.12 | 合格
34~35号墩 | 腹板嵌补对接焊缝 | 腹板嵌补对接焊缝 | 13-39/40-4FB | 0~0.16 | 0.16 | 2024.12.12 | 合格
34~35号墩 | 腹板嵌补对接焊缝 | 腹板嵌补对接焊缝 | 13-40/37-1FA | 0~0.16 | 0.16 | 2024.12.12 | 合格
34~35号墩 | 腹板嵌补对接焊缝 | 腹板嵌补对接焊缝 | 13-40/37-2FA | 0~0.16 | 0.16 | 2024.12.12 | 合格
34~35号墩 | 腹板嵌补对接焊缝 | 腹板嵌补对接焊缝 | 13-40/37-3FA | 0~0.16 | 0.16 | 2024.12.12 | 合格
34~35号墩 | 腹板嵌补对接焊缝 | 腹板嵌补对接焊缝 | 13-40/37-4FA | 0~0.16 | 0.16 | 2024.12.12 | 合格
34~35号墩 | 腹板嵌补对接焊缝 | 腹板嵌补对接焊缝 | 13-40/37-1FB | 0~0.16 | 0.16 | 2024.12.12 | 合格
34~35号墩 | 腹板嵌补对接焊缝 | 腹板嵌补对接焊缝 | 13-40/37-2FB | 0~0.16 | 0.16 | 2024.12.12 | 合格
34~35号墩 | 腹板嵌补对接焊缝 | 腹板嵌补对接焊缝 | 13-40/37-3FB | 0~0.16 | 0.16 | 2024.12.12 | 合格
34~35号墩 | 腹板嵌补对接焊缝 | 腹板嵌补对接焊缝 | 13-40/37-4FB | 0~0.16 | 0.16 | 2024.12.12 | 合格
34~35号墩 | 腹板嵌补对接焊缝 | 腹板嵌补对接焊缝 | 13-24/41-1FA | 0~0.16 | 0.16 | 2024.12.12 | 合格
34~35号墩 | 腹板嵌补对接焊缝 | 腹板嵌补对接焊缝 | 13-24/41-2FA | 0~0.16 | 0.16 | 2024.12.12 | 合格
34~35号墩 | 腹板嵌补对接焊缝 | 腹板嵌补对接焊缝 | 13-24/41-3FA | 0~0.16 | 0.16 | 2024.12.12 | 合格
34~35号墩 | 腹板嵌补对接焊缝 | 腹板嵌补对接焊缝 | 13-24/41-1FB | 0~0.16 | 0.16 | 2024.12.12 | 合格
34~35号墩 | 腹板嵌补对接焊缝 | 腹板嵌补对接焊缝 | 13-24/41-2FB | 0~0.16 | 0.16 | 2024.12.12 | 合格
34~35号墩 | 腹板嵌补对接焊缝 | 腹板嵌补对接焊缝 | 13-24/41-3FB | 0~0.16 | 0.16 | 2024.12.12 | 合格
34~35号墩 | 腹板嵌补对接焊缝 | 腹板嵌补对接焊缝 | 13-41/42-1FA | 0~0.16 | 0.16 | 2024.12.12 | 合格
34~35号墩 | 腹板嵌补对接焊缝 | 腹板嵌补对接焊缝 | 13-41/42-2FA | 0~0.16 | 0.16 | 2024.12.12 | 合格
34~35号墩 | 腹板嵌补对接焊缝 | 腹板嵌补对接焊缝 | 13-41/42-3FA | 0~0.16 | 0.16 | 2024.12.12 | 合格
34~35号墩 | 腹板嵌补对接焊缝 | 腹板嵌补对接焊缝 | 13-41/42-1FB | 0~0.16 | 0.16 | 2024.12.12 | 合格
34~35号墩 | 腹板嵌补对接焊缝 | 腹板嵌补对接焊缝 | 13-41/42-2FB | 0~0.16 | 0.16 | 2024.12.12 | 合格
34~35号墩 | 腹板嵌补对接焊缝 | 腹板嵌补对接焊缝 | 13-41/42-3FB | 0~0.16 | 0.16 | 2024.12.12 | 合格
34~35号墩 | 腹板嵌补对接焊缝 | 腹板嵌补对接焊缝 | 13-42/43-1FA | 0~0.16 | 0.16 | 2024.12.12 | 合格
34~35号墩 | 腹板嵌补对接焊缝 | 腹板嵌补对接焊缝 | 13-42/43-2FA | 0~0.16 | 0.16 | 2024.12.12 | 合格
34~35号墩 | 腹板嵌补对接焊缝 | 腹板嵌补对接焊缝 | 13-42/43-3FA | 0~0.16 | 0.16 | 2024.12.12 | 合格
34~35号墩 | 腹板嵌补对接焊缝 | 腹板嵌补对接焊缝 | 13-42/43-1FB | 0~0.16 | 0.16 | 2024.12.12 | 合格
34~35号墩 | 腹板嵌补对接焊缝 | 腹板嵌补对接焊缝 | 13-42/43-2FB | 0~0.16 | 0.16 | 2024.12.12 | 合格
34~35号墩 | 腹板嵌补对接焊缝 | 腹板嵌补对接焊缝 | 13-42/43-3FB | 0~0.16 | 0.16 | 2024.12.12 | 合格
34~35号墩 | 腹板嵌补对接焊缝 | 腹板嵌补对接焊缝 | 13-43/37-1FA | 0~0.16 | 0.16 | 2024.12.12 | 合格
34~35号墩 | 腹板嵌补对接焊缝 | 腹板嵌补对接焊缝 | 13-43/37-2FA | 0~0.16 | 0.16 | 2024.12.12 | 合格
34~35号墩 | 腹板嵌补对接焊缝 | 腹板嵌补对接焊缝 | 13-43/37-3FA | 0~0.16 | 0.16 | 2024.12.12 | 合格
34~35号墩 | 腹板嵌补对接焊缝 | 腹板嵌补对接焊缝 | 13-43/37-1FB | 0~0.16 | 0.16 | 2024.12.12 | 合格
34~35号墩 | 腹板嵌补对接焊缝 | 腹板嵌补对接焊缝 | 13-43/37-2FB | 0~0.16 | 0.16 | 2024.12.12 | 合格
34~35号墩 | 腹板嵌补对接焊缝 | 腹板嵌补对接焊缝 | 13-43/37-3FB | 0~0.16 | 0.16 | 2024.12.12 | 合格
34~35号墩 | 腹板嵌补对接焊缝 | 腹板嵌补对接焊缝 | 13-24/44-1LFA | 0~0.16 | 0.16 | 2024.12.12 | 合格
34~35号墩 | 腹板嵌补对接焊缝 | 腹板嵌补对接焊缝 | 13-24/44-2LFA | 0~0.16 | 0.16 | 2024.12.12 | 合格
34~35号墩 | 腹板嵌补对接焊缝 | 腹板嵌补对接焊缝 | 13-24/44-3LFA | 0~0.16 | 0.16 | 2024.12.12 | 合格
34~35号墩 | 腹板嵌补对接焊缝 | 腹板嵌补对接焊缝 | 13-24/44-1LFB | 0~0.16 | 0.16 | 2024.12.12 | 合格
34~35号墩 | 腹板嵌补对接焊缝 | 腹板嵌补对接焊缝 | 13-24/44-2LFB | 0~0.16 | 0.16 | 2024.12.12 | 合格
34~35号墩 | 腹板嵌补对接焊缝 | 腹板嵌补对接焊缝 | 13-24/44-3LFB | 0~0.16 | 0.16 | 2024.12.12 | 合格
34~35号墩 | 腹板嵌补对接焊缝 | 腹板嵌补对接焊缝 | 13-44/45-1LFA | 0~0.16 | 0.16 | 2024.12.12 | 合格
34~35号墩 | 腹板嵌补对接焊缝 | 腹板嵌补对接焊缝 | 13-44/45-2LFA | 0~0.16 | 0.16 | 2024.12.12 | 合格
34~35号墩 | 腹板嵌补对接焊缝 | 腹板嵌补对接焊缝 | 13-44/45-3LFA | 0~0.16 | 0.16 | 2024.12.12 | 合格
34~35号墩 | 腹板嵌补对接焊缝 | 腹板嵌补对接焊缝 | 13-44/45-1LFB | 0~0.16 | 0.16 | 2024.12.12 | 合格
34~35号墩 | 腹板嵌补对接焊缝 | 腹板嵌补对接焊缝 | 13-44/45-2LFB | 0~0.16 | 0.16 | 2024.12.12 | 合格
34~35号墩 | 腹板嵌补对接焊缝 | 腹板嵌补对接焊缝 | 13-44/45-3LFB | 0~0.16 | 0.16 | 2024.12.12 | 合格
34~35号墩 | 腹板嵌补对接焊缝 | 腹板嵌补对接焊缝 | 13-45/46-1LFA | 0~0.16 | 0.16 | 2024.12.12 | 合格
34~35号墩 | 腹板嵌补对接焊缝 | 腹板嵌补对接焊缝 | 13-45/46-2LFA | 0~0.16 | 0.16 | 2024.12.12 | 合格
34~35号墩 | 腹板嵌补对接焊缝 | 腹板嵌补对接焊缝 | 13-45/46-3LFA | 0~0.16 | 0.16 | 2024.12.12 | 合格
34~35号墩 | 腹板嵌补对接焊缝 | 腹板嵌补对接焊缝 | 13-45/46-1LFB | 0~0.16 | 0.16 | 2024.12.12 | 合格
34~35号墩 | 腹板嵌补对接焊缝 | 腹板嵌补对接焊缝 | 13-45/46-2LFB | 0~0.16 | 0.16 | 2024.12.12 | 合格
34~35号墩 | 腹板嵌补对接焊缝 | 腹板嵌补对接焊缝 | 13-45/46-3LFB | 0~0.16 | 0.16 | 2024.12.12 | 合格
34~35号墩 | 腹板嵌补对接焊缝 | 腹板嵌补对接焊缝 | 13-46/37-1LFA | 0~0.16 | 0.16 | 2024.12.12 | 合格
34~35号墩 | 腹板嵌补对接焊缝 | 腹板嵌补对接焊缝 | 13-46/37-2LFA | 0~0.16 | 0.16 | 2024.12.12 | 合格
34~35号墩 | 腹板嵌补对接焊缝 | 腹板嵌补对接焊缝 | 13-46/37-3LFA | 0~0.16 | 0.16 | 2024.12.12 | 合格
34~35号墩 | 腹板嵌补对接焊缝 | 腹板嵌补对接焊缝 | 13-46/37-1LFB | 0~0.16 | 0.16 | 2024.12.12 | 合格
34~35号墩 | 腹板嵌补对接焊缝 | 腹板嵌补对接焊缝 | 13-46/37-2LFB | 0~0.16 | 0.16 | 2024.12.12 | 合格
34~35号墩 | 腹板嵌补对接焊缝 | 腹板嵌补对接焊缝 | 13-46/37-3LFB | 0~0.16 | 0.16 | 2024.12.12 | 合格
34~35号墩 | 腹板嵌补对接焊缝 | 腹板嵌补对接焊缝 | 13-24/44-1RFA | 0~0.16 | 0.16 | 2024.12.12 | 合格
34~35号墩 | 腹板嵌补对接焊缝 | 腹板嵌补对接焊缝 | 13-24/44-2RFA | 0~0.16 | 0.16 | 2024.12.12 | 合格
34~35号墩 | 腹板嵌补对接焊缝 | 腹板嵌补对接焊缝 | 13-24/44-3RFA | 0~0.16 | 0.16 | 2024.12.12 | 合格
34~35号墩 | 腹板嵌补对接焊缝 | 腹板嵌补对接焊缝 | 13-24/44-1RFB | 0~0.16 | 0.16 | 2024.12.12 | 合格
34~35号墩 | 腹板嵌补对接焊缝 | 腹板嵌补对接焊缝 | 13-24/44-2RFB | 0~0.16 | 0.16 | 2024.12.12 | 合格
34~35号墩 | 腹板嵌补对接焊缝 | 腹板嵌补对接焊缝 | 13-24/44-3RFB | 0~0.16 | 0.16 | 2024.12.12 | 合格
34~35号墩 | 腹板嵌补对接焊缝 | 腹板嵌补对接焊缝 | 13-44/45-1RFA | 0~0.16 | 0.16 | 2024.12.12 | 合格
34~35号墩 | 腹板嵌补对接焊缝 | 腹板嵌补对接焊缝 | 13-44/45-2RFA | 0~0.16 | 0.16 | 2024.12.12 | 合格
34~35号墩 | 腹板嵌补对接焊缝 | 腹板嵌补对接焊缝 | 13-44/45-3RFA | 0~0.16 | 0.16 | 2024.12.12 | 合格
34~35号墩 | 腹板嵌补对接焊缝 | 腹板嵌补对接焊缝 | 13-44/45-1RFB | 0~0.16 | 0.16 | 2024.12.12 | 合格
34~35号墩 | 腹板嵌补对接焊缝 | 腹板嵌补对接焊缝 | 13-44/45-2RFB | 0~0.16 | 0.16 | 2024.12.12 | 合格
34~35号墩 | 腹板嵌补对接焊缝 | 腹板嵌补对接焊缝 | 13-44/45-3RFB | 0~0.16 | 0.16 | 2024.12.12 | 合格
34~35号墩 | 腹板嵌补对接焊缝 | 腹板嵌补对接焊缝 | 13-45/46-1RFA | 0~0.16 | 0.16 | 2024.12.12 | 合格
34~35号墩 | 腹板嵌补对接焊缝 | 腹板嵌补对接焊缝 | 13-45/46-2RFA | 0~0.16 | 0.16 | 2024.12.12 | 合格
34~35号墩 | 腹板嵌补对接焊缝 | 腹板嵌补对接焊缝 | 13-45/46-3RFA | 0~0.16 | 0.16 | 2024.12.12 | 合格
34~35号墩 | 腹板嵌补对接焊缝 | 腹板嵌补对接焊缝 | 13-45/46-1RFB | 0~0.16 | 0.16 | 2024.12.12 | 合格
34~35号墩 | 腹板嵌补对接焊缝 | 腹板嵌补对接焊缝 | 13-45/46-2RFB | 0~0.16 | 0.16 | 2024.12.12 | 合格
34~35号墩 | 腹板嵌补对接焊缝 | 腹板嵌补对接焊缝 | 13-45/46-3RFB | 0~0.16 | 0.16 | 2024.12.12 | 合格
34~35号墩 | 腹板嵌补对接焊缝 | 腹板嵌补对接焊缝 | 13-46/37-1RFA | 0~0.16 | 0.16 | 2024.12.12 | 合格
34~35号墩 | 腹板嵌补对接焊缝 | 腹板嵌补对接焊缝 | 13-46/37-2RFA | 0~0.16 | 0.16 | 2024.12.12 | 合格
34~35号墩 | 腹板嵌补对接焊缝 | 腹板嵌补对接焊缝 | 13-46/37-3RFA | 0~0.16 | 0.16 | 2024.12.12 | 合格
34~35号墩 | 腹板嵌补对接焊缝 | 腹板嵌补对接焊缝 | 13-46/37-1RFB | 0~0.16 | 0.16 | 2024.12.12 | 合格
34~35号墩 | 腹板嵌补对接焊缝 | 腹板嵌补对接焊缝 | 13-46/37-2RFB | 0~0.16 | 0.16 | 2024.12.12 | 合格
34~35号墩 | 腹板嵌补对接焊缝 | 腹板嵌补对接焊缝 | 13-46/37-3RFB | 0~0.16 | 0.16 | 2024.12.12 | 合格
34~35号墩 | 腹板嵌补对接焊缝 | 腹板嵌补对接焊缝 | 13-24/47-1FA | 0~0.16 | 0.16 | 2024.12.12 | 合格
34~35号墩 | 腹板嵌补对接焊缝 | 腹板嵌补对接焊缝 | 13-24/47-2FA | 0~0.16 | 0.16 | 2024.12.12 | 合格
34~35号墩 | 腹板嵌补对接焊缝 | 腹板嵌补对接焊缝 | 13-24/47-3FA | 0~0.16 | 0.16 | 2024.12.12 | 合格
34~35号墩 | 腹板嵌补对接焊缝 | 腹板嵌补对接焊缝 | 13-24/47-4FA | 0~0.16 | 0.16 | 2024.12.12 | 合格
34~35号墩 | 腹板嵌补对接焊缝 | 腹板嵌补对接焊缝 | 13-24/47-1FB | 0~0.16 | 0.16 | 2024.12.12 | 合格
34~35号墩 | 腹板嵌补对接焊缝 | 腹板嵌补对接焊缝 | 13-24/47-2FB | 0~0.16 | 0.16 | 2024.12.12 | 合格
34~35号墩 | 腹板嵌补对接焊缝 | 腹板嵌补对接焊缝 | 13-24/47-3FB | 0~0.16 | 0.16 | 2024.12.12 | 合格
34~35号墩 | 腹板嵌补对接焊缝 | 腹板嵌补对接焊缝 | 13-24/47-4FB | 0~0.16 | 0.16 | 2024.12.12 | 合格
34~35号墩 | 腹板嵌补对接焊缝 | 腹板嵌补对接焊缝 | 13-47/48-1FA | 0~0.16 | 0.16 | 2024.12.12 | 合格
34~35号墩 | 腹板嵌补对接焊缝 | 腹板嵌补对接焊缝 | 13-47/48-2FA | 0~0.16 | 0.16 | 2024.12.12 | 合格
34~35号墩 | 腹板嵌补对接焊缝 | 腹板嵌补对接焊缝 | 13-47/48-3FA | 0~0.16 | 0.16 | 2024.12.12 | 合格
34~35号墩 | 腹板嵌补对接焊缝 | 腹板嵌补对接焊缝 | 13-47/48-4FA | 0~0.16 | 0.16 | 2024.12.12 | 合格
34~35号墩 | 腹板嵌补对接焊缝 | 腹板嵌补对接焊缝 | 13-47/48-1FB | 0~0.16 | 0.16 | 2024.12.12 | 合格
34~35号墩 | 腹板嵌补对接焊缝 | 腹板嵌补对接焊缝 | 13-47/48-2FB | 0~0.16 | 0.16 | 2024.12.12 | 合格
34~35号墩 | 腹板嵌补对接焊缝 | 腹板嵌补对接焊缝 | 13-47/48-3FB | 0~0.16 | 0.16 | 2024.12.12 | 合格
34~35号墩 | 腹板嵌补对接焊缝 | 腹板嵌补对接焊缝 | 13-47/48-4FB | 0~0.16 | 0.16 | 2024.12.12 | 合格
34~35号墩 | 腹板嵌补对接焊缝 | 腹板嵌补对接焊缝 | 13-48/49-1FA | 0~0.16 | 0.16 | 2024.12.12 | 合格
34~35号墩 | 腹板嵌补对接焊缝 | 腹板嵌补对接焊缝 | 13-48/49-2FA | 0~0.16 | 0.16 | 2024.12.12 | 合格
34~35号墩 | 腹板嵌补对接焊缝 | 腹板嵌补对接焊缝 | 13-48/49-3FA | 0~0.16 | 0.16 | 2024.12.12 | 合格
34~35号墩 | 腹板嵌补对接焊缝 | 腹板嵌补对接焊缝 | 13-48/49-4FA | 0~0.16 | 0.16 | 2024.12.12 | 合格
34~35号墩 | 腹板嵌补对接焊缝 | 腹板嵌补对接焊缝 | 13-48/49-1FB | 0~0.16 | 0.16 | 2024.12.12 | 合格
34~35号墩 | 腹板嵌补对接焊缝 | 腹板嵌补对接焊缝 | 13-48/49-2FB | 0~0.16 | 0.16 | 2024.12.12 | 合格
34~35号墩 | 腹板嵌补对接焊缝 | 腹板嵌补对接焊缝 | 13-48/49-3FB | 0~0.16 | 0.16 | 2024.12.12 | 合格
34~35号墩 | 腹板嵌补对接焊缝 | 腹板嵌补对接焊缝 | 13-48/49-4FB | 0~0.16 | 0.16 | 2024.12.12 | 合格
34~35号墩 | 腹板嵌补对接焊缝 | 腹板嵌补对接焊缝 | 13-49/37-1FA | 0~0.16 | 0.16 | 2024.12.12 | 合格
34~35号墩 | 腹板嵌补对接焊缝 | 腹板嵌补对接焊缝 | 13-49/37-2FA | 0~0.16 | 0.16 | 2024.12.12 | 合格
34~35号墩 | 腹板嵌补对接焊缝 | 腹板嵌补对接焊缝 | 13-49/37-3FA | 0~0.16 | 0.16 | 2024.12.12 | 合格
34~35号墩 | 腹板嵌补对接焊缝 | 腹板嵌补对接焊缝 | 13-49/37-4FA | 0~0.16 | 0.16 | 2024.12.12 | 合格
34~35号墩 | 腹板嵌补对接焊缝 | 腹板嵌补对接焊缝 | 13-49/37-1FB | 0~0.16 | 0.16 | 2024.12.12 | 合格
34~35号墩 | 腹板嵌补对接焊缝 | 腹板嵌补对接焊缝 | 13-49/37-2FB | 0~0.16 | 0.16 | 2024.12.12 | 合格
34~35号墩 | 腹板嵌补对接焊缝 | 腹板嵌补对接焊缝 | 13-49/37-3FB | 0~0.16 | 0.16 | 2024.12.12 | 合格
34~35号墩 | 腹板嵌补对接焊缝 | 腹板嵌补对接焊缝 | 13-49/37-4FB | 0~0.16 | 0.16 | 2024.12.12 | 合格
35~36号墩 | 腹板嵌补对接焊缝 | 腹板嵌补对接焊缝 | 13-37/51-1FA | 0~0.16 | 0.16 | 2024.12.7 | 合格
35~36号墩 | 腹板嵌补对接焊缝 | 腹板嵌补对接焊缝 | 13-37/51-2FA | 0~0.16 | 0.16 | 2024.12.7 | 合格
35~36号墩 | 腹板嵌补对接焊缝 | 腹板嵌补对接焊缝 | 13-37/51-3FA | 0~0.16 | 0.16 | 2024.12.7 | 合格
35~36号墩 | 腹板嵌补对接焊缝 | 腹板嵌补对接焊缝 | 13-37/51-4FA | 0~0.16 | 0.16 | 2024.12.7 | 合格
35~36号墩 | 腹板嵌补对接焊缝 | 腹板嵌补对接焊缝 | 13-37/51-1FB | 0~0.16 | 0.16 | 2024.12.7 | 合格
35~36号墩 | 腹板嵌补对接焊缝 | 腹板嵌补对接焊缝 | 13-37/51-2FB | 0~0.16 | 0.16 | 2024.12.7 | 合格
35~36号墩 | 腹板嵌补对接焊缝 | 腹板嵌补对接焊缝 | 13-37/51-3FB | 0~0.16 | 0.16 | 2024.12.7 | 合格
35~36号墩 | 腹板嵌补对接焊缝 | 腹板嵌补对接焊缝 | 13-37/51-4FB | 0~0.16 | 0.16 | 2024.12.7 | 合格
35~36号墩 | 腹板嵌补对接焊缝 | 腹板嵌补对接焊缝 | 13-51/52-1FA | 0~0.16 | 0.16 | 2024.12.7 | 合格
35~36号墩 | 腹板嵌补对接焊缝 | 腹板嵌补对接焊缝 | 13-51/52-2FA | 0~0.16 | 0.16 | 2024.12.7 | 合格
35~36号墩 | 腹板嵌补对接焊缝 | 腹板嵌补对接焊缝 | 13-51/52-3FA | 0~0.16 | 0.16 | 2024.12.7 | 合格
35~36号墩 | 腹板嵌补对接焊缝 | 腹板嵌补对接焊缝 | 13-51/52-4FA | 0~0.16 | 0.16 | 2024.12.7 | 合格
35~36号墩 | 腹板嵌补对接焊缝 | 腹板嵌补对接焊缝 | 13-51/52-1FB | 0~0.16 | 0.16 | 2024.12.7 | 合格
35~36号墩 | 腹板嵌补对接焊缝 | 腹板嵌补对接焊缝 | 13-51/52-2FB | 0~0.16 | 0.16 | 2024.12.7 | 合格
35~36号墩 | 腹板嵌补对接焊缝 | 腹板嵌补对接焊缝 | 13-51/52-3FB | 0~0.16 | 0.16 | 2024.12.7 | 合格
35~36号墩 | 腹板嵌补对接焊缝 | 腹板嵌补对接焊缝 | 13-51/52-4FB | 0~0.16 | 0.16 | 2024.12.7 | 合格
35~36号墩 | 腹板嵌补对接焊缝 | 腹板嵌补对接焊缝 | 13-52/50-1FA | 0~0.16 | 0.16 | 2024.12.7 | 合格
35~36号墩 | 腹板嵌补对接焊缝 | 腹板嵌补对接焊缝 | 13-52/50-2FA | 0~0.16 | 0.16 | 2024.12.7 | 合格
35~36号墩 | 腹板嵌补对接焊缝 | 腹板嵌补对接焊缝 | 13-52/50-3FA | 0~0.16 | 0.16 | 2024.12.7 | 合格
35~36号墩 | 腹板嵌补对接焊缝 | 腹板嵌补对接焊缝 | 13-52/50-4FA | 0~0.16 | 0.16 | 2024.12.7 | 合格
35~36号墩 | 腹板嵌补对接焊缝 | 腹板嵌补对接焊缝 | 13-52/50-1FB | 0~0.16 | 0.16 | 2024.12.7 | 合格
35~36号墩 | 腹板嵌补对接焊缝 | 腹板嵌补对接焊缝 | 13-52/50-2FB | 0~0.16 | 0.16 | 2024.12.7 | 合格
35~36号墩 | 腹板嵌补对接焊缝 | 腹板嵌补对接焊缝 | 13-52/50-3FB | 0~0.16 | 0.16 | 2024.12.7 | 合格
35~36号墩 | 腹板嵌补对接焊缝 | 腹板嵌补对接焊缝 | 13-52/50-4FB | 0~0.16 | 0.16 | 2024.12.7 | 合格
35~36号墩 | 腹板嵌补对接焊缝 | 腹板嵌补对接焊缝 | 13-37/53-1FA | 0~0.16 | 0.16 | 2024.12.7 | 合格
35~36号墩 | 腹板嵌补对接焊缝 | 腹板嵌补对接焊缝 | 13-37/53-2FA | 0~0.16 | 0.16 | 2024.12.7 | 合格
35~36号墩 | 腹板嵌补对接焊缝 | 腹板嵌补对接焊缝 | 13-37/53-3FA | 0~0.16 | 0.16 | 2024.12.7 | 合格
35~36号墩 | 腹板嵌补对接焊缝 | 腹板嵌补对接焊缝 | 13-37/53-1FB | 0~0.16 | 0.16 | 2024.12.7 | 合格
35~36号墩 | 腹板嵌补对接焊缝 | 腹板嵌补对接焊缝 | 13-37/53-2FB | 0~0.16 | 0.16 | 2024.12.7 | 合格
35~36号墩 | 腹板嵌补对接焊缝 | 腹板嵌补对接焊缝 | 13-37/53-3FB | 0~0.16 | 0.16 | 2024.12.7 | 合格
35~36号墩 | 腹板嵌补对接焊缝 | 腹板嵌补对接焊缝 | 13-53/54-1FA | 0~0.16 | 0.16 | 2024.12.7 | 合格
35~36号墩 | 腹板嵌补对接焊缝 | 腹板嵌补对接焊缝 | 13-53/54-2FA | 0~0.16 | 0.16 | 2024.12.7 | 合格
35~36号墩 | 腹板嵌补对接焊缝 | 腹板嵌补对接焊缝 | 13-53/54-3FA | 0~0.16 | 0.16 | 2024.12.7 | 合格
35~36号墩 | 腹板嵌补对接焊缝 | 腹板嵌补对接焊缝 | 13-53/54-1FB | 0~0.16 | 0.16 | 2024.12.7 | 合格
35~36号墩 | 腹板嵌补对接焊缝 | 腹板嵌补对接焊缝 | 13-53/54-2FB | 0~0.16 | 0.16 | 2024.12.7 | 合格
35~36号墩 | 腹板嵌补对接焊缝 | 腹板嵌补对接焊缝 | 13-53/54-3FB | 0~0.16 | 0.16 | 2024.12.7 | 合格
35~36号墩 | 腹板嵌补对接焊缝 | 腹板嵌补对接焊缝 | 13-54/50-1FA | 0~0.16 | 0.16 | 2024.12.7 | 合格
35~36号墩 | 腹板嵌补对接焊缝 | 腹板嵌补对接焊缝 | 13-54/50-2FA | 0~0.16 | 0.16 | 2024.12.7 | 合格
35~36号墩 | 腹板嵌补对接焊缝 | 腹板嵌补对接焊缝 | 13-54/50-3FA | 0~0.16 | 0.16 | 2024.12.7 | 合格
35~36号墩 | 腹板嵌补对接焊缝 | 腹板嵌补对接焊缝 | 13-54/50-1FB | 0~0.16 | 0.16 | 2024.12.7 | 合格
35~36号墩 | 腹板嵌补对接焊缝 | 腹板嵌补对接焊缝 | 13-54/50-2FB | 0~0.16 | 0.16 | 2024.12.7 | 合格
35~36号墩 | 腹板嵌补对接焊缝 | 腹板嵌补对接焊缝 | 13-54/50-3FB | 0~0.16 | 0.16 | 2024.12.7 | 合格
35~36号墩 | 腹板嵌补对接焊缝 | 腹板嵌补对接焊缝 | 13-37/55-1LFA | 0~0.16 | 0.16 | 2024.12.7 | 合格
35~36号墩 | 腹板嵌补对接焊缝 | 腹板嵌补对接焊缝 | 13-37/55-2LFA | 0~0.16 | 0.16 | 2024.12.7 | 合格
35~36号墩 | 腹板嵌补对接焊缝 | 腹板嵌补对接焊缝 | 13-37/55-3LFA | 0~0.16 | 0.16 | 2024.12.7 | 合格
35~36号墩 | 腹板嵌补对接焊缝 | 腹板嵌补对接焊缝 | 13-37/55-1LFB | 0~0.16 | 0.16 | 2024.12.7 | 合格
35~36号墩 | 腹板嵌补对接焊缝 | 腹板嵌补对接焊缝 | 13-37/55-2LFB | 0~0.16 | 0.16 | 2024.12.7 | 合格
35~36号墩 | 腹板嵌补对接焊缝 | 腹板嵌补对接焊缝 | 13-37/55-3LFB | 0~0.16 | 0.16 | 2024.12.7 | 合格
35~36号墩 | 腹板嵌补对接焊缝 | 腹板嵌补对接焊缝 | 13-55/56-1LFA | 0~0.16 | 0.16 | 2024.12.7 | 合格
35~36号墩 | 腹板嵌补对接焊缝 | 腹板嵌补对接焊缝 | 13-55/56-2LFA | 0~0.16 | 0.16 | 2024.12.7 | 合格
35~36号墩 | 腹板嵌补对接焊缝 | 腹板嵌补对接焊缝 | 13-55/56-3LFA | 0~0.16 | 0.16 | 2024.12.7 | 合格
35~36号墩 | 腹板嵌补对接焊缝 | 腹板嵌补对接焊缝 | 13-55/56-1LFB | 0~0.16 | 0.16 | 2024.12.7 | 合格
35~36号墩 | 腹板嵌补对接焊缝 | 腹板嵌补对接焊缝 | 13-55/56-2LFB | 0~0.16 | 0.16 | 2024.12.7 | 合格
35~36号墩 | 腹板嵌补对接焊缝 | 腹板嵌补对接焊缝 | 13-55/56-3LFB | 0~0.16 | 0.16 | 2024.12.7 | 合格
35~36号墩 | 腹板嵌补对接焊缝 | 腹板嵌补对接焊缝 | 13-56/50-1LFA | 0~0.16 | 0.16 | 2024.12.7 | 合格
35~36号墩 | 腹板嵌补对接焊缝 | 腹板嵌补对接焊缝 | 13-56/50-2LFA | 0~0.16 | 0.16 | 2024.12.7 | 合格
35~36号墩 | 腹板嵌补对接焊缝 | 腹板嵌补对接焊缝 | 13-56/50-3LFA | 0~0.16 | 0.16 | 2024.12.7 | 合格
35~36号墩 | 腹板嵌补对接焊缝 | 腹板嵌补对接焊缝 | 13-56/50-1LFB | 0~0.16 | 0.16 | 2024.12.7 | 合格
35~36号墩 | 腹板嵌补对接焊缝 | 腹板嵌补对接焊缝 | 13-56/50-2LFB | 0~0.16 | 0.16 | 2024.12.7 | 合格
35~36号墩 | 腹板嵌补对接焊缝 | 腹板嵌补对接焊缝 | 13-56/50-3LFB | 0~0.16 | 0.16 | 2024.12.7 | 合格
35~36号墩 | 腹板嵌补对接焊缝 | 腹板嵌补对接焊缝 | 13-37/55-1RFA | 0~0.16 | 0.16 | 2024.12.7 | 合格
35~36号墩 | 腹板嵌补对接焊缝 | 腹板嵌补对接焊缝 | 13-37/55-2RFA | 0~0.16 | 0.16 | 2024.12.7 | 合格
35~36号墩 | 腹板嵌补对接焊缝 | 腹板嵌补对接焊缝 | 13-37/55-3RFA | 0~0.16 | 0.16 | 2024.12.7 | 合格
35~36号墩 | 腹板嵌补对接焊缝 | 腹板嵌补对接焊缝 | 13-37/55-1RFB | 0~0.16 | 0.16 | 2024.12.7 | 合格
35~36号墩 | 腹板嵌补对接焊缝 | 腹板嵌补对接焊缝 | 13-37/55-2RFB | 0~0.16 | 0.16 | 2024.12.7 | 合格
35~36号墩 | 腹板嵌补对接焊缝 | 腹板嵌补对接焊缝 | 13-37/55-3RFB | 0~0.16 | 0.16 | 2024.12.7 | 合格
35~36号墩 | 腹板嵌补对接焊缝 | 腹板嵌补对接焊缝 | 13-55/56-1RFA | 0~0.16 | 0.16 | 2024.12.7 | 合格
35~36号墩 | 腹板嵌补对接焊缝 | 腹板嵌补对接焊缝 | 13-55/56-2RFA | 0~0.16 | 0.16 | 2024.12.7 | 合格
35~36号墩 | 腹板嵌补对接焊缝 | 腹板嵌补对接焊缝 | 13-55/56-3RFA | 0~0.16 | 0.16 | 2024.12.7 | 合格
35~36号墩 | 腹板嵌补对接焊缝 | 腹板嵌补对接焊缝 | 13-55/56-1RFB | 0~0.16 | 0.16 | 2024.12.7 | 合格
35~36号墩 | 腹板嵌补对接焊缝 | 腹板嵌补对接焊缝 | 13-55/56-2RFB | 0~0.16 | 0.16 | 2024.12.7 | 合格
35~36号墩 | 腹板嵌补对接焊缝 | 腹板嵌补对接焊缝 | 13-55/56-3RFB | 0~0.16 | 0.16 | 2024.12.7 | 合格
35~36号墩 | 腹板嵌补对接焊缝 | 腹板嵌补对接焊缝 | 13-56/50-1RFA | 0~0.16 | 0.16 | 2024.12.7 | 合格
35~36号墩 | 腹板嵌补对接焊缝 | 腹板嵌补对接焊缝 | 13-56/50-2RFA | 0~0.16 | 0.16 | 2024.12.7 | 合格
35~36号墩 | 腹板嵌补对接焊缝 | 腹板嵌补对接焊缝 | 13-56/50-3RFA | 0~0.16 | 0.16 | 2024.12.7 | 合格
35~36号墩 | 腹板嵌补对接焊缝 | 腹板嵌补对接焊缝 | 13-56/50-1RFB | 0~0.16 | 0.16 | 2024.12.7 | 合格
35~36号墩 | 腹板嵌补对接焊缝 | 腹板嵌补对接焊缝 | 13-56/50-2RFB | 0~0.16 | 0.16 | 2024.12.7 | 合格
35~36号墩 | 腹板嵌补对接焊缝 | 腹板嵌补对接焊缝 | 13-56/50-3RFB | 0~0.16 | 0.16 | 2024.12.7 | 合格
35~36号墩 | 腹板嵌补对接焊缝 | 腹板嵌补对接焊缝 | 13-37/57-1FA | 0~0.16 | 0.16 | 2024.12.7 | 合格
35~36号墩 | 腹板嵌补对接焊缝 | 腹板嵌补对接焊缝 | 13-37/57-2FA | 0~0.16 | 0.16 | 2024.12.7 | 合格
35~36号墩 | 腹板嵌补对接焊缝 | 腹板嵌补对接焊缝 | 13-37/57-3FA | 0~0.16 | 0.16 | 2024.12.7 | 合格
35~36号墩 | 腹板嵌补对接焊缝 | 腹板嵌补对接焊缝 | 13-37/57-4FA | 0~0.16 | 0.16 | 2024.12.7 | 合格
35~36号墩 | 腹板嵌补对接焊缝 | 腹板嵌补对接焊缝 | 13-37/57-1FB | 0~0.16 | 0.16 | 2024.12.7 | 合格
35~36号墩 | 腹板嵌补对接焊缝 | 腹板嵌补对接焊缝 | 13-37/57-2FB | 0~0.16 | 0.16 | 2024.12.7 | 合格
35~36号墩 | 腹板嵌补对接焊缝 | 腹板嵌补对接焊缝 | 13-37/57-3FB | 0~0.16 | 0.16 | 2024.12.7 | 合格
35~36号墩 | 腹板嵌补对接焊缝 | 腹板嵌补对接焊缝 | 13-37/57-4FB | 0~0.16 | 0.16 | 2024.12.7 | 合格
35~36号墩 | 腹板嵌补对接焊缝 | 腹板嵌补对接焊缝 | 13-57/58-1FA | 0~0.16 | 0.16 | 2024.12.7 | 合格
35~36号墩 | 腹板嵌补对接焊缝 | 腹板嵌补对接焊缝 | 13-57/58-2FA | 0~0.16 | 0.16 | 2024.12.7 | 合格
35~36号墩 | 腹板嵌补对接焊缝 | 腹板嵌补对接焊缝 | 13-57/58-3FA | 0~0.16 | 0.16 | 2024.12.7 | 合格
35~36号墩 | 腹板嵌补对接焊缝 | 腹板嵌补对接焊缝 | 13-57/58-4FA | 0~0.16 | 0.16 | 2024.12.7 | 合格
35~36号墩 | 腹板嵌补对接焊缝 | 腹板嵌补对接焊缝 | 13-57/58-1FB | 0~0.16 | 0.16 | 2024.12.7 | 合格
35~36号墩 | 腹板嵌补对接焊缝 | 腹板嵌补对接焊缝 | 13-57/58-2FB | 0~0.16 | 0.16 | 2024.12.7 | 合格
35~36号墩 | 腹板嵌补对接焊缝 | 腹板嵌补对接焊缝 | 13-57/58-3FB | 0~0.16 | 0.16 | 2024.12.7 | 合格
35~36号墩 | 腹板嵌补对接焊缝 | 腹板嵌补对接焊缝 | 13-57/58-4FB | 0~0.16 | 0.16 | 2024.12.7 | 合格
35~36号墩 | 腹板嵌补对接焊缝 | 腹板嵌补对接焊缝 | 13-58/50-1FA | 0~0.16 | 0.16 | 2024.12.7 | 合格
35~36号墩 | 腹板嵌补对接焊缝 | 腹板嵌补对接焊缝 | 13-58/50-2FA | 0~0.16 | 0.16 | 2024.12.7 | 合格
35~36号墩 | 腹板嵌补对接焊缝 | 腹板嵌补对接焊缝 | 13-58/50-3FA | 0~0.16 | 0.16 | 2024.12.7 | 合格
35~36号墩 | 腹板嵌补对接焊缝 | 腹板嵌补对接焊缝 | 13-58/50-4FA | 0~0.16 | 0.16 | 2024.12.7 | 合格
35~36号墩 | 腹板嵌补对接焊缝 | 腹板嵌补对接焊缝 | 13-58/50-1FB | 0~0.16 | 0.16 | 2024.12.7 | 合格
35~36号墩 | 腹板嵌补对接焊缝 | 腹板嵌补对接焊缝 | 13-58/50-2FB | 0~0.16 | 0.16 | 2024.12.7 | 合格
35~36号墩 | 腹板嵌补对接焊缝 | 腹板嵌补对接焊缝 | 13-58/50-3FB | 0~0.16 | 0.16 | 2024.12.7 | 合格
35~36号墩 | 腹板嵌补对接焊缝 | 腹板嵌补对接焊缝 | 13-58/50-4FB | 0~0.16 | 0.16 | 2024.12.7 | 合格