## 超声总体信息
报告编号 | ZJC006-SG3-B9-23-UT-005
工程名称 | 腾龙大道智慧快速路二期工程TLDD-SG3标段
委托单位 | 江苏兆信工程项目管理有限公司
材质 | Q345qD
检测时机 | 焊后24小时
焊接方式 | CO2气体保护焊
检测比例 | 20%
热处理状态 | TMCP
表面状态 | 打磨光滑
仪器型号/编号 | 超声波探伤仪 SZ-C02
探头规格 | 5P9X9 70° 2.5P9X9 60°
耦合剂 | 化学浆糊
表面补偿 | 4dB
对比试块 | RB-2
标准试块 | CSK-IA
检测灵敏度 | Φ3×40
检验标准 | GB/T 11345-2023 检验等级 B
全熔透验收标准 | GB/T 29712-2023 验收等级 2
熔深验收标准 | Q/CR 9211-2015 验收等级 Ⅱ
母材检测结果 | 无影响横波检测缺陷

## 超声原始记录
构件名称 | 焊缝类型 | 焊缝名称 | 焊缝编号 | 坡口形式 | 板厚(mm) | 检测部位(m) | 检测总长度(m) | 检测日期 | 结论 | 缺陷编号 | 缺陷当量（dB） | H（mm） | L（mm） | X（mm） | Y（mm）
长虹路枢纽B匝道桥第9联 | 对接焊缝 | 面板对接 | B9-M-DJ1 | V | 16+16 | （0~1）*2 | 2 | 2025.12.05 | 合格
长虹路枢纽B匝道桥第9联 | 对接焊缝 | 面板对接 | B9-M-DJ2 | V | 16+16 | （0~1）*2 | 2 | 2025.12.05 | 合格
长虹路枢纽B匝道桥第9联 | 对接焊缝 | 面板对接 | B9-M-DJ3 | V | 16+16 | （0~1）*2 | 2 | 2025.12.05 | 合格
长虹路枢纽B匝道桥第9联 | 对接焊缝 | 面板对接 | B9-M-DJ11 | V | 20+20 | 0~10 | 10 | 2025.12.05 | 合格
长虹路枢纽B匝道桥第9联 | 对接焊缝 | 面板对接 | B9-M-DJ12 | V | 16+16 | 0~1.66 | 1.66 | 2025.12.05 | 合格
长虹路枢纽B匝道桥第9联 | 对接焊缝 | 面板对接 | B9-M-DJ13 | V | 16+16 | 0~1.66 | 1.66 | 2025.12.05 | 合格
长虹路枢纽B匝道桥第9联 | 对接焊缝 | 面板对接 | B9-M-DJ14 | V | 16+16 | 0~1.66 | 1.66 | 2025.12.05 | 合格
长虹路枢纽B匝道桥第9联 | 对接焊缝 | 面板对接 | B9-M-DJ15 | V | 20+20 | 0~3.332 | 3.332 | 2025.12.05 | 合格
长虹路枢纽B匝道桥第9联 | 对接焊缝 | 面板对接 | B9-M-DJ16 | V | 20+20 | 0~3.53 | 3.53 | 2025.12.05 | 合格
长虹路枢纽B匝道桥第9联 | 对接焊缝 | 面板对接 | B9-M-DJ17 | V | 20+20 | 0~3.708 | 3.708 | 2025.12.05 | 合格
长虹路枢纽B匝道桥第9联 | 对接焊缝 | 面板对接 | B9-M-DJ18 | V | 20+20 | 0~3.906 | 3.906 | 2025.12.05 | 合格
长虹路枢纽B匝道桥第9联 | 对接焊缝 | 面板对接 | B9-M-DJ38 | V | 20+20 | 0~2.526 | 2.526 | 2025.12.05 | 合格
长虹路枢纽B匝道桥第9联 | 对接焊缝 | 面板对接 | B9-M-DJ39 | V | 20+20 | 0~2.646 | 2.646 | 2025.12.05 | 合格
长虹路枢纽B匝道桥第9联 | 对接焊缝 | 面板对接 | B9-M-DJ40 | V | 16+16 | 0~8 | 8 | 2025.12.05 | 合格
长虹路枢纽B匝道桥第9联 | 对接焊缝 | 面板对接 | B9-M-DJ40 | V | 16+16 | 10~15 | 5 | 2025.12.05 | 合格
长虹路枢纽B匝道桥第9联 | 对接焊缝 | 面板对接 | B9-M-DJ41 | V | 16+16 | 0~8 | 8 | 2025.12.05 | 合格
长虹路枢纽B匝道桥第9联 | 对接焊缝 | 面板对接 | B9-M-DJ41 | V | 16+16 | 10~15 | 5 | 2025.12.05 | 合格
长虹路枢纽B匝道桥第9联 | 对接焊缝 | 面板对接 | B9-M-DJ42 | V | 16+16 | 0~8 | 8 | 2025.12.05 | 合格
长虹路枢纽B匝道桥第9联 | 对接焊缝 | 面板对接 | B9-M-DJ42 | V | 16+16 | 10~15 | 5 | 2025.12.05 | 合格
长虹路枢纽B匝道桥第9联 | 对接焊缝 | 面板对接 | B9-M-DJ43 | V | 16+16 | 0~3 | 3 | 2025.12.05 | 合格
长虹路枢纽B匝道桥第9联 | 对接焊缝 | 面板对接 | B9-M-DJ43 | V | 16+16 | 5~10 | 5 | 2025.12.05 | 合格
长虹路枢纽B匝道桥第9联 | 对接焊缝 | 面板对接 | B9-M-DJ43 | V | 16+16 | 12~17 | 5 | 2025.12.05 | 合格
长虹路枢纽B匝道桥第9联 | 对接焊缝 | 底板对接 | B9-D-DJ14 | V | 20+20 | 0~3 | 3 | 2025.12.05 | 合格
长虹路枢纽B匝道桥第9联 | 对接焊缝 | 底板对接 | B9-D-DJ14 | V | 20+20 | 5~10 | 5 | 2025.12.05 | 合格
长虹路枢纽B匝道桥第9联 | 对接焊缝 | 底板对接 | B9-D-DJ14 | V | 20+20 | 12~17 | 5 | 2025.12.05 | 合格
长虹路枢纽B匝道桥第9联 | 对接焊缝 | 底板对接 | B9-D-DJ15 | V | 14+14 | 0~10 | 10 | 2025.12.05 | 合格
长虹路枢纽B匝道桥第9联 | 对接焊缝 | 底板对接 | B9-D-DJ16 | V | 14+14 | 0~8 | 8 | 2025.12.05 | 不合格 | F1 | SL+3.5 | 8~9 | 120 | 0 | -4
长虹路枢纽B匝道桥第9联 | 对接焊缝 | 底板对接 | B9-D-DJ16 | V | 14+14 | 10~15 | 5 | 2025.12.05 | 合格
长虹路枢纽B匝道桥第9联 | 对接焊缝 | 底板对接 | B9-D-DJ16 | V | 14+14 | 20~25 | 5 | 2025.12.05 | 合格
长虹路枢纽B匝道桥第9联 | 对接焊缝 | 底板对接 | B9-D-DJ17 | V | 20+20 | 0~6.057 | 6.057 | 2025.12.05 | 合格
长虹路枢纽B匝道桥第9联 | 对接焊缝 | 底板对接 | B9-D-DJ18 | V | 20+20 | 0~8.385 | 8.385 | 2025.12.05 | 合格
长虹路枢纽B匝道桥第9联 | 对接焊缝 | 腹板对接 | B9-F1-DJ7 | V | 16+16 | 0~2.44 | 2.44 | 2025.12.05 | 合格
长虹路枢纽B匝道桥第9联 | 对接焊缝 | 腹板对接 | B9-F1-DJ8 | V | 16+16 | 0~2.44 | 2.44 | 2025.12.05 | 合格
长虹路枢纽B匝道桥第9联 | 对接焊缝 | 腹板对接 | B9-F2-DJ1 | V | 16+16 | 0~2.2 | 2.2 | 2025.12.05 | 合格
长虹路枢纽B匝道桥第9联 | 对接焊缝 | 腹板对接 | B9-F2-DJ2 | V | 16+16 | 0~2.2 | 2.2 | 2025.12.05 | 合格
长虹路枢纽B匝道桥第9联 | 对接焊缝 | 腹板对接 | B9-F2-DJ3 | V | 16+16 | 0~2.2 | 2.2 | 2025.12.05 | 合格
长虹路枢纽B匝道桥第9联 | 对接焊缝 | 腹板对接 | B9-F4-DJ2 | V | 16+16 | 0~2.2 | 2.2 | 2025.12.05 | 合格
长虹路枢纽B匝道桥第9联 | 对接焊缝 | 腹板对接 | B9-F4-DJ3 | V | 16+16 | 0~2.2 | 2.2 | 2025.12.05 | 合格
长虹路枢纽B匝道桥第9联 | 对接焊缝 | 腹板对接 | B9-F4-DJ4 | V | 16+16 | 0~2.2 | 2.2 | 2025.12.05 | 合格
长虹路枢纽B匝道桥第9联 | 对接焊缝 | 腹板对接 | B9-F4-DJ5 | V | 16+16 | 0~2.2 | 2.2 | 2025.12.05 | 合格
长虹路枢纽B匝道桥第9联 | 对接焊缝 | 腹板对接 | B9-F4-DJ6 | V | 16+16 | 0~2.2 | 2.2 | 2025.12.05 | 合格
长虹路枢纽B匝道桥第9联 | 对接焊缝 | 腹板对接 | B9-F4-DJ7 | V | 16+16 | 0~2.471 | 2.471 | 2025.12.05 | 合格
长虹路枢纽B匝道桥第9联 | 熔透角接焊缝 | 腹板与底板角接 | B9-F4-TJ2 | V | 16⊥16 | 0~15 | 15 | 2025.12.06 | 合格
长虹路枢纽B匝道桥第9联 | 对接焊缝 | 支座隔板与连接板对接 | B9-1ZG1-DJ1 | V | 24+24 | 0~1.791 | 1.791 | 2025.12.06 | 合格
长虹路枢纽B匝道桥第9联 | 对接焊缝 | 支座隔板与连接板对接 | B9-1ZG2-DJ1 | V | 28+28 | 0~1.791 | 1.791 | 2025.12.06 | 合格
长虹路枢纽B匝道桥第9联 | 对接焊缝 | 隔板与连接板对接 | B9-1HG1-DJ1 | V | 14+14 | 0~1.798 | 1.798 | 2025.12.06 | 合格
长虹路枢纽B匝道桥第9联 | 对接焊缝 | 隔板与连接板对接 | B9-1HG2-DJ1 | V | 16+16 | 0~1.798 | 1.798 | 2025.12.06 | 合格
长虹路枢纽B匝道桥第9联 | 对接焊缝 | 隔板与连接板对接 | B9-1HG3-DJ1 | V | 14+14 | 0~1.798 | 1.798 | 2025.12.06 | 合格
长虹路枢纽B匝道桥第9联 | 对接焊缝 | 隔板与连接板对接 | B9-1HG4-DJ1 | V | 14+14 | 0~1.798 | 1.798 | 2025.12.06 | 合格
长虹路枢纽B匝道桥第9联 | 对接焊缝 | 隔板与连接板对接 | B9-1HG19-DJ1 | V | 14+14 | 0~1.798 | 1.798 | 2025.12.06 | 合格
长虹路枢纽B匝道桥第9联 | 对接焊缝 | 隔板与连接板对接 | B9-1HG20-DJ1 | V | 14+14 | 0~1.798 | 1.798 | 2025.12.06 | 合格
长虹路枢纽B匝道桥第9联 | 对接焊缝 | 隔板与连接板对接 | B9-1HG21-DJ1 | V | 14+14 | 0~1.798 | 1.798 | 2025.12.06 | 合格
长虹路枢纽B匝道桥第9联 | 对接焊缝 | 隔板与连接板对接 | B9-1HG22-DJ1 | V | 14+14 | 0~1.798 | 1.798 | 2025.12.06 | 合格
长虹路枢纽B匝道桥第9联 | 对接焊缝 | 隔板与连接板对接 | B9-1HG23-DJ1 | V | 14+14 | 0~1.798 | 1.798 | 2025.12.06 | 合格
长虹路枢纽B匝道桥第9联 | 对接焊缝 | 隔板与连接板对接 | B9-1HG24-DJ1 | V | 14+14 | 0~1.798 | 1.798 | 2025.12.06 | 合格
长虹路枢纽B匝道桥第9联 | 对接焊缝 | 隔板与连接板对接 | B9-1HG25-DJ1 | V | 14+14 | 0~1.798 | 1.798 | 2025.12.06 | 合格
长虹路枢纽B匝道桥第9联 | 对接焊缝 | 隔板与连接板对接 | B9-1HG40-DJ1 | V | 14+14 | 0~1.798 | 1.798 | 2025.12.06 | 合格
长虹路枢纽B匝道桥第9联 | 对接焊缝 | 隔板与连接板对接 | B9-1HG41-DJ1 | V | 14+14 | 0~1.798 | 1.798 | 2025.12.06 | 合格
长虹路枢纽B匝道桥第9联 | 对接焊缝 | 隔板与连接板对接 | B9-1HG42-DJ1 | V | 14+14 | 0~1.798 | 1.798 | 2025.12.06 | 合格
长虹路枢纽B匝道桥第9联 | 对接焊缝 | 隔板与连接板对接 | B9-1HG43-DJ1 | V | 14+14 | 0~1.798 | 1.798 | 2025.12.06 | 合格
长虹路枢纽B匝道桥第9联 | 对接焊缝 | 隔板与连接板对接 | B9-1HG44-DJ1 | V | 14+14 | 0~1.798 | 1.798 | 2025.12.06 | 合格
长虹路枢纽B匝道桥第9联 | 熔透角接焊缝 | 隔板与腹板角接 | B9-3HG1-DJ1 | V | 14⊥14 | 0~1.798 | 1.798 | 2025.12.06 | 合格
长虹路枢纽B匝道桥第9联 | 熔透角接焊缝 | 隔板与腹板角接 | B9-3HG2-DJ1 | V | 14⊥14 | 0~1.798 | 1.798 | 2025.12.06 | 合格
长虹路枢纽B匝道桥第9联 | 熔透角接焊缝 | 隔板与腹板角接 | B9-3HG3-DJ1 | V | 14⊥14 | 0~1.798 | 1.798 | 2025.12.06 | 合格
长虹路枢纽B匝道桥第9联 | 熔透角接焊缝 | 隔板与腹板角接 | B9-3HG4-DJ1 | V | 14⊥14 | 0~1.798 | 1.798 | 2025.12.06 | 合格
长虹路枢纽B匝道桥第9联 | 熔透角接焊缝 | 隔板与腹板角接 | B9-3HG5-DJ1 | V | 14⊥14 | 0~1.798 | 1.798 | 2025.12.06 | 合格
长虹路枢纽B匝道桥第9联 | 熔透角接焊缝 | 隔板与腹板角接 | B9-3HG6-DJ1 | V | 14⊥14 | 0~1.798 | 1.798 | 2025.12.06 | 合格

## 磁粉总体信息
报告编号 | ZJC006-SG3-B9-23-MT-006
工程名称 | 腾龙大道智慧快速路二期工程TLDD-SG3标段
委托单位 | 江苏兆信工程项目管理有限公司
材质 | Q345qD
反差增强剂 | FA-5
检测时机 | 焊后24小时
磁悬液类型 | 黑色水悬液
检测比例 | 20%
仪器型号/编号 | 磁粉探伤仪 SZ-C04
施加方法 | 喷罐
磁化电流/提升力 | >45N
表面状况 | 打磨
磁化方法 | 连续湿法
磁化时间 | 1~3S
检验标准 | GB/T 26951-2011
验收标准 | GB/T 26952-2011 2X级
灵敏度试片 | A1 30/100标准试片
观察环境 | 检测表面>1000Lx

## 磁粉原始记录
构件名称 | 焊缝类型 | 焊缝名称 | 焊缝编号 | 检测部位(m) | 检测总长度(m) | 检测日期 | 结论 | 缺陷编号 | 缺陷性质 | X(mm) | 缺陷尺寸(mm)
长虹路枢纽B匝道桥第9联 | 角接焊缝 | 隔板与腹板角接 | B9-2HG9-TJ1 | 0~1 | 1 | 2025.12.6 | 合格
长虹路枢纽B匝道桥第9联 | 角接焊缝 | 隔板与腹板角接 | B9-2HG10-TJ1 | 0~1 | 1 | 2025.12.6 | 合格
长虹路枢纽B匝道桥第9联 | 角接焊缝 | 隔板与腹板角接 | B9-2HG11-TJ1 | 0~1 | 1 | 2025.12.6 | 合格
长虹路枢纽B匝道桥第9联 | 角接焊缝 | 隔板与腹板角接 | B9-2HG12-TJ1 | 0~1 | 1 | 2025.12.6 | 合格
长虹路枢纽B匝道桥第9联 | 角接焊缝 | 隔板与腹板角接 | B9-2HG13-TJ1 | 0~1 | 1 | 2025.12.6 | 合格
长虹路枢纽B匝道桥第9联 | 角接焊缝 | 隔板与腹板角接 | B9-2HG14-TJ1 | 0~1 | 1 | 2025.12.6 | 合格
长虹路枢纽B匝道桥第9联 | 角接焊缝 | 隔板与腹板角接 | B9-2HG15-TJ1 | 0~1 | 1 | 2025.12.6 | 合格
长虹路枢纽B匝道桥第9联 | 角接焊缝 | 隔板与腹板角接 | B9-2HG16-TJ1 | 0~1 | 1 | 2025.12.6 | 合格
长虹路枢纽B匝道桥第9联 | 角接焊缝 | 隔板与腹板角接 | B9-2HG17-TJ1 | 0~1 | 1 | 2025.12.6 | 合格
长虹路枢纽B匝道桥第9联 | 角接焊缝 | 隔板与腹板角接 | B9-2HG29-TJ1 | 0~1 | 1 | 2025.12.6 | 合格
长虹路枢纽B匝道桥第9联 | 角接焊缝 | 隔板与腹板角接 | B9-2HG30-TJ1 | 0~1 | 1 | 2025.12.6 | 合格
长虹路枢纽B匝道桥第9联 | 角接焊缝 | 隔板与腹板角接 | B9-2HG31-TJ1 | 0~1 | 1 | 2025.12.6 | 合格
长虹路枢纽B匝道桥第9联 | 角接焊缝 | 隔板与腹板角接 | B9-2HG32-TJ1 | 0~1 | 1 | 2025.12.6 | 合格
长虹路枢纽B匝道桥第9联 | 角接焊缝 | 隔板与腹板角接 | B9-2HG33-TJ1 | 0~1 | 1 | 2025.12.6 | 合格
长虹路枢纽B匝道桥第9联 | 角接焊缝 | 隔板与腹板角接 | B9-2HG34-TJ1 | 0~1 | 1 | 2025.12.6 | 合格
长虹路枢纽B匝道桥第9联 | 角接焊缝 | 隔板与腹板角接 | B9-2HG35-TJ1 | 0~1 | 1 | 2025.12.6 | 合格
长虹路枢纽B匝道桥第9联 | 角接焊缝 | 隔板与腹板角接 | B9-4HG6-TJ1 | 0~1 | 1 | 2025.12.6 | 合格
长虹路枢纽B匝道桥第9联 | 角接焊缝 | 隔板与腹板角接 | B9-4HG7-TJ1 | 0~1 | 1 | 2025.12.6 | 合格
长虹路枢纽B匝道桥第9联 | 角接焊缝 | 隔板与腹板角接 | B9-4HG8-TJ1 | 0~1 | 1 | 2025.12.6 | 合格
长虹路枢纽B匝道桥第9联 | 角接焊缝 | 隔板与腹板角接 | B9-4HG9-TJ1 | 0~1 | 1 | 2025.12.6 | 合格
长虹路枢纽B匝道桥第9联 | 角接焊缝 | 隔板与腹板角接 | B9-4HG10-TJ1 | 0~1 | 1 | 2025.12.6 | 合格
长虹路枢纽B匝道桥第9联 | 角接焊缝 | 挑臂腹板与腹板角接 | B9-ZTB1-TJ1 | 0~0.5 | 0.5 | 2025.12.6 | 合格
长虹路枢纽B匝道桥第9联 | 角接焊缝 | 挑臂腹板与腹板角接 | B9-ZTB2-TJ1 | 0~0.5 | 0.5 | 2025.12.6 | 合格
长虹路枢纽B匝道桥第9联 | 角接焊缝 | 挑臂腹板与腹板角接 | B9-ZTB3-TJ1 | 0~0.5 | 0.5 | 2025.12.6 | 合格
长虹路枢纽B匝道桥第9联 | 角接焊缝 | 挑臂腹板与腹板角接 | B9-ZTB4-TJ1 | 0~0.5 | 0.5 | 2025.12.6 | 合格
长虹路枢纽B匝道桥第9联 | 角接焊缝 | 挑臂腹板与腹板角接 | B9-ZTB5-TJ1 | 0~0.5 | 0.5 | 2025.12.6 | 合格
长虹路枢纽B匝道桥第9联 | 角接焊缝 | 挑臂腹板与腹板角接 | B9-ZTB19-TJ1 | 0~0.5 | 0.5 | 2025.12.6 | 合格
长虹路枢纽B匝道桥第9联 | 角接焊缝 | 挑臂腹板与腹板角接 | B9-ZTB20-TJ1 | 0~0.5 | 0.5 | 2025.12.6 | 合格
长虹路枢纽B匝道桥第9联 | 角接焊缝 | 挑臂腹板与腹板角接 | B9-ZTB21-TJ1 | 0~0.5 | 0.5 | 2025.12.6 | 合格
长虹路枢纽B匝道桥第9联 | 角接焊缝 | 挑臂腹板与腹板角接 | B9-ZTB22-TJ1 | 0~0.5 | 0.5 | 2025.12.6 | 合格
长虹路枢纽B匝道桥第9联 | 角接焊缝 | 挑臂腹板与腹板角接 | B9-ZTB41-TJ1 | 0~0.5 | 0.5 | 2025.12.6 | 合格
长虹路枢纽B匝道桥第9联 | 角接焊缝 | 挑臂腹板与腹板角接 | B9-ZTB42-TJ1 | 0~0.5 | 0.5 | 2025.12.6 | 合格
长虹路枢纽B匝道桥第9联 | 角接焊缝 | 挑臂腹板与腹板角接 | B9-ZTB43-TJ1 | 0~0.5 | 0.5 | 2025.12.6 | 合格
长虹路枢纽B匝道桥第9联 | 角接焊缝 | 挑臂腹板与腹板角接 | B9-ZTB44-TJ1 | 0~0.5 | 0.5 | 2025.12.6 | 合格
长虹路枢纽B匝道桥第9联 | 角接焊缝 | 挑臂腹板与腹板角接 | B9-ZTB45-TJ1 | 0~0.5 | 0.5 | 2025.12.6 | 合格
长虹路枢纽B匝道桥第9联 | 角接焊缝 | 挑臂腹板与腹板角接 | B9-ZTB46-TJ1 | 0~0.5 | 0.5 | 2025.12.6 | 合格
长虹路枢纽B匝道桥第9联 | 角接焊缝 | 挑臂腹板与腹板角接 | B9-ZTB47-TJ1 | 0~0.5 | 0.5 | 2025.12.6 | 合格
长虹路枢纽B匝道桥第9联 | 角接焊缝 | 挑臂腹板与腹板角接 | B9-ZTB48-TJ1 | 0~0.5 | 0.5 | 2025.12.6 | 合格
长虹路枢纽B匝道桥第9联 | 角接焊缝 | 挑臂腹板与腹板角接 | B9-YTB27-TJ1 | 0~0.5 | 0.5 | 2025.12.6 | 合格
长虹路枢纽B匝道桥第9联 | 角接焊缝 | 挑臂腹板与腹板角接 | B9-YTB28-TJ1 | 0~0.5 | 0.5 | 2025.12.6 | 合格
长虹路枢纽B匝道桥第9联 | 角接焊缝 | 挑臂腹板与腹板角接 | B9-YTB29-TJ1 | 0~0.5 | 0.5 | 2025.12.6 | 合格
长虹路枢纽B匝道桥第9联 | 角接焊缝 | 挑臂腹板与腹板角接 | B9-YTB30-TJ1 | 0~0.5 | 0.5 | 2025.12.6 | 合格
长虹路枢纽B匝道桥第9联 | 角接焊缝 | 挑臂腹板与腹板角接 | B9-YTB31-TJ1 | 0~0.5 | 0.5 | 2025.12.6 | 合格
长虹路枢纽B匝道桥第9联 | 角接焊缝 | 挑臂腹板与腹板角接 | B9-YTB32-TJ1 | 0~0.5 | 0.5 | 2025.12.6 | 合格
长虹路枢纽B匝道桥第9联 | 对接焊缝 | 底板纵肋嵌补段对接 | B9-A+B-DQB10-DJ2 | 0~0.16 | 0.16 | 2025.12.6 | 合格
长虹路枢纽B匝道桥第9联 | 对接焊缝 | 底板纵肋嵌补段对接 | B9-A+B-DQB11-DJ1 | 0~0.16 | 0.16 | 2025.12.6 | 合格
长虹路枢纽B匝道桥第9联 | 对接焊缝 | 底板纵肋嵌补段对接 | B9-A+B-DQB11-DJ2 | 0~0.16 | 0.16 | 2025.12.6 | 合格
长虹路枢纽B匝道桥第9联 | 对接焊缝 | 底板纵肋嵌补段对接 | B9-A+B-DQB12-DJ1 | 0~0.16 | 0.16 | 2025.12.6 | 合格
长虹路枢纽B匝道桥第9联 | 对接焊缝 | 底板纵肋嵌补段对接 | B9-A+B-DQB12-DJ2 | 0~0.16 | 0.16 | 2025.12.6 | 合格
长虹路枢纽B匝道桥第9联 | 对接焊缝 | 底板纵肋嵌补段对接 | B9-A+B-DQB13-DJ1 | 0~0.16 | 0.16 | 2025.12.6 | 合格
长虹路枢纽B匝道桥第9联 | 对接焊缝 | 底板纵肋嵌补段对接 | B9-A+B-DQB13-DJ2 | 0~0.16 | 0.16 | 2025.12.6 | 合格
长虹路枢纽B匝道桥第9联 | 对接焊缝 | 底板纵肋嵌补段对接 | B9-B+C-DQB7-DJ2 | 0~0.16 | 0.16 | 2025.12.6 | 合格
长虹路枢纽B匝道桥第9联 | 对接焊缝 | 底板纵肋嵌补段对接 | B9-B+C-DQB8-DJ1 | 0~0.16 | 0.16 | 2025.12.6 | 合格
长虹路枢纽B匝道桥第9联 | 对接焊缝 | 底板纵肋嵌补段对接 | B9-B+C-DQB8-DJ2 | 0~0.16 | 0.16 | 2025.12.6 | 合格
长虹路枢纽B匝道桥第9联 | 对接焊缝 | 底板纵肋嵌补段对接 | B9-B+C-DQB9-DJ1 | 0~0.16 | 0.16 | 2025.12.6 | 合格
长虹路枢纽B匝道桥第9联 | 对接焊缝 | 底板纵肋嵌补段对接 | B9-B+C-DQB9-DJ2 | 0~0.16 | 0.16 | 2025.12.6 | 合格
长虹路枢纽B匝道桥第9联 | 对接焊缝 | 底板纵肋嵌补段对接 | B9-B+C-DQB10-DJ1 | 0~0.16 | 0.16 | 2025.12.6 | 合格
长虹路枢纽B匝道桥第9联 | 对接焊缝 | 底板纵肋嵌补段对接 | B9-B+C-DQB10-DJ2 | 0~0.16 | 0.16 | 2025.12.6 | 合格
长虹路枢纽B匝道桥第9联 | 对接焊缝 | 底板纵肋嵌补段对接 | B9-B+C-DQB11-DJ1 | 0~0.16 | 0.16 | 2025.12.6 | 合格
长虹路枢纽B匝道桥第9联 | 对接焊缝 | 底板纵肋嵌补段对接 | B9-B+C-DQB11-DJ2 | 0~0.16 | 0.16 | 2025.12.6 | 合格
长虹路枢纽B匝道桥第9联 | 对接焊缝 | 底板纵肋嵌补段对接 | B9-C+D-DQB10-DJ1 | 0~0.16 | 0.16 | 2025.12.6 | 合格
长虹路枢纽B匝道桥第9联 | 对接焊缝 | 底板纵肋嵌补段对接 | B9-C+D-DQB10-DJ2 | 0~0.16 | 0.16 | 2025.12.6 | 合格
长虹路枢纽B匝道桥第9联 | 对接焊缝 | 底板纵肋嵌补段对接 | B9-C+D-DQB11-DJ1 | 0~0.16 | 0.16 | 2025.12.6 | 合格
长虹路枢纽B匝道桥第9联 | 对接焊缝 | 底板纵肋嵌补段对接 | B9-C+D-DQB11-DJ2 | 0~0.16 | 0.16 | 2025.12.6 | 合格
长虹路枢纽B匝道桥第9联 | 对接焊缝 | 底板纵肋嵌补段对接 | B9-C+D-DQB12-DJ1 | 0~0.16 | 0.16 | 2025.12.6 | 合格
长虹路枢纽B匝道桥第9联 | 对接焊缝 | 底板纵肋嵌补段对接 | B9-C+D-DQB12-DJ2 | 0~0.16 | 0.16 | 2025.12.6 | 合格
长虹路枢纽B匝道桥第9联 | 对接焊缝 | 底板纵肋嵌补段对接 | B9-C+D-DQB13-DJ1 | 0~0.16 | 0.16 | 2025.12.6 | 合格
长虹路枢纽B匝道桥第9联 | 对接焊缝 | 底板纵肋嵌补段对接 | B9-D+E-DQB13-DJ1 | 0~0.16 | 0.16 | 2025.12.6 | 合格
长虹路枢纽B匝道桥第9联 | 对接焊缝 | 底板纵肋嵌补段对接 | B9-D+E-DQB13-DJ2 | 0~0.16 | 0.16 | 2025.12.6 | 合格
长虹路枢纽B匝道桥第9联 | 对接焊缝 | 底板纵肋嵌补段对接 | B9-D+E-DQB14-DJ1 | 0~0.16 | 0.16 | 2025.12.6 | 合格
长虹路枢纽B匝道桥第9联 | 对接焊缝 | 底板纵肋嵌补段对接 | B9-D+E-DQB14-DJ2 | 0~0.16 | 0.16 | 2025.12.6 | 合格
长虹路枢纽B匝道桥第9联 | 对接焊缝 | 底板纵肋嵌补段对接 | B9-D+E-DQB15-DJ1 | 0~0.16 | 0.16 | 2025.12.6 | 合格
长虹路枢纽B匝道桥第9联 | 对接焊缝 | 底板纵肋嵌补段对接 | B9-D+E-DQB15-DJ2 | 0~0.16 | 0.16 | 2025.12.6 | 合格
长虹路枢纽B匝道桥第9联 | 对接焊缝 | 底板纵肋嵌补段对接 | B9-D+E-DQB16-DJ1 | 0~0.16 | 0.16 | 2025.12.6 | 合格
长虹路枢纽B匝道桥第9联 | 对接焊缝 | 底板纵肋嵌补段对接 | B9-D+E-DQB16-DJ2 | 0~0.16 | 0.16 | 2025.12.6 | 合格
长虹路枢纽B匝道桥第9联 | 对接焊缝 | 底板纵肋嵌补段对接 | B9-D+E-DQB17-DJ1 | 0~0.16 | 0.16 | 2025.12.6 | 合格
长虹路枢纽B匝道桥第9联 | 对接焊缝 | 底板纵肋嵌补段对接 | B9-E+F-DQB4-DJ1 | 0~0.16 | 0.16 | 2025.12.6 | 合格
长虹路枢纽B匝道桥第9联 | 对接焊缝 | 底板纵肋嵌补段对接 | B9-E+F-DQB4-DJ2 | 0~0.16 | 0.16 | 2025.12.6 | 合格
长虹路枢纽B匝道桥第9联 | 对接焊缝 | 底板纵肋嵌补段对接 | B9-E+F-DQB5-DJ1 | 0~0.16 | 0.16 | 2025.12.6 | 合格
长虹路枢纽B匝道桥第9联 | 对接焊缝 | 底板纵肋嵌补段对接 | B9-E+F-DQB5-DJ2 | 0~0.16 | 0.16 | 2025.12.6 | 合格
长虹路枢纽B匝道桥第9联 | 对接焊缝 | 底板纵肋嵌补段对接 | B9-E+F-DQB6-DJ1 | 0~0.16 | 0.16 | 2025.12.6 | 合格
长虹路枢纽B匝道桥第9联 | 对接焊缝 | 底板纵肋嵌补段对接 | B9-E+F-DQB6-DJ2 | 0~0.16 | 0.16 | 2025.12.6 | 合格
长虹路枢纽B匝道桥第9联 | 对接焊缝 | 底板纵肋嵌补段对接 | B9-E+F-DQB7-DJ1 | 0~0.16 | 0.16 | 2025.12.6 | 合格
长虹路枢纽B匝道桥第9联 | 对接焊缝 | 底板纵肋嵌补段对接 | B9-E+F-DQB17-DJ2 | 0~0.16 | 0.16 | 2025.12.6 | 合格
长虹路枢纽B匝道桥第9联 | 对接焊缝 | 底板纵肋嵌补段对接 | B9-E+F-DQB18-DJ1 | 0~0.16 | 0.16 | 2025.12.6 | 合格
长虹路枢纽B匝道桥第9联 | 对接焊缝 | 底板纵肋嵌补段对接 | B9-E+F-DQB18-DJ2 | 0~0.16 | 0.16 | 2025.12.6 | 合格
长虹路枢纽B匝道桥第9联 | 对接焊缝 | 底板纵肋嵌补段对接 | B9-E+F-DQB19-DJ1 | 0~0.16 | 0.16 | 2025.12.6 | 合格
长虹路枢纽B匝道桥第9联 | 对接焊缝 | 底板纵肋嵌补段对接 | B9-E+F-DQB19-DJ2 | 0~0.16 | 0.16 | 2025.12.6 | 合格
长虹路枢纽B匝道桥第9联 | 对接焊缝 | 底板纵肋嵌补段对接 | B9-E+F-DQB20-DJ1 | 0~0.16 | 0.16 | 2025.12.6 | 合格
长虹路枢纽B匝道桥第9联 | 对接焊缝 | 底板纵肋嵌补段对接 | B9-E+F-DQB20-DJ2 | 0~0.16 | 0.16 | 2025.12.6 | 合格
长虹路枢纽B匝道桥第9联 | 对接焊缝 | 底板纵肋嵌补段对接 | B9-F+G-DQB15-DJ2 | 0~0.16 | 0.16 | 2025.12.6 | 合格
长虹路枢纽B匝道桥第9联 | 对接焊缝 | 底板纵肋嵌补段对接 | B9-F+G-DQB16-DJ1 | 0~0.16 | 0.16 | 2025.12.6 | 合格
长虹路枢纽B匝道桥第9联 | 对接焊缝 | 底板纵肋嵌补段对接 | B9-F+G-DQB16-DJ2 | 0~0.16 | 0.16 | 2025.12.6 | 合格
长虹路枢纽B匝道桥第9联 | 对接焊缝 | 底板纵肋嵌补段对接 | B9-F+G-DQB17-DJ1 | 0~0.16 | 0.16 | 2025.12.6 | 合格
长虹路枢纽B匝道桥第9联 | 对接焊缝 | 底板纵肋嵌补段对接 | B9-F+G-DQB17-DJ2 | 0~0.16 | 0.16 | 2025.12.6 | 合格
长虹路枢纽B匝道桥第9联 | 对接焊缝 | 底板纵肋嵌补段对接 | B9-F+G-DQB18-DJ1 | 0~0.16 | 0.16 | 2025.12.6 | 合格
长虹路枢纽B匝道桥第9联 | 对接焊缝 | 底板纵肋嵌补段对接 | B9-F+G-DQB18-DJ2 | 0~0.16 | 0.16 | 2025.12.6 | 合格
长虹路枢纽B匝道桥第9联 | 对接焊缝 | 底板纵肋嵌补段对接 | B9-F+G-DQB19-DJ1 | 0~0.16 | 0.16 | 2025.12.6 | 合格
长虹路枢纽B匝道桥第9联 | 对接焊缝 | 底板纵肋嵌补段对接 | B9-F+G-DQB29-DJ1 | 0~0.16 | 0.16 | 2025.12.6 | 合格
长虹路枢纽B匝道桥第9联 | 对接焊缝 | 底板纵肋嵌补段对接 | B9-F+G-DQB29-DJ2 | 0~0.16 | 0.16 | 2025.12.6 | 合格
长虹路枢纽B匝道桥第9联 | 对接焊缝 | 底板纵肋嵌补段对接 | B9-F+G-DQB30-DJ1 | 0~0.16 | 0.16 | 2025.12.6 | 合格
长虹路枢纽B匝道桥第9联 | 对接焊缝 | 底板纵肋嵌补段对接 | B9-F+G-DQB30-DJ2 | 0~0.16 | 0.16 | 2025.12.6 | 合格
长虹路枢纽B匝道桥第9联 | 对接焊缝 | 底板纵肋嵌补段对接 | B9-F+G-DQB31-DJ1 | 0~0.16 | 0.16 | 2025.12.6 | 合格
长虹路枢纽B匝道桥第9联 | 对接焊缝 | 底板纵肋嵌补段对接 | B9-F+G-DQB31-DJ2 | 0~0.16 | 0.16 | 2025.12.6 | 合格
长虹路枢纽B匝道桥第9联 | 对接焊缝 | 底板纵肋嵌补段对接 | B9-F+G-DQB32-DJ1 | 0~0.16 | 0.16 | 2025.12.6 | 合格
长虹路枢纽B匝道桥第9联 | 对接焊缝 | 底板纵肋嵌补段对接 | B9-F+G-DQB32-DJ2 | 0~0.16 | 0.16 | 2025.12.6 | 合格
长虹路枢纽B匝道桥第9联 | 对接焊缝 | 底板纵肋嵌补段对接 | B9-F+G-DQB33-DJ1 | 0~0.16 | 0.16 | 2025.12.6 | 合格
长虹路枢纽B匝道桥第9联 | 对接焊缝 | 底板纵肋嵌补段对接 | B9-G+H-DQB22-DJ1 | 0~0.16 | 0.16 | 2025.12.6 | 合格
长虹路枢纽B匝道桥第9联 | 对接焊缝 | 底板纵肋嵌补段对接 | B9-G+H-DQB22-DJ2 | 0~0.16 | 0.16 | 2025.12.6 | 合格
长虹路枢纽B匝道桥第9联 | 对接焊缝 | 底板纵肋嵌补段对接 | B9-G+H-DQB23-DJ1 | 0~0.16 | 0.16 | 2025.12.6 | 合格
长虹路枢纽B匝道桥第9联 | 对接焊缝 | 底板纵肋嵌补段对接 | B9-G+H-DQB23-DJ2 | 0~0.16 | 0.16 | 2025.12.6 | 合格
长虹路枢纽B匝道桥第9联 | 对接焊缝 | 底板纵肋嵌补段对接 | B9-G+H-DQB24-DJ1 | 0~0.16 | 0.16 | 2025.12.6 | 合格
长虹路枢纽B匝道桥第9联 | 对接焊缝 | 底板纵肋嵌补段对接 | B9-G+H-DQB24-DJ2 | 0~0.16 | 0.16 | 2025.12.6 | 合格
长虹路枢纽B匝道桥第9联 | 对接焊缝 | 底板纵肋嵌补段对接 | B9-G+H-DQB25-DJ1 | 0~0.16 | 0.16 | 2025.12.6 | 合格
长虹路枢纽B匝道桥第9联 | 对接焊缝 | 底板纵肋嵌补段对接 | B9-G+H-DQB25-DJ2 | 0~0.16 | 0.16 | 2025.12.6 | 合格
长虹路枢纽B匝道桥第9联 | 对接焊缝 | 底板纵肋嵌补段对接 | B9-G+H-DQB26-DJ1 | 0~0.16 | 0.16 | 2025.12.6 | 合格
长虹路枢纽B匝道桥第9联 | 对接焊缝 | 底板纵肋嵌补段对接 | B9-G+H-DQB26-DJ2 | 0~0.16 | 0.16 | 2025.12.6 | 合格
长虹路枢纽B匝道桥第9联 | 对接焊缝 | 底板纵肋嵌补段对接 | B9-H+J-DQB13-DJ2 | 0~0.16 | 0.16 | 2025.12.6 | 合格
长虹路枢纽B匝道桥第9联 | 对接焊缝 | 底板纵肋嵌补段对接 | B9-H+J-DQB14-DJ1 | 0~0.16 | 0.16 | 2025.12.6 | 合格
长虹路枢纽B匝道桥第9联 | 对接焊缝 | 底板纵肋嵌补段对接 | B9-H+J-DQB14-DJ2 | 0~0.16 | 0.16 | 2025.12.6 | 合格
长虹路枢纽B匝道桥第9联 | 对接焊缝 | 底板纵肋嵌补段对接 | B9-H+J-DQB15-DJ1 | 0~0.16 | 0.16 | 2025.12.6 | 合格
长虹路枢纽B匝道桥第9联 | 对接焊缝 | 底板纵肋嵌补段对接 | B9-H+J-DQB15-DJ2 | 0~0.16 | 0.16 | 2025.12.6 | 合格
长虹路枢纽B匝道桥第9联 | 对接焊缝 | 底板纵肋嵌补段对接 | B9-H+J-DQB16-DJ1 | 0~0.16 | 0.16 | 2025.12.6 | 合格
长虹路枢纽B匝道桥第9联 | 对接焊缝 | 底板纵肋嵌补段对接 | B9-H+J-DQB16-DJ2 | 0~0.16 | 0.16 | 2025.12.6 | 合格
长虹路枢纽B匝道桥第9联 | 对接焊缝 | 底板纵肋嵌补段对接 | B9-H+J-DQB17-DJ1 | 0~0.16 | 0.16 | 2025.12.6 | 合格
长虹路枢纽B匝道桥第9联 | 对接焊缝 | 底板纵肋嵌补段对接 | B9-H+J-DQB17-DJ2 | 0~0.16 | 0.16 | 2025.12.6 | 合格
长虹路枢纽B匝道桥第9联 | 对接焊缝 | 底板纵肋嵌补段对接 | B9-H+J-DQB18-DJ1 | 0~0.16 | 0.16 | 2025.12.6 | 合格
长虹路枢纽B匝道桥第9联 | 对接焊缝 | 底板纵肋嵌补段对接 | B9-H+J-DQB18-DJ2 | 0~0.16 | 0.16 | 2025.12.6 | 合格
长虹路枢纽B匝道桥第9联 | 对接焊缝 | 底板纵肋嵌补段对接 | B9-H+J-DQB19-DJ1 | 0~0.16 | 0.16 | 2025.12.6 | 合格
长虹路枢纽B匝道桥第9联 | 对接焊缝 | 腹板纵肋嵌补段对接 | B9-A+B-FQB4-DJ1 | 0~0.16 | 0.16 | 2025.12.6 | 合格
长虹路枢纽B匝道桥第9联 | 对接焊缝 | 腹板纵肋嵌补段对接 | B9-A+B-FQB4-DJ2 | 0~0.16 | 0.16 | 2025.12.6 | 合格
长虹路枢纽B匝道桥第9联 | 对接焊缝 | 腹板纵肋嵌补段对接 | B9-A+B-FQB5-DJ1 | 0~0.16 | 0.16 | 2025.12.6 | 合格
长虹路枢纽B匝道桥第9联 | 对接焊缝 | 腹板纵肋嵌补段对接 | B9-A+B-FQB5-DJ2 | 0~0.16 | 0.16 | 2025.12.6 | 合格
长虹路枢纽B匝道桥第9联 | 对接焊缝 | 腹板纵肋嵌补段对接 | B9-A+B-FQB6-DJ1 | 0~0.16 | 0.16 | 2025.12.6 | 合格
长虹路枢纽B匝道桥第9联 | 对接焊缝 | 腹板纵肋嵌补段对接 | B9-A+B-FQB6-DJ2 | 0~0.16 | 0.16 | 2025.12.6 | 合格
长虹路枢纽B匝道桥第9联 | 对接焊缝 | 腹板纵肋嵌补段对接 | B9-A+B-FQB7-DJ1 | 0~0.16 | 0.16 | 2025.12.6 | 合格
长虹路枢纽B匝道桥第9联 | 对接焊缝 | 腹板纵肋嵌补段对接 | B9-A+B-FQB7-DJ2 | 0~0.16 | 0.16 | 2025.12.6 | 合格
长虹路枢纽B匝道桥第9联 | 对接焊缝 | 腹板纵肋嵌补段对接 | B9-C+D-FQB6-DJ2 | 0~0.16 | 0.16 | 2025.12.6 | 合格
长虹路枢纽B匝道桥第9联 | 对接焊缝 | 腹板纵肋嵌补段对接 | B9-C+D-FQB7-DJ1 | 0~0.16 | 0.16 | 2025.12.6 | 合格
长虹路枢纽B匝道桥第9联 | 对接焊缝 | 腹板纵肋嵌补段对接 | B9-C+D-FQB7-DJ2 | 0~0.16 | 0.16 | 2025.12.6 | 合格
长虹路枢纽B匝道桥第9联 | 对接焊缝 | 腹板纵肋嵌补段对接 | B9-C+D-FQB8-DJ1 | 0~0.16 | 0.16 | 2025.12.6 | 合格
长虹路枢纽B匝道桥第9联 | 对接焊缝 | 腹板纵肋嵌补段对接 | B9-C+D-FQB8-DJ2 | 0~0.16 | 0.16 | 2025.12.6 | 合格
长虹路枢纽B匝道桥第9联 | 对接焊缝 | 腹板纵肋嵌补段对接 | B9-C+D-FQB9-DJ1 | 0~0.16 | 0.16 | 2025.12.6 | 合格
长虹路枢纽B匝道桥第9联 | 对接焊缝 | 腹板纵肋嵌补段对接 | B9-C+D-FQB9-DJ2 | 0~0.16 | 0.16 | 2025.12.6 | 合格
长虹路枢纽B匝道桥第9联 | 对接焊缝 | 腹板纵肋嵌补段对接 | B9-C+D-FQB10-DJ1 | 0~0.16 | 0.16 | 2025.12.6 | 合格
长虹路枢纽B匝道桥第9联 | 对接焊缝 | 腹板纵肋嵌补段对接 | B9-E+F-FQB4-DJ1 | 0~0.16 | 0.16 | 2025.12.6 | 合格
长虹路枢纽B匝道桥第9联 | 对接焊缝 | 腹板纵肋嵌补段对接 | B9-E+F-FQB4-DJ2 | 0~0.16 | 0.16 | 2025.12.6 | 合格
长虹路枢纽B匝道桥第9联 | 对接焊缝 | 腹板纵肋嵌补段对接 | B9-E+F-FQB5-DJ1 | 0~0.16 | 0.16 | 2025.12.6 | 合格
长虹路枢纽B匝道桥第9联 | 对接焊缝 | 腹板纵肋嵌补段对接 | B9-E+F-FQB5-DJ2 | 0~0.16 | 0.16 | 2025.12.6 | 合格
长虹路枢纽B匝道桥第9联 | 对接焊缝 | 腹板纵肋嵌补段对接 | B9-E+F-FQB6-DJ1 | 0~0.16 | 0.16 | 2025.12.6 | 合格
长虹路枢纽B匝道桥第9联 | 对接焊缝 | 腹板纵肋嵌补段对接 | B9-E+F-FQB6-DJ2 | 0~0.16 | 0.16 | 2025.12.6 | 合格
长虹路枢纽B匝道桥第9联 | 对接焊缝 | 腹板纵肋嵌补段对接 | B9-E+F-FQB7-DJ1 | 0~0.16 | 0.16 | 2025.12.6 | 合格
长虹路枢纽B匝道桥第9联 | 对接焊缝 | 腹板纵肋嵌补段对接 | B9-E+F-FQB7-DJ2 | 0~0.16 | 0.16 | 2025.12.6 | 合格
长虹路枢纽B匝道桥第9联 | 对接焊缝 | 腹板纵肋嵌补段对接 | B9-F+G-FQB5-DJ1 | 0~0.16 | 0.16 | 2025.12.6 | 合格
长虹路枢纽B匝道桥第9联 | 对接焊缝 | 腹板纵肋嵌补段对接 | B9-F+G-FQB5-DJ2 | 0~0.16 | 0.16 | 2025.12.6 | 合格
长虹路枢纽B匝道桥第9联 | 对接焊缝 | 腹板纵肋嵌补段对接 | B9-F+G-FQB6-DJ1 | 0~0.16 | 0.16 | 2025.12.6 | 合格
长虹路枢纽B匝道桥第9联 | 对接焊缝 | 腹板纵肋嵌补段对接 | B9-F+G-FQB6-DJ2 | 0~0.16 | 0.16 | 2025.12.6 | 合格
长虹路枢纽B匝道桥第9联 | 对接焊缝 | 腹板纵肋嵌补段对接 | B9-F+G-FQB7-DJ1 | 0~0.16 | 0.16 | 2025.12.6 | 合格
长虹路枢纽B匝道桥第9联 | 对接焊缝 | 腹板纵肋嵌补段对接 | B9-F+G-FQB7-DJ2 | 0~0.16 | 0.16 | 2025.12.6 | 合格
长虹路枢纽B匝道桥第9联 | 对接焊缝 | 腹板纵肋嵌补段对接 | B9-F+G-FQB8-DJ1 | 0~0.16 | 0.16 | 2025.12.6 | 合格
长虹路枢纽B匝道桥第9联 | 对接焊缝 | 腹板纵肋嵌补段对接 | B9-F+G-FQB8-DJ2 | 0~0.16 | 0.16 | 2025.12.6 | 合格
长虹路枢纽B匝道桥第9联 | 对接焊缝 | 腹板纵肋嵌补段对接 | B9-H+J-FQB10-DJ1 | 0~0.16 | 0.16 | 2025.12.6 | 合格
长虹路枢纽B匝道桥第9联 | 对接焊缝 | 腹板纵肋嵌补段对接 | B9-H+J-FQB10-DJ2 | 0~0.16 | 0.16 | 2025.12.6 | 合格
长虹路枢纽B匝道桥第9联 | 对接焊缝 | 腹板纵肋嵌补段对接 | B9-H+J-FQB11-DJ1 | 0~0.16 | 0.16 | 2025.12.6 | 合格
长虹路枢纽B匝道桥第9联 | 对接焊缝 | 腹板纵肋嵌补段对接 | B9-H+J-FQB11-DJ2 | 0~0.16 | 0.16 | 2025.12.6 | 合格
长虹路枢纽B匝道桥第9联 | 对接焊缝 | 腹板纵肋嵌补段对接 | B9-H+J-FQB12-DJ1 | 0~0.16 | 0.16 | 2025.12.6 | 合格
长虹路枢纽B匝道桥第9联 | 对接焊缝 | 腹板纵肋嵌补段对接 | B9-H+J-FQB12-DJ2 | 0~0.16 | 0.16 | 2025.12.6 | 合格
长虹路枢纽B匝道桥第9联 | 对接焊缝 | 腹板纵肋嵌补段对接 | B9-H+J-FQB13-DJ1 | 0~0.16 | 0.16 | 2025.12.6 | 合格
长虹路枢纽B匝道桥第9联 | 对接焊缝 | 腹板纵肋嵌补段对接 | B9-H+J-FQB13-DJ2 | 0~0.16 | 0.16 | 2025.12.6 | 合格
长虹路枢纽B匝道桥第9联 | 对接焊缝 | 面板口肋嵌补段对接 | B9-A+B-MQB8-DJ1 | 0~0.86 | 0.86 | 2025.12.6 | 合格
长虹路枢纽B匝道桥第9联 | 对接焊缝 | 面板口肋嵌补段对接 | B9-A+B-MQB8-DJ2 | 0~0.86 | 0.86 | 2025.12.6 | 合格
长虹路枢纽B匝道桥第9联 | 对接焊缝 | 面板口肋嵌补段对接 | B9-A+B-MQB9-DJ1 | 0~0.86 | 0.86 | 2025.12.6 | 合格
长虹路枢纽B匝道桥第9联 | 对接焊缝 | 面板口肋嵌补段对接 | B9-A+B-MQB9-DJ2 | 0~0.86 | 0.86 | 2025.12.6 | 合格
长虹路枢纽B匝道桥第9联 | 对接焊缝 | 面板口肋嵌补段对接 | B9-A+B-MQB10-DJ1 | 0~0.86 | 0.86 | 2025.12.6 | 合格
长虹路枢纽B匝道桥第9联 | 对接焊缝 | 面板口肋嵌补段对接 | B9-A+B-MQB10-DJ2 | 0~0.86 | 0.86 | 2025.12.6 | 合格
长虹路枢纽B匝道桥第9联 | 对接焊缝 | 面板口肋嵌补段对接 | B9-A+B-MQB11-DJ1 | 0~0.86 | 0.86 | 2025.12.6 | 合格
长虹路枢纽B匝道桥第9联 | 对接焊缝 | 面板口肋嵌补段对接 | B9-B+C-MQB12-DJ1 | 0~0.86 | 0.86 | 2025.12.6 | 合格
长虹路枢纽B匝道桥第9联 | 对接焊缝 | 面板口肋嵌补段对接 | B9-B+C-MQB12-DJ1 | 0~0.86 | 0.86 | 2025.12.6 | 合格
长虹路枢纽B匝道桥第9联 | 对接焊缝 | 面板口肋嵌补段对接 | B9-B+C-MQB13-DJ1 | 0~0.86 | 0.86 | 2025.12.6 | 合格
长虹路枢纽B匝道桥第9联 | 对接焊缝 | 面板口肋嵌补段对接 | B9-B+C-MQB13-DJ1 | 0~0.86 | 0.86 | 2025.12.6 | 合格
长虹路枢纽B匝道桥第9联 | 对接焊缝 | 面板口肋嵌补段对接 | B9-B+C-MQB14-DJ1 | 0~0.86 | 0.86 | 2025.12.6 | 合格
长虹路枢纽B匝道桥第9联 | 对接焊缝 | 面板口肋嵌补段对接 | B9-B+C-MQB14-DJ1 | 0~0.86 | 0.86 | 2025.12.6 | 合格
长虹路枢纽B匝道桥第9联 | 对接焊缝 | 面板口肋嵌补段对接 | B9-B+C-MQB15-DJ1 | 0~0.86 | 0.86 | 2025.12.6 | 合格
长虹路枢纽B匝道桥第9联 | 对接焊缝 | 面板口肋嵌补段对接 | B9-C+D-MQB14-DJ1 | 0~0.86 | 0.86 | 2025.12.6 | 合格
长虹路枢纽B匝道桥第9联 | 对接焊缝 | 面板口肋嵌补段对接 | B9-C+D-MQB14-DJ1 | 0~0.86 | 0.86 | 2025.12.6 | 合格
长虹路枢纽B匝道桥第9联 | 对接焊缝 | 面板口肋嵌补段对接 | B9-C+D-MQB15-DJ1 | 0~0.86 | 0.86 | 2025.12.6 | 合格
长虹路枢纽B匝道桥第9联 | 对接焊缝 | 面板口肋嵌补段对接 | B9-C+D-MQB15-DJ1 | 0~0.86 | 0.86 | 2025.12.6 | 合格
长虹路枢纽B匝道桥第9联 | 对接焊缝 | 面板口肋嵌补段对接 | B9-D+E-MQB1-DJ1 | 0~0.86 | 0.86 | 2025.12.6 | 合格
长虹路枢纽B匝道桥第9联 | 对接焊缝 | 面板口肋嵌补段对接 | B9-D+E-MQB1-DJ2 | 0~0.86 | 0.86 | 2025.12.6 | 合格
长虹路枢纽B匝道桥第9联 | 对接焊缝 | 面板口肋嵌补段对接 | B9-D+E-MQB2-DJ1 | 0~0.86 | 0.86 | 2025.12.6 | 合格
长虹路枢纽B匝道桥第9联 | 对接焊缝 | 面板口肋嵌补段对接 | B9-D+E-MQB2-DJ2 | 0~0.86 | 0.86 | 2025.12.6 | 合格
长虹路枢纽B匝道桥第9联 | 对接焊缝 | 面板口肋嵌补段对接 | B9-D+E-MQB3-DJ1 | 0~0.86 | 0.86 | 2025.12.6 | 合格
长虹路枢纽B匝道桥第9联 | 对接焊缝 | 面板口肋嵌补段对接 | B9-D+E-MQB3-DJ2 | 0~0.86 | 0.86 | 2025.12.6 | 合格
长虹路枢纽B匝道桥第9联 | 对接焊缝 | 面板口肋嵌补段对接 | B9-E+F-MQB6-DJ2 | 0~0.86 | 0.86 | 2025.12.6 | 合格
长虹路枢纽B匝道桥第9联 | 对接焊缝 | 面板口肋嵌补段对接 | B9-E+F-MQB7-DJ1 | 0~0.86 | 0.86 | 2025.12.6 | 合格
长虹路枢纽B匝道桥第9联 | 对接焊缝 | 面板口肋嵌补段对接 | B9-E+F-MQB7-DJ2 | 0~0.86 | 0.86 | 2025.12.6 | 合格
长虹路枢纽B匝道桥第9联 | 对接焊缝 | 面板口肋嵌补段对接 | B9-E+F-MQB8-DJ1 | 0~0.86 | 0.86 | 2025.12.6 | 合格
长虹路枢纽B匝道桥第9联 | 对接焊缝 | 面板口肋嵌补段对接 | B9-E+F-MQB8-DJ2 | 0~0.86 | 0.86 | 2025.12.6 | 合格
长虹路枢纽B匝道桥第9联 | 对接焊缝 | 面板口肋嵌补段对接 | B9-E+F-MQB9-DJ1 | 0~0.86 | 0.86 | 2025.12.6 | 合格
长虹路枢纽B匝道桥第9联 | 对接焊缝 | 面板口肋嵌补段对接 | B9-E+F-MQB9-DJ2 | 0~0.86 | 0.86 | 2025.12.6 | 合格
长虹路枢纽B匝道桥第9联 | 对接焊缝 | 面板口肋嵌补段对接 | B9-F+G-MQB13-DJ1 | 0~0.86 | 0.86 | 2025.12.6 | 合格
长虹路枢纽B匝道桥第9联 | 对接焊缝 | 面板口肋嵌补段对接 | B9-F+G-MQB13-DJ1 | 0~0.86 | 0.86 | 2025.12.6 | 合格
长虹路枢纽B匝道桥第9联 | 对接焊缝 | 面板口肋嵌补段对接 | B9-F+G-MQB14-DJ1 | 0~0.86 | 0.86 | 2025.12.6 | 合格 | F1 | P | 0 | 90
长虹路枢纽B匝道桥第9联 | 对接焊缝 | 面板口肋嵌补段对接 | B9-F+G-MQB14-DJ1 | 0~0.86 | 0.86 | 2025.12.6 | 合格
长虹路枢纽B匝道桥第9联 | 对接焊缝 | 面板口肋嵌补段对接 | B9-F+G-MQB15-DJ1 | 0~0.86 | 0.86 | 2025.12.6 | 合格
长虹路枢纽B匝道桥第9联 | 对接焊缝 | 面板口肋嵌补段对接 | B9-F+G-MQB15-DJ1 | 0~0.86 | 0.86 | 2025.12.6 | 合格
长虹路枢纽B匝道桥第9联 | 对接焊缝 | 面板口肋嵌补段对接 | B9-G+H-MQB1-DJ1 | 0~0.86 | 0.86 | 2025.12.6 | 合格
长虹路枢纽B匝道桥第9联 | 对接焊缝 | 面板口肋嵌补段对接 | B9-G+H-MQB1-DJ2 | 0~0.86 | 0.86 | 2025.12.6 | 合格
长虹路枢纽B匝道桥第9联 | 对接焊缝 | 面板口肋嵌补段对接 | B9-H+J-MQB9-DJ2 | 0~0.86 | 0.86 | 2025.12.6 | 合格
长虹路枢纽B匝道桥第9联 | 对接焊缝 | 面板口肋嵌补段对接 | B9-H+J-MQB10-DJ1 | 0~0.86 | 0.86 | 2025.12.6 | 合格
长虹路枢纽B匝道桥第9联 | 对接焊缝 | 面板口肋嵌补段对接 | B9-H+J-MQB10-DJ2 | 0~0.86 | 0.86 | 2025.12.6 | 合格
长虹路枢纽B匝道桥第9联 | 对接焊缝 | 面板口肋嵌补段对接 | B9-H+J-MQB11-DJ1 | 0~0.86 | 0.86 | 2025.12.6 | 合格
长虹路枢纽B匝道桥第9联 | 对接焊缝 | 面板口肋嵌补段对接 | B9-H+J-MQB11-DJ2 | 0~0.86 | 0.86 | 2025.12.6 | 合格
长虹路枢纽B匝道桥第9联 | 对接焊缝 | 面板口肋嵌补段对接 | B9-H+J-MQB12-DJ1 | 0~0.86 | 0.86 | 2025.12.6 | 合格
长虹路枢纽B匝道桥第9联 | 对接焊缝 | 面板口肋嵌补段对接 | B9-H+J-MQB12-DJ1 | 0~0.86 | 0.86 | 2025.12.6 | 合格
长虹路枢纽B匝道桥第9联 | 对接焊缝 | 面板口肋嵌补段对接 | B9-H+J-MQB13-DJ1 | 0~0.86 | 0.86 | 2025.12.6 | 合格
长虹路枢纽B匝道桥第9联 | 对接焊缝 | 面板口肋嵌补段对接 | B9-H+J-MQB13-DJ1 | 0~0.86 | 0.86 | 2025.12.6 | 合格
长虹路枢纽B匝道桥第9联 | 对接焊缝 | 面板口肋嵌补段对接 | B9-H+J-MQB14-DJ1 | 0~0.86 | 0.86 | 2025.12.6 | 合格
长虹路枢纽B匝道桥第9联 | 对接焊缝 | 面板口肋嵌补段对接 | B9-H+J-MQB14-DJ1 | 0~0.86 | 0.86 | 2025.12.6 | 合格
长虹路枢纽B匝道桥第9联 | 角接焊缝 | 面板口肋嵌补段与面板角接 | B9-B+C-MQB2-DJ2 | 0~0.45 | 0.45 | 2025.12.6 | 合格
长虹路枢纽B匝道桥第9联 | 角接焊缝 | 面板口肋嵌补段与面板角接 | B9-B+C-MQB3-DJ1 | 0~0.45 | 0.45 | 2025.12.6 | 合格
长虹路枢纽B匝道桥第9联 | 角接焊缝 | 面板口肋嵌补段与面板角接 | B9-B+C-MQB3-DJ2 | 0~0.45 | 0.45 | 2025.12.6 | 合格
长虹路枢纽B匝道桥第9联 | 角接焊缝 | 面板口肋嵌补段与面板角接 | B9-B+C-MQB4-DJ1 | 0~0.45 | 0.45 | 2025.12.6 | 合格
长虹路枢纽B匝道桥第9联 | 角接焊缝 | 面板口肋嵌补段与面板角接 | B9-B+C-MQB4-DJ2 | 0~0.45 | 0.45 | 2025.12.6 | 合格
长虹路枢纽B匝道桥第9联 | 角接焊缝 | 面板口肋嵌补段与面板角接 | B9-B+C-MQB5-DJ1 | 0~0.45 | 0.45 | 2025.12.6 | 合格
长虹路枢纽B匝道桥第9联 | 角接焊缝 | 面板口肋嵌补段与面板角接 | B9-B+C-MQB5-DJ2 | 0~0.45 | 0.45 | 2025.12.6 | 合格
长虹路枢纽B匝道桥第9联 | 角接焊缝 | 面板口肋嵌补段与面板角接 | B9-B+C-MQB6-DJ1 | 0~0.45 | 0.45 | 2025.12.6 | 合格
长虹路枢纽B匝道桥第9联 | 角接焊缝 | 面板口肋嵌补段与面板角接 | B9-C+D-MQB7-DJ1 | 0~0.45 | 0.45 | 2025.12.6 | 合格
长虹路枢纽B匝道桥第9联 | 角接焊缝 | 面板口肋嵌补段与面板角接 | B9-C+D-MQB7-DJ2 | 0~0.45 | 0.45 | 2025.12.6 | 合格
长虹路枢纽B匝道桥第9联 | 角接焊缝 | 面板口肋嵌补段与面板角接 | B9-C+D-MQB8-DJ1 | 0~0.45 | 0.45 | 2025.12.6 | 合格
长虹路枢纽B匝道桥第9联 | 角接焊缝 | 面板口肋嵌补段与面板角接 | B9-C+D-MQB8-DJ2 | 0~0.45 | 0.45 | 2025.12.6 | 合格
长虹路枢纽B匝道桥第9联 | 角接焊缝 | 面板口肋嵌补段与面板角接 | B9-C+D-MQB9-DJ1 | 0~0.45 | 0.45 | 2025.12.6 | 合格
长虹路枢纽B匝道桥第9联 | 角接焊缝 | 面板口肋嵌补段与面板角接 | B9-C+D-MQB9-DJ2 | 0~0.45 | 0.45 | 2025.12.6 | 合格
长虹路枢纽B匝道桥第9联 | 角接焊缝 | 面板口肋嵌补段与面板角接 | B9-C+D-MQB10-DJ1 | 0~0.45 | 0.45 | 2025.12.6 | 合格
长虹路枢纽B匝道桥第9联 | 角接焊缝 | 面板口肋嵌补段与面板角接 | B9-C+D-MQB10-DJ2 | 0~0.45 | 0.45 | 2025.12.6 | 合格
长虹路枢纽B匝道桥第9联 | 角接焊缝 | 面板口肋嵌补段与面板角接 | B9-D+E-MQB13-DJ1 | 0~0.45 | 0.45 | 2025.12.6 | 合格
长虹路枢纽B匝道桥第9联 | 角接焊缝 | 面板口肋嵌补段与面板角接 | B9-D+E-MQB13-DJ1 | 0~0.45 | 0.45 | 2025.12.6 | 合格
长虹路枢纽B匝道桥第9联 | 角接焊缝 | 面板口肋嵌补段与面板角接 | B9-D+E-MQB14-DJ1 | 0~0.45 | 0.45 | 2025.12.6 | 合格
长虹路枢纽B匝道桥第9联 | 角接焊缝 | 面板口肋嵌补段与面板角接 | B9-D+E-MQB14-DJ1 | 0~0.45 | 0.45 | 2025.12.6 | 合格
长虹路枢纽B匝道桥第9联 | 角接焊缝 | 面板口肋嵌补段与面板角接 | B9-D+E-MQB15-DJ1 | 0~0.45 | 0.45 | 2025.12.6 | 合格
长虹路枢纽B匝道桥第9联 | 角接焊缝 | 面板口肋嵌补段与面板角接 | B9-D+E-MQB15-DJ1 | 0~0.45 | 0.45 | 2025.12.6 | 合格
长虹路枢纽B匝道桥第9联 | 角接焊缝 | 面板口肋嵌补段与面板角接 | B9-E+F-MQB1-DJ1 | 0~0.45 | 0.45 | 2025.12.6 | 合格
长虹路枢纽B匝道桥第9联 | 角接焊缝 | 面板口肋嵌补段与面板角接 | B9-E+F-MQB1-DJ2 | 0~0.45 | 0.45 | 2025.12.6 | 合格
长虹路枢纽B匝道桥第9联 | 角接焊缝 | 面板口肋嵌补段与面板角接 | B9-F+G-MQB2-DJ1 | 0~0.45 | 0.45 | 2025.12.6 | 合格
长虹路枢纽B匝道桥第9联 | 角接焊缝 | 面板口肋嵌补段与面板角接 | B9-F+G-MQB2-DJ2 | 0~0.45 | 0.45 | 2025.12.6 | 合格
长虹路枢纽B匝道桥第9联 | 角接焊缝 | 面板口肋嵌补段与面板角接 | B9-F+G-MQB3-DJ1 | 0~0.45 | 0.45 | 2025.12.6 | 合格
长虹路枢纽B匝道桥第9联 | 角接焊缝 | 面板口肋嵌补段与面板角接 | B9-F+G-MQB3-DJ2 | 0~0.45 | 0.45 | 2025.12.6 | 合格
长虹路枢纽B匝道桥第9联 | 角接焊缝 | 面板口肋嵌补段与面板角接 | B9-F+G-MQB4-DJ1 | 0~0.45 | 0.45 | 2025.12.6 | 合格
长虹路枢纽B匝道桥第9联 | 角接焊缝 | 面板口肋嵌补段与面板角接 | B9-F+G-MQB4-DJ2 | 0~0.45 | 0.45 | 2025.12.6 | 合格
长虹路枢纽B匝道桥第9联 | 角接焊缝 | 面板口肋嵌补段与面板角接 | B9-F+G-MQB5-DJ1 | 0~0.45 | 0.45 | 2025.12.6 | 合格
长虹路枢纽B匝道桥第9联 | 角接焊缝 | 面板口肋嵌补段与面板角接 | B9-F+G-MQB5-DJ2 | 0~0.45 | 0.45 | 2025.12.6 | 合格
长虹路枢纽B匝道桥第9联 | 角接焊缝 | 面板口肋嵌补段与面板角接 | B9-F+G-MQB6-DJ1 | 0~0.45 | 0.45 | 2025.12.6 | 合格
长虹路枢纽B匝道桥第9联 | 角接焊缝 | 面板口肋嵌补段与面板角接 | B9-G+H-MQB11-DJ1 | 0~0.45 | 0.45 | 2025.12.6 | 合格
长虹路枢纽B匝道桥第9联 | 角接焊缝 | 面板口肋嵌补段与面板角接 | B9-G+H-MQB11-DJ2 | 0~0.45 | 0.45 | 2025.12.6 | 合格
长虹路枢纽B匝道桥第9联 | 角接焊缝 | 面板口肋嵌补段与面板角接 | B9-G+H-MQB12-DJ1 | 0~0.45 | 0.45 | 2025.12.6 | 合格
长虹路枢纽B匝道桥第9联 | 角接焊缝 | 面板口肋嵌补段与面板角接 | B9-G+H-MQB12-DJ1 | 0~0.45 | 0.45 | 2025.12.6 | 合格
长虹路枢纽B匝道桥第9联 | 角接焊缝 | 面板口肋嵌补段与面板角接 | B9-G+H-MQB13-DJ1 | 0~0.45 | 0.45 | 2025.12.6 | 合格
长虹路枢纽B匝道桥第9联 | 角接焊缝 | 面板口肋嵌补段与面板角接 | B9-G+H-MQB13-DJ1 | 0~0.45 | 0.45 | 2025.12.6 | 合格
长虹路枢纽B匝道桥第9联 | 角接焊缝 | 面板口肋嵌补段与面板角接 | B9-G+H-MQB14-DJ1 | 0~0.45 | 0.45 | 2025.12.6 | 合格
长虹路枢纽B匝道桥第9联 | 角接焊缝 | 面板口肋嵌补段与面板角接 | B9-G+H-MQB14-DJ1 | 0~0.45 | 0.45 | 2025.12.6 | 合格
长虹路枢纽B匝道桥第9联 | 角接焊缝 | 面板口肋嵌补段与面板角接 | B9-G+H-MQB15-DJ1 | 0~0.45 | 0.45 | 2025.12.6 | 合格
长虹路枢纽B匝道桥第9联 | 角接焊缝 | 面板口肋嵌补段与面板角接 | B9-G+H-MQB15-DJ1 | 0~0.45 | 0.45 | 2025.12.6 | 合格
长虹路枢纽B匝道桥第9联 | 角接焊缝 | 面板口肋嵌补段与面板角接 | B9-H+J-MQB12-DJ1 | 0~0.45 | 0.45 | 2025.12.6 | 合格
长虹路枢纽B匝道桥第9联 | 角接焊缝 | 面板口肋嵌补段与面板角接 | B9-H+J-MQB12-DJ1 | 0~0.45 | 0.45 | 2025.12.6 | 合格
长虹路枢纽B匝道桥第9联 | 角接焊缝 | 面板口肋嵌补段与面板角接 | B9-H+J-MQB13-DJ1 | 0~0.45 | 0.45 | 2025.12.6 | 合格
长虹路枢纽B匝道桥第9联 | 角接焊缝 | 面板口肋嵌补段与面板角接 | B9-H+J-MQB13-DJ1 | 0~0.45 | 0.45 | 2025.12.6 | 合格
长虹路枢纽B匝道桥第9联 | 角接焊缝 | 面板口肋嵌补段与面板角接 | B9-H+J-MQB14-DJ1 | 0~0.45 | 0.45 | 2025.12.6 | 合格
长虹路枢纽B匝道桥第9联 | 角接焊缝 | 面板口肋嵌补段与面板角接 | B9-H+J-MQB14-DJ1 | 0~0.45 | 0.45 | 2025.12.6 | 合格
长虹路枢纽B匝道桥第9联 | 角接焊缝 | 面板口肋嵌补段与面板角接 | B9-H+J-MQB15-DJ1 | 0~0.45 | 0.45 | 2025.12.6 | 合格
长虹路枢纽B匝道桥第9联 | 角接焊缝 | 面板口肋嵌补段与面板角接 | B9-H+J-MQB15-DJ1 | 0~0.45 | 0.45 | 2025.12.6 | 合格